## 筛选结果
文件名 | 文献名 | 保温温度1 | 保温时间1 | 保温温度2 | 保温时间2 | 保温温度3 | 保温时间3 | 烧结温度6 | 烧结时间6 | 升温速率 | 加压温度1 | 保压时间1 | 加压压力2 | 加压温度2 | 保压时间2 | 金刚石粒径 | 金刚石形貌 | 金刚石体积分数 | 金刚石预处理方式 | 镀层元素 | 金刚石镀层厚度 | 基体合金化元素 | 基体合金化添加量 | 铜粉粒径 | 铜粉形貌 | 致密度 | 热导率 | 热膨胀系数 | 抗弯强度 | 温循后热导率 | 额外备注
Enhanced thermal conductivity and thermal shock resistance in diamond_copper composites through diamond surface etching.pdf | Sample S1 (Unetched diamond/Cu composite) | 缺失 | 缺失 | 缺失 | 缺失 | 缺失 | 缺失 | 缺失 | 缺失 | 缺失 | 缺失 | 缺失 | 缺失 | 缺失 | 缺失 | 缺失 | 单晶 | 缺失 | 无 | W | 缺失 | 无 | 缺失 | 缺失 | 缺失 | 缺失 | 630 W/m·K | 缺失 | 缺失 | 514 W/m·K | 未刻蚀金刚石表面光滑，钨涂层后热压制备复合材料，初始热导率630 W/m·K，600次热冲击后降至514 W/m·K，衰减18.2%。
Enhanced thermal conductivity and thermal shock resistance in diamond_copper composites through diamond surface etching.pdf | Sample S2 (Etched diamond/Cu composite) | 缺失 | 缺失 | 缺失 | 缺失 | 缺失 | 缺失 | 缺失 | 缺失 | 缺失 | 缺失 | 缺失 | 缺失 | 缺失 | 缺失 | 缺失 | 单晶 | 缺失 | 刻蚀 | W | 缺失 | 无 | 缺失 | 缺失 | 缺失 | 缺失 | 643 W/m·K | 缺失 | 缺失 | 597 W/m·K | 通过钨涂层后煅烧对金刚石表面进行刻蚀，形成方形和三角形刻蚀坑，钨涂层后热压制备复合材料，初始热导率643 W/m·K，600次热冲击后降至597 W/m·K，仅衰减6.4%，抗热震性能显著提升。
何金珊 等 - 2014 - 超高压熔渗法制备铜金刚石复合材料的热导率.pdf | 超高压熔渗法制备铜金刚石复合材料 | 缺失 | 缺失 | 缺失 | 缺失 | 缺失 | 缺失 | 1200°C | 10 min | 缺失 | 缺失 | 缺失 | 5 GPa | 1200°C | 10 min | 220-245 mm | 缺失 | 90 vol% | 缺失 | 缺失 | 缺失 | 缺失 | 缺失 | 缺失 | 块状 | 缺失 | 662 W·m^-1·K^-1 | 缺失 | 缺失 | 缺失 | 使用MBD8级人造金刚石，铜纯度99.95%(质量分数)，真空预处理550°C。超高压熔渗法，压力5 GPa，金刚石体积分数90%，部分金刚石相互连通，界面结合良好并形成过渡层。热导率测试值662 W·m^-1·K^-1。
Diamond–tungsten based coating–copper composites with high thermal conductivity produced by Pulse Plasma Sintering.pdf | Sample #1 with tungsten coating | 缺失 | 缺失 | 缺失 | 缺失 | 缺失 | 缺失 | 900°C | 10 min | 缺失 | 缺失 | 缺失 | 80 MPa | 900°C | 10 min | 205 μm | 颗粒 | 47.8% | 无 | W | 260 nm | 无 | 0 | 16 μm | 缺失 | 97.0% | 686 W/(m·K) | 缺失 | 缺失 | 缺失 | PPS工艺；金刚石体积分数47.8vol%；镀层初始为W，烧结后部分转化为W2C和WC；界面热导G=45 MW/(m2·K)；断裂以界面脱粘为主；金刚石热导率由FTIR氮含量估算为1600 W/(m·K)。
Diamond–tungsten based coating–copper composites with high thermal conductivity produced by Pulse Plasma Sintering.pdf | Sample #2 with tungsten carbide coating | 缺失 | 缺失 | 缺失 | 缺失 | 缺失 | 缺失 | 900°C | 10 min | 缺失 | 缺失 | 缺失 | 80 MPa | 900°C | 10 min | 205 μm | 颗粒 | 48.4% | 无 | WC | 260 nm | 无 | 0 | 16 μm | 缺失 | 98.3% | 552 W/(m·K) | 缺失 | 缺失 | 缺失 | PPS工艺；镀层经1150°C真空退火10 min转化为WC；烧结后涂层为WC；断裂以穿晶为主，界面结合强于#1；界面热导G=15 MW/(m2·K)；金刚石热导率同#1。
刘学璋和余志明 - 2014 - 并联导热结构的金刚石铜基复合材料的制备.pdf | 并联导热结构金刚石/铜复合材料 | 缺失 | 缺失 | 缺失 | 缺失 | 缺失 | 缺失 | 900°C | 240 min | 缺失 | 缺失 | 缺失 | 28 MPa | 900°C | 240 min | 柱状金刚石棒（芯材钨丝Φ1 mm，CVD金刚石膜厚约6.5 μm） | 柱状 | 缺失 | 无 | Ti | 缺失 | 缺失 | 缺失 | 20 μm | 缺失 | 缺失 | 392.78 W/(m·K) | 缺失 | 缺失 | 缺失 | 采用CVD法在钨丝表面沉积金刚石膜获得柱状金刚石棒，溅射钛过渡层，与铜粉(纯度99.9%，粒度约20μm)混合后真空热压烧结(10^-3~10^-2 Pa, 900°C, 28 MPa, 4h)。复合材料密度9.51 g/cm³，纯铜样品致密化程度98.8%。数值分析模型金刚石膜热导率设置为1000 W/(m·K)，钨174 W/(m·K)，铜400 W/(m·K)。
Elaborating highly thermal-conductive diamond_Cu composites by sintering intermittently electroplated core-shell powders.pdf | 45 vol% diamond/Cu composite | 缺失 | 缺失 | 缺失 | 缺失 | 缺失 | 缺失 | 950°C | 60 min | 缺失 | 缺失 | 缺失 | 60 MPa | 缺失 | 60 min | 100 μm | regular polyhedrons | 45% | 缺失 | W | 250 nm | 缺失 | 缺失 | 缺失 | 缺失 | >97% | 缺失 | 5.93ppm/K | 276 MPa | 缺失 | 采用间歇电镀制备Cu包覆金刚石粉末，热压烧结，金刚石预先离子镀W层。弯曲强度为45 vol%样品的值。致密度均大于97%。
Enhanced thermal conductivity of diamond_copper composite fabricated through doping with rare-earth oxide Sc2O3.pdf | Diamond/copper composite with Sc2O3 addition | 缺失 | 缺失 | 缺失 | 缺失 | 缺失 | 缺失 | 950°C | 10min | 缺失 | 缺失 | 缺失 | 40MPa | 950°C | 10min | 98μm | 缺失 | 60vol% | 缺失 | 缺失 | 缺失 | Cr, Sc | 0.7 wt% Cr, 0.21 wt% Sc2O3 | 2.8μm | 缺失 | 缺失 | 872 W/(m·K) | 缺失 | 缺失 | 缺失 | 采用SPS烧结，混合方式为行星球磨150rpm×2.5h。未抛光密度5.18g/cm³，相对密度91%；抛光后密度5.65g/cm³，理论密度5.696g/cm³。文中未给出抛光后致密度，但可推算约99.2%。Sc2O3促进了均匀碳化物层形成，界面厚度10-25nm。
袁驰1和王健2 - 2011 - 高导热金刚石-铜复合材料的近终成形.pdf | 最优工艺条件 | 1400°C | 480 min | 缺失 | 缺失 | 缺失 | 缺失 | 1450°C | 25 min | 缺失 | 缺失 | 缺失 | 30 MPa | 1450°C | 25 min | 100 μm | 等体积形，棱角分明 | 62 vol% | 缺失 | Cr | 缺失 | 缺失 | 缺失 | 缺失 | 缺失 | 99.7% | 530 W/(m·K) | 5.5-7 ppm/K | 缺失 | 缺失 | 采用粉末注射成形制备金刚石预成形坯，粘结剂为蜡基多聚合物组元体系（石蜡、高密度聚乙烯、硬脂酸等），然后经溶剂脱脂、热脱脂、1400°C预烧结8h，再通过铜加压熔渗（铜块置于骨架上方，1450°C/30MPa/25min）制备复合材料。注射参数：温度150-170°C，压力70-90 MPa。
Diamond_Cu composites microchannel heat sink for effective thermal management of SiC power devices.pdf | Diamond/Cu composites with 55 vol% diamond | 缺失 | 缺失 | 缺失 | 缺失 | 缺失 | 缺失 | 1000°C | 180 min | 缺失 | 缺失 | 缺失 | 50 MPa | 1000°C | 180 min | 180-212 μm | single crystal | 55 vol% | W coating and vacuum annealing | W | 122.4 nm | 缺失 | 缺失 | 25-50 μm | gas-atomized spherical | 缺失 | 807 W/m·K | 缺失 | 缺失 | 缺失 | 制备方式：真空热压烧结；镀层W通过磁控溅射沉积，之后1000°C真空退火1 h形成WC过渡层；热压参数：1000°C, 50 MPa, 3 h。
Effect of carbide interface layer construction on the interface structure and thermal conductivity of diamond_copper composites.pdf | W@diamond/Cu composite | 缺失 | 缺失 | 缺失 | 缺失 | 缺失 | 缺失 | 950°C | 20 min | 100°C/min | 缺失 | 缺失 | 50 MPa | 缺失 | 20 min | 265-290 μm | 合成单晶，四六面体 | 33 vol% | 无 | W | 30 nm | 无 | 缺失 | 45-75 μm | 气雾化球形 | 95.48% | 720 W/m·K | 缺失 | 缺失 | 缺失 | SPS烧结，真空≤10−3 Pa，氩气保护；金刚石体积分数33%；磁控溅射W涂层；理论密度7.1648 g/cm³，实测密度6.84 g/cm³；界面形成W₂C；室温热导率。
Effect of carbide interface layer construction on the interface structure and thermal conductivity of diamond_copper composites.pdf | Cr@diamond/Cu composite | 缺失 | 缺失 | 缺失 | 缺失 | 缺失 | 缺失 | 950°C | 20 min | 100°C/min | 缺失 | 缺失 | 50 MPa | 缺失 | 20 min | 265-290 μm | 合成单晶，四六面体 | 33 vol% | 无（化学镀前敏化活化处理视为镀层工艺） | Cr | 200 nm | 无 | 缺失 | 45-75 μm | 气雾化球形 | 91.83% | 679 W/m·K | 缺失 | 缺失 | 缺失 | SPS烧结，真空≤10−3 Pa，氩气保护；金刚石体积分数33%；化学镀Cr涂层，镀前经PdCl₂敏化活化；理论密度7.1648 g/cm³，实测密度6.58 g/cm³；界面形成Cr₃C₂和少量Cr₂₃C₆；室温热导率。
任淑彬 等 - 2013 - 多孔金刚石坯体熔渗铜工艺.pdf | 多孔金刚石坯体熔渗铜最佳工艺 | 缺失 | 缺失 | 缺失 | 缺失 | 缺失 | 缺失 | 1200°C | 30 min | 缺失 | 缺失 | 缺失 | 20 MPa | 1200°C | 30 min | 80-120 μm | 缺失 | 60% | 缺失 | Cr, Cu | Cr: 0.5-1 μm; Cu: 未提及 | 无 | 0 | 块体 | 块状 | 99.8% | 587 W/(m·K) | 缺失 | 缺失 | 缺失 | 采用真空压力熔渗，多孔金刚石坯体由粉末注射成形制备，金刚石体积分数60%，预先在金刚石表面依次镀覆Cr(0.5-1 μm)和Cu层；铜块置于坯体上下方；熔渗温度1200°C，压力20 MPa，保温保压30 min。
Enhanced thermal conductivity in copper matrix composites reinforced with titanium-coated diamond particles.pdf | Uncoated diamond/Cu composite | 缺失 | 缺失 | 缺失 | 缺失 | 缺失 | 缺失 | 970°C | 10 min | 缺失 | 缺失 | 缺失 | 40 MPa | 970°C | 10 min | 75 μm | cubo-octahedral | 60 vol% | 无 | 无 | 0 nm | 无 | 0 wt% | 缺失 | 缺失 | 缺失 | 缺失 | 缺失 | 缺失 | 缺失 | Uncoated MBD4-type synthetic diamond particles with ~75 μm size and cubo-octahedral morphology were used. Composites were fabricated by spark plasma sintering (SPS) at 1243 K (970°C) under 40 MPa for 10 min with diamond volume fractions ranging from 45 to 60 vol%. Thermal conductivity values were not reported numerically in the text, only shown in Figure 4a.
Effects of dual-layer coatings on microstructure and thermal conductivity of diamond_Cu composites prepared by vacuum hot pressing.pdf | L1 (W coating 900°C 30 min) | 缺失 | 缺失 | 缺失 | 缺失 | 缺失 | 缺失 | 900°C | 30 min | 缺失 | 缺失 | 缺失 | 80 MPa | 900°C | 30 min | 400 μm | MBD6 synthetic diamond, regular polyhedrons | 55 vol% | 无 | W/Cu dual-layer | W: 55 nm, Cu: 2.8 μm | 无 | 无 | 53 μm | 缺失 | 缺失 | 386 W/(m·K) | 缺失 | 缺失 | 缺失 | Inner tungsten coating formed by annealing diamond with tungsten powder at 900°C for 30 min (L1); outer copper coating by electroless plating. Diamond nitrogen content 53 ppm, thermal conductivity ~1500 W/(m·K). Cu powder purity 99.995 wt%.
Effects of dual-layer coatings on microstructure and thermal conductivity of diamond_Cu composites prepared by vacuum hot pressing.pdf | L2 (W coating 900°C 1 h) | 缺失 | 缺失 | 缺失 | 缺失 | 缺失 | 缺失 | 900°C | 30 min | 缺失 | 缺失 | 缺失 | 80 MPa | 900°C | 30 min | 400 μm | MBD6 synthetic diamond, regular polyhedrons | 55 vol% | 无 | W/Cu dual-layer | W: 170 nm, Cu: 2.8 μm | 无 | 无 | 53 μm | 缺失 | 缺失 | 477 W/(m·K) | 缺失 | 缺失 | 缺失 | Inner tungsten coating formed by annealing diamond with tungsten powder at 900°C for 1 h (L2); outer copper coating by electroless plating. Diamond nitrogen content 53 ppm, thermal conductivity ~1500 W/(m·K). Cu powder purity 99.995 wt%.
Effects of dual-layer coatings on microstructure and thermal conductivity of diamond_Cu composites prepared by vacuum hot pressing.pdf | L3 (W coating 900°C 2 h) | 缺失 | 缺失 | 缺失 | 缺失 | 缺失 | 缺失 | 900°C | 30 min | 缺失 | 缺失 | 缺失 | 80 MPa | 900°C | 30 min | 400 μm | MBD6 synthetic diamond, regular polyhedrons | 55 vol% | 无 | W/Cu dual-layer | W: 310 nm, Cu: 2.8 μm | 无 | 无 | 53 μm | 缺失 | 缺失 | 721 W/(m·K) | 缺失 | 缺失 | 缺失 | Inner tungsten coating formed by annealing diamond with tungsten powder at 900°C for 2 h (L3); outer copper coating by electroless plating. Diamond nitrogen content 53 ppm, thermal conductivity ~1500 W/(m·K). Cu powder purity 99.995 wt%.
Effects of dual-layer coatings on microstructure and thermal conductivity of diamond_Cu composites prepared by vacuum hot pressing.pdf | L4 (W coating 900°C 4 h) | 缺失 | 缺失 | 缺失 | 缺失 | 缺失 | 缺失 | 900°C | 30 min | 缺失 | 缺失 | 缺失 | 80 MPa | 900°C | 30 min | 400 μm | MBD6 synthetic diamond, regular polyhedrons | 55 vol% | 无 | W/Cu dual-layer | W: 420 nm, Cu: 2.8 μm | 无 | 无 | 53 μm | 缺失 | 缺失 | 695 W/(m·K) | 缺失 | 缺失 | 缺失 | Inner tungsten coating formed by annealing diamond with tungsten powder at 900°C for 4 h (L4); outer copper coating by electroless plating. Diamond nitrogen content 53 ppm, thermal conductivity ~1500 W/(m·K). Cu powder purity 99.995 wt%.
张荣博 等 - 2012 - 高导热金刚石铜复合热沉的研究.pdf | 编号1 | 缺失 | 缺失 | 缺失 | 缺失 | 缺失 | 缺失 | 1200 °C | 3 min | 缺失 | 缺失 | 缺失 | 6000 MPa | 缺失 | 缺失 | 80~120 μm | 缺失 | 90 vol% | 无 | 无 | 缺失 | 无 | 缺失 | 缺失 | 缺失 | 缺失 | 480 W/m·K | 缺失 | 缺失 | 缺失 | 金刚石体积分数90%，铜体积分数10%。高温高压法(6 GPa, 1200 °C, 3 min)烧结。
Effect of the content of V2O5 on the thermal conductivity of diamond_Cu composites prepared by spark plasma sintering.pdf | 0 wt% V2O5 | 缺失 | 缺失 | 缺失 | 缺失 | 缺失 | 缺失 | 900°C | 10 min | 100°C/min | 缺失 | 缺失 | 50 MPa | 900°C | 10 min | 130–160 μm | cubo-octahedron | 50% | 有机溶剂清洗（丙酮、乙醇） | 无 | 缺失 | V | 0 wt% | 3 μm | 缺失 | 93.75% | 198 W/m·K | 缺失 | 缺失 | 缺失 | SPS制备，无V2O5添加的对比样，界面结合不良，存在裂纹和孔隙。
Effect of the content of V2O5 on the thermal conductivity of diamond_Cu composites prepared by spark plasma sintering.pdf | 0.3 wt% V2O5 | 缺失 | 缺失 | 缺失 | 缺失 | 缺失 | 缺失 | 900°C | 10 min | 100°C/min | 缺失 | 缺失 | 50 MPa | 900°C | 10 min | 130–160 μm | cubo-octahedron | 50% | 有机溶剂清洗（丙酮、乙醇） | 无 | 缺失 | V | 0.3 wt% | 3 μm | 缺失 | 95.51% | 380 W/m·K | 缺失 | 缺失 | 缺失 | V2O5与金刚石反应生成VC过渡层，开始出现腐蚀坑，表面粗糙度增加。
Effect of the content of V2O5 on the thermal conductivity of diamond_Cu composites prepared by spark plasma sintering.pdf | 0.6 wt% V2O5 | 缺失 | 缺失 | 缺失 | 缺失 | 缺失 | 缺失 | 900°C | 10 min | 100°C/min | 缺失 | 缺失 | 50 MPa | 900°C | 10 min | 130–160 μm | cubo-octahedron | 50% | 有机溶剂清洗（丙酮、乙醇） | 无 | 缺失 | V | 0.6 wt% | 3 μm | 缺失 | 94.77% | 402 W/m·K | 缺失 | 缺失 | 缺失 | VC衍射峰出现，界面裂纹和孔隙减少。
Effect of the content of V2O5 on the thermal conductivity of diamond_Cu composites prepared by spark plasma sintering.pdf | 0.9 wt% V2O5 | 缺失 | 缺失 | 缺失 | 缺失 | 缺失 | 缺失 | 900°C | 10 min | 100°C/min | 缺失 | 缺失 | 50 MPa | 900°C | 10 min | 130–160 μm | cubo-octahedron | 50% | 有机溶剂清洗（丙酮、乙醇） | 无 | 缺失 | V | 0.9 wt% | 3 μm | 缺失 | 97.92% | 421 W/m·K | 缺失 | 缺失 | 缺失 | VC层连续，界面结合改善。
Effect of the content of V2O5 on the thermal conductivity of diamond_Cu composites prepared by spark plasma sintering.pdf | 1.2 wt% V2O5 | 缺失 | 缺失 | 缺失 | 缺失 | 缺失 | 缺失 | 900°C | 10 min | 100°C/min | 缺失 | 缺失 | 50 MPa | 900°C | 10 min | 130–160 μm | cubo-octahedron | 50% | 有机溶剂清洗（丙酮、乙醇） | 无 | 缺失 | V | 1.2 wt% | 3 μm | 缺失 | 98.72% | 469 W/m·K | 缺失 | 缺失 | 缺失 | 最佳V2O5添加量，形成连续均匀VC过渡层（厚度约43 nm），金刚石表面粗糙度最大，界面结合紧密，热导率最高。
Effect of the content of V2O5 on the thermal conductivity of diamond_Cu composites prepared by spark plasma sintering.pdf | 1.5 wt% V2O5 | 缺失 | 缺失 | 缺失 | 缺失 | 缺失 | 缺失 | 900°C | 10 min | 100°C/min | 缺失 | 缺失 | 50 MPa | 900°C | 10 min | 130–160 μm | cubo-octahedron | 50% | 有机溶剂清洗（丙酮、乙醇） | 无 | 缺失 | V | 1.5 wt% | 3 μm | 缺失 | 98.08% | 436 W/m·K | 缺失 | 缺失 | 缺失 | 过量V2O5导致不完全反应，残留V2O5和低价氧化物（VO2、V2O3）削弱界面结合，裂纹增大。
Diamond tools wear in drilling of SiCp_Al matrix composites containing Copper.pdf | Diamond–Cu composite (this study) | 缺失 | 缺失 | 缺失 | 缺失 | 缺失 | 缺失 | 1130-1150°C | 5 min | 缺失 | 缺失 | 缺失 | 缺失 | 缺失 | 缺失 | 160-200 μm | cubo-octahedra | 63 vol% | 无 | W | 220-230 nm | 无 | 0 | 缺失 | 缺失 | 98% | 715 W/(m·K) | 缺失 | 377 MPa | 缺失 | Composite prepared by pressureless infiltration of Cu into W-coated diamond bed. Diamond was coated with W by diffusion method at 1000°C, then annealed at 1150°C for 5 min. Infiltration at 1130-1150°C for 5 min in vacuum. Tensile strength 146±26 MPa (previous study), compressive strength 388±45 MPa, Young's modulus 310 GPa (sound velocity). Porosity 2%. Diamond type: AS-160 200/160, thermal conductivity of diamond ~1400 W/(m·K).
Effect of nano-Cr₃C₂ on wear resistance of copper based diamond composites fabricated by vacuum hot pressing.pdf | 0Cr3C2D (0 wt% nano-Cr3C2, with diamond) | 缺失 | 缺失 | 缺失 | 缺失 | 缺失 | 缺失 | 940°C | 3 min | 缺失 | 缺失 | 缺失 | 15 MPa | 940°C | 3 min | 425-550 μm | 缺失 | 20 vol% | 缺失 | 缺失 | 缺失 | 缺失 | 缺失 | 58 μm | 缺失 | 缺失 | 缺失 | 缺失 | 392.5 MPa | 缺失 | 基体组成: 53 wt% 663Cu, 39 wt% WC, 5 wt% Ni, 2 wt% Mn, 1 wt% Co, 0 wt% nano-Cr3C2. 真空度 -0.1 MPa. 磨损比提高等详见正文.
Effect of nano-Cr₃C₂ on wear resistance of copper based diamond composites fabricated by vacuum hot pressing.pdf | 1Cr3C2D (1 wt% nano-Cr3C2, with diamond) | 缺失 | 缺失 | 缺失 | 缺失 | 缺失 | 缺失 | 940°C | 3 min | 缺失 | 缺失 | 缺失 | 15 MPa | 940°C | 3 min | 425-550 μm | 缺失 | 20 vol% | 缺失 | 缺失 | 缺失 | 缺失 | 缺失 | 58 μm | 缺失 | 缺失 | 缺失 | 缺失 | 459.3 MPa | 缺失 | 基体组成: 53 wt% 663Cu, 39 wt% WC, 5 wt% Ni, 2 wt% Mn, 1 wt% Co, 1 wt% nano-Cr3C2. 真空度 -0.1 MPa.
Effect of nano-Cr₃C₂ on wear resistance of copper based diamond composites fabricated by vacuum hot pressing.pdf | 2Cr3C2D (2 wt% nano-Cr3C2, with diamond) | 缺失 | 缺失 | 缺失 | 缺失 | 缺失 | 缺失 | 940°C | 3 min | 缺失 | 缺失 | 缺失 | 15 MPa | 940°C | 3 min | 425-550 μm | 缺失 | 20 vol% | 缺失 | 缺失 | 缺失 | 缺失 | 缺失 | 58 μm | 缺失 | 缺失 | 缺失 | 缺失 | 558.5 MPa | 缺失 | 基体组成: 53 wt% 663Cu, 39 wt% WC, 5 wt% Ni, 2 wt% Mn, 1 wt% Co, 2 wt% nano-Cr3C2. 真空度 -0.1 MPa. 相对密度提高, 磨损比提高45%.
Effect of nano-Cr₃C₂ on wear resistance of copper based diamond composites fabricated by vacuum hot pressing.pdf | 3Cr3C2D (3 wt% nano-Cr3C2, with diamond) | 缺失 | 缺失 | 缺失 | 缺失 | 缺失 | 缺失 | 940°C | 3 min | 缺失 | 缺失 | 缺失 | 15 MPa | 940°C | 3 min | 425-550 μm | 缺失 | 20 vol% | 缺失 | 缺失 | 缺失 | 缺失 | 缺失 | 58 μm | 缺失 | 缺失 | 缺失 | 缺失 | 417.6 MPa | 缺失 | 基体组成: 53 wt% 663Cu, 39 wt% WC, 5 wt% Ni, 2 wt% Mn, 1 wt% Co, 3 wt% nano-Cr3C2. 真空度 -0.1 MPa.
马双彦 等 - 2008 - 金刚石铜复合材料热导率研究.pdf | 样品2# (5 vol%金刚石) | 缺失 | 缺失 | 缺失 | 缺失 | 缺失 | 缺失 | 缺失 | 缺失 | 缺失 | 缺失 | 缺失 | 缺失 | 缺失 | 缺失 | 44-53 μm | 多边形 | 5vol% | 无 | 无 | 无 | 无 | 无 | 48 μm | 球形 | 97.7% | 314 W/m·K | 缺失 | 缺失 | 缺失 | 高温高压法；金刚石粒径275/325目，铜粉300目。
Effect of molybdenum carbide intermediate layers on thermal properties of copper–diamond composites.pdf | Mo2C-coated diamond 30 vol.% | 缺失 | 缺失 | 缺失 | 缺失 | 缺失 | 缺失 | 1150°C | 10 min | 缺失 | 缺失 | 缺失 | 20 MPa | 1150°C | 10 min | 70 μm | cubo-octahedral | 30% | 无 | Mo2C | 1 μm | 缺失 | 缺失 | 缺失 | 缺失 | 99.6% | 缺失 | 缺失 | 缺失 | 缺失 | Mo2C涂层通过熔盐法在1000°C制备，真空压力浸渗，纯铜基体。
Effect of molybdenum carbide intermediate layers on thermal properties of copper–diamond composites.pdf | Mo2C-coated diamond 40 vol.% | 缺失 | 缺失 | 缺失 | 缺失 | 缺失 | 缺失 | 1150°C | 10 min | 缺失 | 缺失 | 缺失 | 20 MPa | 1150°C | 10 min | 70 μm | cubo-octahedral | 40% | 无 | Mo2C | 1 μm | 缺失 | 缺失 | 缺失 | 缺失 | 99.6% | 缺失 | 缺失 | 缺失 | 缺失 | Mo2C涂层通过熔盐法在1000°C制备，真空压力浸渗，纯铜基体。
Effect of molybdenum carbide intermediate layers on thermal properties of copper–diamond composites.pdf | Mo2C-coated diamond 50 vol.% | 缺失 | 缺失 | 缺失 | 缺失 | 缺失 | 缺失 | 1150°C | 10 min | 缺失 | 缺失 | 缺失 | 20 MPa | 1150°C | 10 min | 70 μm | cubo-octahedral | 50% | 无 | Mo2C | 1 μm | 缺失 | 缺失 | 缺失 | 缺失 | 99.5% | 缺失 | 缺失 | 缺失 | 缺失 | Mo2C涂层通过熔盐法在1000°C制备，真空压力浸渗，纯铜基体。
Effect of molybdenum carbide intermediate layers on thermal properties of copper–diamond composites.pdf | Mo2C-coated diamond 60 vol.% | 缺失 | 缺失 | 缺失 | 缺失 | 缺失 | 缺失 | 1150°C | 10 min | 缺失 | 缺失 | 缺失 | 20 MPa | 1150°C | 10 min | 70 μm | cubo-octahedral | 60% | 无 | Mo2C | 1 μm | 缺失 | 缺失 | 缺失 | 缺失 | 99.5% | 596 W/m·K | 7.15 ppm/K | 缺失 | 缺失 | Mo2C涂层通过熔盐法在1000°C制备，真空压力浸渗，纯铜基体。界面热阻约2.14-2.27e-8 m^2 K/W。
Effect of molybdenum carbide intermediate layers on thermal properties of copper–diamond composites.pdf | Uncoated diamond 30 vol.% | 缺失 | 缺失 | 缺失 | 缺失 | 缺失 | 缺失 | 1150°C | 10 min | 缺失 | 缺失 | 缺失 | 20 MPa | 1150°C | 10 min | 70 μm | cubo-octahedral | 30% | 无 | 无 | 缺失 | 缺失 | 缺失 | 缺失 | 缺失 | 98.5% | 缺失 | 缺失 | 缺失 | 缺失 | 未涂层金刚石，真空压力浸渗，纯铜基体。
Effect of molybdenum carbide intermediate layers on thermal properties of copper–diamond composites.pdf | Uncoated diamond 40 vol.% | 缺失 | 缺失 | 缺失 | 缺失 | 缺失 | 缺失 | 1150°C | 10 min | 缺失 | 缺失 | 缺失 | 20 MPa | 1150°C | 10 min | 70 μm | cubo-octahedral | 40% | 无 | 无 | 缺失 | 缺失 | 缺失 | 缺失 | 缺失 | 98.3% | 缺失 | 缺失 | 缺失 | 缺失 | 未涂层金刚石，真空压力浸渗，纯铜基体。
Effect of molybdenum carbide intermediate layers on thermal properties of copper–diamond composites.pdf | Uncoated diamond 50 vol.% | 缺失 | 缺失 | 缺失 | 缺失 | 缺失 | 缺失 | 1150°C | 10 min | 缺失 | 缺失 | 缺失 | 20 MPa | 1150°C | 10 min | 70 μm | cubo-octahedral | 50% | 无 | 无 | 缺失 | 缺失 | 缺失 | 缺失 | 缺失 | 98.0% | 缺失 | 缺失 | 缺失 | 缺失 | 未涂层金刚石，真空压力浸渗，纯铜基体。
Effect of molybdenum carbide intermediate layers on thermal properties of copper–diamond composites.pdf | Uncoated diamond 60 vol.% | 缺失 | 缺失 | 缺失 | 缺失 | 缺失 | 缺失 | 1150°C | 10 min | 缺失 | 缺失 | 缺失 | 20 MPa | 1150°C | 10 min | 70 μm | cubo-octahedral | 60% | 无 | 无 | 缺失 | 缺失 | 缺失 | 缺失 | 缺失 | 97.6% | 200 W/m·K | >13 ppm/K | 缺失 | 缺失 | 未涂层金刚石，真空压力浸渗，纯铜基体。界面热阻大于3e-7 m^2 K/W。
郭宏 等 - 2014 - 高压熔渗金刚石铜复合材料的低温导热特性.pdf | 高压熔渗金刚石/铜复合材料(金刚石粒径100μm) | 缺失 | 缺失 | 缺失 | 缺失 | 缺失 | 缺失 | 1450-1700°C | 10 min | 缺失 | 缺失 | 缺失 | 5500-6000 MPa | 缺失 | 10 min | 100 μm | 缺失 | 缺失 | 缺失 | 缺失 | 缺失 | 缺失 | 缺失 | 缺失 | 缺失 | 缺失 | 缺失 | 缺失 | 缺失 | 缺失 | 高压熔渗(HPF)工艺制备，温度1450-1700°C，压力5.5-6.0 GPa，部分金刚石发生聚晶反应，界面结合良好。低温导热率在200~350K基本不变，100~200K随温度下降而下降。
郭宏 等 - 2014 - 高压熔渗金刚石铜复合材料的低温导热特性.pdf | 高压熔渗金刚石/铜复合材料(金刚石粒径250μm) | 缺失 | 缺失 | 缺失 | 缺失 | 缺失 | 缺失 | 1450-1700°C | 10 min | 缺失 | 缺失 | 缺失 | 5500-6000 MPa | 缺失 | 10 min | 250 μm | 缺失 | 缺失 | 缺失 | 缺失 | 缺失 | 缺失 | 缺失 | 缺失 | 缺失 | 缺失 | 815 W/(m·K) | 缺失 | 缺失 | 缺失 | 高压熔渗(HPF)工艺制备，室温热导率达到815 W/(m·K)，为本研究中最高。组织为穿晶断裂，金刚石颗粒间紧密接触，部分聚晶，热阻小。低温导热率在100~350K均高于100μm和400μm样品。
郭宏 等 - 2014 - 高压熔渗金刚石铜复合材料的低温导热特性.pdf | 高压熔渗金刚石/铜复合材料(金刚石粒径400μm) | 缺失 | 缺失 | 缺失 | 缺失 | 缺失 | 缺失 | 1450-1700°C | 10 min | 缺失 | 缺失 | 缺失 | 5500-6000 MPa | 缺失 | 10 min | 400 μm | 缺失 | 缺失 | 缺失 | 缺失 | 缺失 | 缺失 | 缺失 | 缺失 | 缺失 | 缺失 | 缺失 | 缺失 | 缺失 | 缺失 | 高压熔渗(HPF)工艺制备。因大粒径金刚石在高压下易破碎，产生裂纹和空隙，界面热阻增大，热导率低于250μm样品。断口不平整，存在破碎金刚石填充界面现象。
李建伟 等 - 2016 - 金刚石表面镀钨对铜金刚石复合材料热导率的影响.pdf | 未镀覆金刚石 | 缺失 | 缺失 | 缺失 | 缺失 | 缺失 | 缺失 | 1150°C | 缺失 | 缺失 | 缺失 | 缺失 | 缺失 | 缺失 | 缺失 | 150-180μm | 颗粒 | 61vol% | 无 | 无 | 不适用 | 无 | 无 | 块体 | 块体 | 缺失 | 170W/m·K | 缺失 | 缺失 | 缺失 | 原始金刚石颗粒制备的Cu/diamond复合材料，作为对比。采用气体压力熔渗法制备，熔渗温度1150°C，具体保温时间、压力及升温速率未报道。金刚石为MBD-4型80-100目人造金刚石。
李建伟 等 - 2016 - 金刚石表面镀钨对铜金刚石复合材料热导率的影响.pdf | 镀钨950°C-15min | 缺失 | 缺失 | 缺失 | 缺失 | 缺失 | 缺失 | 1150°C | 缺失 | 缺失 | 缺失 | 缺失 | 缺失 | 缺失 | 缺失 | 150-180μm | 颗粒 | 61vol% | 无 | W | 100nm | 无 | 无 | 块体 | 块体 | 缺失 | 缺失 | 缺失 | 缺失 | 缺失 | 金刚石表面粉末覆盖烧结法镀钨，镀覆温度950°C，保温15min，镀层厚度约100nm。复合材料采用气体压力熔渗法制备，熔渗温度1150°C，热导率数据未明确报道，仅指出高于纯铜。
李建伟 等 - 2016 - 金刚石表面镀钨对铜金刚石复合材料热导率的影响.pdf | 镀钨1050°C-15min | 缺失 | 缺失 | 缺失 | 缺失 | 缺失 | 缺失 | 1150°C | 缺失 | 缺失 | 缺失 | 缺失 | 缺失 | 缺失 | 缺失 | 150-180μm | 颗粒 | 61vol% | 无 | W | 2000nm | 无 | 无 | 块体 | 块体 | 缺失 | 670W/m·K | 缺失 | 缺失 | 缺失 | 金刚石表面粉末覆盖烧结法镀钨，镀覆温度1050°C，保温15min，镀层厚度约2000nm。复合材料采用气体压力熔渗法制备，熔渗温度1150°C，热导率最高达到670W/m·K。
李建伟 等 - 2016 - 金刚石表面镀钨对铜金刚石复合材料热导率的影响.pdf | 镀钨1150°C-15min | 缺失 | 缺失 | 缺失 | 缺失 | 缺失 | 缺失 | 1150°C | 缺失 | 缺失 | 缺失 | 缺失 | 缺失 | 缺失 | 缺失 | 150-180μm | 颗粒 | 61vol% | 无 | W | 4000nm | 无 | 无 | 块体 | 块体 | 缺失 | 缺失 | 缺失 | 缺失 | 缺失 | 金刚石表面粉末覆盖烧结法镀钨，镀覆温度1150°C，保温15min，镀层厚度约4000nm。复合材料采用气体压力熔渗法制备，熔渗温度1150°C，热导率数据未明确报道，但低于1050°C样品。
谭翠 等 - 2017 - 合金化元素Cr对青铜基金刚石砂轮导热性能及力学性能的影响.pdf | 1#试样（无Cr） | 缺失 | 缺失 | 缺失 | 缺失 | 缺失 | 缺失 | 650°C | 0.167 min | 缺失 | 缺失 | 0.05 min | 缺失 | 650°C | 0.167 min | 缺失 | 缺失 | 缺失 | 缺失 | 无 | 缺失 | 无 | 0 | 缺失 | 缺失 | 95.99% | 40.15 W/(m·K) | 缺失 | 61.49 MPa | 缺失 | 配方：Cu77.6Sn14.4C1.0J7.0（质量分数），热压烧结650°C、10s、55kN，冷压预成型10MPa、3s。压缩强度81.30 MPa，冲击韧性1.85 J/cm^2。
谭翠 等 - 2017 - 合金化元素Cr对青铜基金刚石砂轮导热性能及力学性能的影响.pdf | 2#试样（添加Cr） | 缺失 | 缺失 | 缺失 | 缺失 | 缺失 | 缺失 | 650°C | 0.167 min | 缺失 | 缺失 | 0.05 min | 缺失 | 650°C | 0.167 min | 缺失 | 缺失 | 缺失 | 缺失 | 无 | 缺失 | Cr | 1.0wt% | 缺失 | 缺失 | 98.46% | 110.43 W/(m·K) | 缺失 | 77.54 MPa | 缺失 | 配方：Cu76.6Sn14.4C1.0J7.0Cr1.0（质量分数），热压烧结650°C、10s、55kN，冷压预成型10MPa、3s。压缩强度108.10 MPa，冲击韧性4.06 J/cm^2。
Enhanced thermal conductivity in diamond_copper composites with tungsten coatings on diamond particles prepared by magnetron sputtering method.pdf | Composite A (45 nm W coating) | 缺失 | 缺失 | 缺失 | 缺失 | 缺失 | 缺失 | 1350°C | 45 min | 26.6°C/min | 缺失 | 缺失 | 缺失 | 缺失 | 缺失 | 150-180 μm | hexagonal or octahedral | 65 vol% | 清洗 | W | 45 nm | 无 | 0 wt% | 缺失 | 缺失 | 缺失 | 500 W/m·K | 缺失 | 缺失 | 缺失 | 使用压力渗透工艺，铜块熔化渗透金刚石床。气体泄漏率：5.1×10^-8 Pa·m^3/s。
Enhanced thermal conductivity in diamond_copper composites with tungsten coatings on diamond particles prepared by magnetron sputtering method.pdf | Composite B (93 nm W coating) | 缺失 | 缺失 | 缺失 | 缺失 | 缺失 | 缺失 | 1350°C | 45 min | 26.6°C/min | 缺失 | 缺失 | 缺失 | 缺失 | 缺失 | 150-180 μm | hexagonal or octahedral | 65 vol% | 清洗 | W | 93 nm | 无 | 0 wt% | 缺失 | 缺失 | 缺失 | 690 W/m·K | 缺失 | 缺失 | 缺失 | 使用压力渗透工艺，铜块熔化渗透金刚石床。气体泄漏率：8.5×10^-9 Pa·m^3/s。
Enhanced thermal conductivity in diamond_copper composites with tungsten coatings on diamond particles prepared by magnetron sputtering method.pdf | Composite C (218 nm W coating) | 缺失 | 缺失 | 缺失 | 缺失 | 缺失 | 缺失 | 1350°C | 45 min | 26.6°C/min | 缺失 | 缺失 | 缺失 | 缺失 | 缺失 | 150-180 μm | hexagonal or octahedral | 65 vol% | 清洗 | W | 218 nm | 无 | 0 wt% | 缺失 | 缺失 | 缺失 | 796 W/m·K | 缺失 | 缺失 | 缺失 | 使用压力渗透工艺，铜块熔化渗透金刚石床。气体泄漏率：7.1×10^-10 Pa·m^3/s。
Enhanced thermal conductivity in diamond_copper composites with tungsten coatings on diamond particles prepared by magnetron sputtering method.pdf | Composite D (300 nm W coating) | 缺失 | 缺失 | 缺失 | 缺失 | 缺失 | 缺失 | 1350°C | 45 min | 26.6°C/min | 缺失 | 缺失 | 缺失 | 缺失 | 缺失 | 150-180 μm | hexagonal or octahedral | 65 vol% | 清洗 | W | 300 nm | 无 | 0 wt% | 缺失 | 缺失 | 缺失 | 731 W/m·K | 缺失 | 缺失 | 缺失 | 使用压力渗透工艺，铜块熔化渗透金刚石床。气体泄漏率：2.1×10^-10 Pa·m^3/s。
Enhanced thermal conductivity in low-cost diamond micro-powder_copper composites through Cr3C2 interfacial design.pdf | Dia/Cr molar ratio 100:3.5 | 缺失 | 缺失 | 缺失 | 缺失 | 缺失 | 缺失 | 850°C | 60 min | 缺失 | 缺失 | 缺失 | 缺失 | 缺失 | 缺失 | 30 μm | 非十二面体，表面有凹坑和凸起 | 40 vol% | 酸洗 (0.5 mol/L H2SO4, 0.5 mol/L NaOH), 微波辐照 (800 W, 15 min) | Cr | 缺失 | 无 | 无 | 20 μm | 缺失 | 缺失 | 缺失 | 缺失 | 缺失 | 缺失 | 通过熔盐法在950°C、30min、1×10^-3 Pa真空条件下制备Cr3C2涂层，Dia/Cr摩尔比100:3.5，涂层存在缺陷，不完全包裹。热压烧结，压力参数未给出。复合材料中金刚石体积分数40%。热导率未报道具体数值。
Enhanced thermal conductivity in low-cost diamond micro-powder_copper composites through Cr3C2 interfacial design.pdf | Dia/Cr molar ratio 100:4.5 | 缺失 | 缺失 | 缺失 | 缺失 | 缺失 | 缺失 | 850°C | 60 min | 缺失 | 缺失 | 缺失 | 缺失 | 缺失 | 缺失 | 30 μm | 非十二面体，表面有凹坑和凸起 | 40 vol% | 酸洗 (0.5 mol/L H2SO4, 0.5 mol/L NaOH), 微波辐照 (800 W, 15 min) | Cr | ~180 nm | 无 | 无 | 20 μm | 缺失 | 缺失 | 431 W/(m·K) | 缺失 | 缺失 | 缺失 | 最优Dia/Cr摩尔比100:4.5，Cr3C2涂层均匀，厚度约180 nm。热压烧结条件同上。复合材料室温热导率431 W/(m·K)，100°C时热导率412 W/(m·K)。
Enhanced thermal conductivity in low-cost diamond micro-powder_copper composites through Cr3C2 interfacial design.pdf | Dia/Cr molar ratio 100:5.5 | 缺失 | 缺失 | 缺失 | 缺失 | 缺失 | 缺失 | 850°C | 60 min | 缺失 | 缺失 | 缺失 | 缺失 | 缺失 | 缺失 | 30 μm | 非十二面体，表面有凹坑和凸起 | 40 vol% | 酸洗 (0.5 mol/L H2SO4, 0.5 mol/L NaOH), 微波辐照 (800 W, 15 min) | Cr | ~410 nm | 无 | 无 | 20 μm | 缺失 | 缺失 | 缺失 | 缺失 | 缺失 | 缺失 | Dia/Cr摩尔比100:5.5，Cr3C2涂层较厚约410 nm，表面不均匀。热压烧结条件同上。热导率未报道具体数值，但低于最优比例。
谢忠南 等 - 2024 - 金刚石铜-硼复合材料界面结构及其对热导率和力学性能的影响（英文）.pdf | B含量0.3 wt.% | 缺失 | 缺失 | 缺失 | 缺失 | 缺失 | 缺失 | 1000°C | 60 min | 缺失 | 缺失 | 缺失 | 50 MPa | 1000°C | 60 min | 100 μm | 单晶 | 60 vol% | 无 | 无 | 缺失 | B | 0.3 wt% | 缺失 | 缺失 | 缺失 | 缺失 | 缺失 | 368 MPa | 缺失 | 真空压力渗透法，硼含量0.3 wt.%，B4C齿状结构不连续
谢忠南 等 - 2024 - 金刚石铜-硼复合材料界面结构及其对热导率和力学性能的影响（英文）.pdf | B含量0.5 wt.% | 缺失 | 缺失 | 缺失 | 缺失 | 缺失 | 缺失 | 1000°C | 60 min | 缺失 | 缺失 | 缺失 | 50 MPa | 1000°C | 60 min | 100 μm | 单晶 | 60 vol% | 无 | 无 | 缺失 | B | 0.5 wt% | 缺失 | 缺失 | 缺失 | 缺失 | 缺失 | 缺失 | 缺失 | 真空压力渗透法，硼含量0.5 wt.%，碳化硼齿状结构约1 μm
谢忠南 等 - 2024 - 金刚石铜-硼复合材料界面结构及其对热导率和力学性能的影响（英文）.pdf | B含量0.7 wt.% | 缺失 | 缺失 | 缺失 | 缺失 | 缺失 | 缺失 | 1000°C | 60 min | 缺失 | 缺失 | 缺失 | 50 MPa | 1000°C | 60 min | 100 μm | 单晶 | 60 vol% | 无 | 无 | 缺失 | B | 0.7 wt% | 缺失 | 缺失 | 缺失 | 695 W/(m·K) | 缺失 | 缺失 | 缺失 | 真空压力渗透法，硼含量0.7 wt.%，致密均匀B4C齿状结构，尺寸约1 μm，界面结合最强，热导率最高
谢忠南 等 - 2024 - 金刚石铜-硼复合材料界面结构及其对热导率和力学性能的影响（英文）.pdf | B含量1.0 wt.% | 缺失 | 缺失 | 缺失 | 缺失 | 缺失 | 缺失 | 1000°C | 60 min | 缺失 | 缺失 | 缺失 | 50 MPa | 1000°C | 60 min | 100 μm | 单晶 | 60 vol% | 无 | 无 | 缺失 | B | 1.0 wt% | 缺失 | 缺失 | 缺失 | 缺失 | 缺失 | 535 MPa | 缺失 | 真空压力渗透法，硼含量1.0 wt.%，B4C齿状结构高达1.5 μm，弯曲强度最高
张妍 等 - 2026 - 铜粉形貌对金刚石铜复合材料性能的影响.pdf | A批铜粉-900℃ | 缺失 | 缺失 | 缺失 | 缺失 | 缺失 | 缺失 | 900°C | 30 min | 缺失 | 缺失 | 缺失 | 20 MPa | 900°C | 30 min | 45 μm | 缺失 | 60 vol% | 无 | Cr | 200 nm | 无 | 0 | 28 μm | 枝晶状 | 91.4% | 缺失 | 缺失 | 209 MPa | 缺失 | 真空热压烧结，铜粉为电解铜粉(A批)
张妍 等 - 2026 - 铜粉形貌对金刚石铜复合材料性能的影响.pdf | A批铜粉-950℃ | 缺失 | 缺失 | 缺失 | 缺失 | 缺失 | 缺失 | 950°C | 30 min | 缺失 | 缺失 | 缺失 | 20 MPa | 950°C | 30 min | 45 μm | 缺失 | 60 vol% | 无 | Cr | 200 nm | 无 | 0 | 28 μm | 枝晶状 | 91.4% | 缺失 | 缺失 | 214 MPa | 缺失 | 真空热压烧结，铜粉为电解铜粉(A批)
张妍 等 - 2026 - 铜粉形貌对金刚石铜复合材料性能的影响.pdf | A批铜粉-1000℃ | 缺失 | 缺失 | 缺失 | 缺失 | 缺失 | 缺失 | 1000°C | 30 min | 缺失 | 缺失 | 缺失 | 20 MPa | 1000°C | 30 min | 45 μm | 缺失 | 60 vol% | 无 | Cr | 200 nm | 无 | 0 | 28 μm | 枝晶状 | 91.4% | 缺失 | 缺失 | 182 MPa | 缺失 | 真空热压烧结，铜粉为电解铜粉(A批)
张妍 等 - 2026 - 铜粉形貌对金刚石铜复合材料性能的影响.pdf | A批铜粉-1050℃ | 缺失 | 缺失 | 缺失 | 缺失 | 缺失 | 缺失 | 1050°C | 30 min | 缺失 | 缺失 | 缺失 | 20 MPa | 1050°C | 30 min | 45 μm | 缺失 | 60 vol% | 无 | Cr | 200 nm | 无 | 0 | 28 μm | 枝晶状 | 91.4% | 228.12 W/m·K | 缺失 | 188 MPa | 缺失 | 真空热压烧结，铜粉为电解铜粉(A批)
张妍 等 - 2026 - 铜粉形貌对金刚石铜复合材料性能的影响.pdf | A批铜粉-1100℃ | 缺失 | 缺失 | 缺失 | 缺失 | 缺失 | 缺失 | 1100°C | 30 min | 缺失 | 缺失 | 缺失 | 20 MPa | 1100°C | 30 min | 45 μm | 缺失 | 60 vol% | 无 | Cr | 200 nm | 无 | 0 | 28 μm | 枝晶状 | 91.4% | 缺失 | 缺失 | 184 MPa | 缺失 | 真空热压烧结，铜粉为电解铜粉(A批)
张妍 等 - 2026 - 铜粉形貌对金刚石铜复合材料性能的影响.pdf | B批铜粉-900℃ | 缺失 | 缺失 | 缺失 | 缺失 | 缺失 | 缺失 | 900°C | 30 min | 缺失 | 缺失 | 缺失 | 20 MPa | 900°C | 30 min | 45 μm | 缺失 | 60 vol% | 无 | Cr | 200 nm | 无 | 0 | 21 μm | 球状 | 98.2% | 缺失 | 缺失 | 127 MPa | 缺失 | 真空热压烧结，铜粉为雾化铜粉(B批)
张妍 等 - 2026 - 铜粉形貌对金刚石铜复合材料性能的影响.pdf | B批铜粉-950℃ | 缺失 | 缺失 | 缺失 | 缺失 | 缺失 | 缺失 | 950°C | 30 min | 缺失 | 缺失 | 缺失 | 20 MPa | 950°C | 30 min | 45 μm | 缺失 | 60 vol% | 无 | Cr | 200 nm | 无 | 0 | 21 μm | 球状 | 98.2% | 204.71 W/m·K | 缺失 | 191 MPa | 缺失 | 真空热压烧结，铜粉为雾化铜粉(B批)
张妍 等 - 2026 - 铜粉形貌对金刚石铜复合材料性能的影响.pdf | B批铜粉-1000℃ | 缺失 | 缺失 | 缺失 | 缺失 | 缺失 | 缺失 | 1000°C | 30 min | 缺失 | 缺失 | 缺失 | 20 MPa | 1000°C | 30 min | 45 μm | 缺失 | 60 vol% | 无 | Cr | 200 nm | 无 | 0 | 21 μm | 球状 | 98.2% | 缺失 | 缺失 | 163 MPa | 缺失 | 真空热压烧结，铜粉为雾化铜粉(B批)
张妍 等 - 2026 - 铜粉形貌对金刚石铜复合材料性能的影响.pdf | B批铜粉-1050℃ | 缺失 | 缺失 | 缺失 | 缺失 | 缺失 | 缺失 | 1050°C | 30 min | 缺失 | 缺失 | 缺失 | 20 MPa | 1050°C | 30 min | 45 μm | 缺失 | 60 vol% | 无 | Cr | 200 nm | 无 | 0 | 21 μm | 球状 | 98.2% | 缺失 | 缺失 | 137 MPa | 缺失 | 真空热压烧结，铜粉为雾化铜粉(B批)
张妍 等 - 2026 - 铜粉形貌对金刚石铜复合材料性能的影响.pdf | B批铜粉-1100℃ | 缺失 | 缺失 | 缺失 | 缺失 | 缺失 | 缺失 | 1100°C | 30 min | 缺失 | 缺失 | 缺失 | 20 MPa | 1100°C | 30 min | 45 μm | 缺失 | 60 vol% | 无 | Cr | 200 nm | 无 | 0 | 21 μm | 球状 | 93.4% | 缺失 | 缺失 | 122 MPa | 缺失 | 真空热压烧结，铜粉为雾化铜粉(B批)
徐良 等 - 2011 - Cr-Cu镀层对金刚石-铜复合材料热导率的影响.pdf | 烧结温度850℃, 压力50MPa | 缺失 | 缺失 | 缺失 | 缺失 | 缺失 | 缺失 | 850°C | 15min | 3°C/min | 缺失 | 缺失 | 50MPa | 室温 | 15min | 120μm | 缺失 | 60vol% | 缺失 | Cr,Cu | 3-20μm | 缺失 | 缺失 | 缺失 | 缺失 | 缺失 | 缺失 | 缺失 | 缺失 | 缺失 | SPS烧结，温度850℃，压力50MPa，保温15min；性能数据未在文中明确给出。
徐良 等 - 2011 - Cr-Cu镀层对金刚石-铜复合材料热导率的影响.pdf | 烧结温度900℃, 压力50MPa | 缺失 | 缺失 | 缺失 | 缺失 | 缺失 | 缺失 | 900°C | 15min | 3°C/min | 缺失 | 缺失 | 50MPa | 室温 | 15min | 120μm | 缺失 | 60vol% | 缺失 | Cr,Cu | 3-20μm | 缺失 | 缺失 | 缺失 | 缺失 | 缺失 | 缺失 | 缺失 | 缺失 | 缺失 | SPS烧结，温度900℃，压力50MPa，保温15min；性能数据未在文中明确给出。
徐良 等 - 2011 - Cr-Cu镀层对金刚石-铜复合材料热导率的影响.pdf | 烧结温度925℃, 压力50MPa | 缺失 | 缺失 | 缺失 | 缺失 | 缺失 | 缺失 | 925°C | 15min | 3°C/min | 缺失 | 缺失 | 50MPa | 室温 | 15min | 120μm | 缺失 | 60vol% | 缺失 | Cr,Cu | 3-20μm | 缺失 | 缺失 | 缺失 | 缺失 | 缺失 | 缺失 | 缺失 | 缺失 | 缺失 | SPS烧结，温度925℃，压力50MPa，保温15min；该条件同时出现在温度实验和压力实验中，但具体性能值未单独给出，仅趋势显示致密度和热导率较高。
徐良 等 - 2011 - Cr-Cu镀层对金刚石-铜复合材料热导率的影响.pdf | 烧结温度950℃, 压力50MPa | 缺失 | 缺失 | 缺失 | 缺失 | 缺失 | 缺失 | 950°C | 15min | 3°C/min | 缺失 | 缺失 | 50MPa | 室温 | 15min | 120μm | 缺失 | 60vol% | 缺失 | Cr,Cu | 3-20μm | 缺失 | 缺失 | 缺失 | 缺失 | 缺失 | 缺失 | 缺失 | 缺失 | 缺失 | SPS烧结，温度950℃，压力50MPa，保温15min；因铜液挤出导致致密度下降，具体性能未给出。
徐良 等 - 2011 - Cr-Cu镀层对金刚石-铜复合材料热导率的影响.pdf | 烧结温度925℃, 压力30MPa | 缺失 | 缺失 | 缺失 | 缺失 | 缺失 | 缺失 | 925°C | 15min | 3°C/min | 缺失 | 缺失 | 30MPa | 室温 | 15min | 120μm | 缺失 | 60vol% | 缺失 | Cr,Cu | 3-20μm | 缺失 | 缺失 | 缺失 | 缺失 | 缺失 | 缺失 | 缺失 | 缺失 | 缺失 | SPS烧结，温度925℃，压力30MPa，保温15min；致密度和热导率未明确给出，仅趋势显示致密度>97%。
张毓隽 等 - 2009 - SPS工艺对铜金刚石复合材料性能的影响.pdf | 优化工艺实验组 | 缺失 | 缺失 | 缺失 | 缺失 | 缺失 | 缺失 | 930°C | 30min | 90°C/min | 缺失 | 缺失 | 70MPa | 缺失 | 30min | 100µm | 缺失 | 60vol% | 缺失 | Ti | 缺失 | 缺失 | 缺失 | 20µm | 缺失 | 98.4% | 354.1W/m·K | 缺失 | 缺失 | 缺失 | 该实验组为优化工艺条件：SPS烧结，烧结温度930℃，保温时间30min，烧结压强70MPa，升温速率1.5℃/s（90℃/min），真空度4-5Pa，金刚石体积分数60%，镀钛金刚石（钛质量比0.1%），铜粉平均粒径20μm。热导率由激光闪光法测得（LFA427），计算公式λ=α·ρ·Cp，Cp按混合法则计算。相对密度采用排水法。文中还研究了不同烧结温度（750-950℃）、烧结压强（10-70MPa）、保温时间（10-30min）对性能的影响，但未给出各点精确数值，只提供了变化趋势图。
Aerosol deposition of Al2O3 coating on Cu_diamond composite.pdf | Uncoated Cu/diamond composite | 1150°C | 30 min | 缺失 | 缺失 | 缺失 | 缺失 | 1150°C | 30 min | 缺失 | 缺失 | 缺失 | 1.5 MPa | 1150°C | 缺失 | 272 μm | cubo-octahedral | 66.2 vol% | 无 | Ti | 350 nm | 无 | 0 | 缺失 | 缺失 | 缺失 | 814.8 W/mK | 缺失 | 缺失 | 723.6 W/mK | 未沉积Al2O3涂层，作为对照。制备方法为气体压力渗透：金刚石颗粒振实于石墨模具，高纯铜锭置于顶部，真空<0.1 Pa下加热至1423 K保温30 min，然后通1.5 MPa Ar气保压几分钟，炉冷。金刚石表面预先磁控溅射Ti镀层，界面形成约350 nm TiC层。
放电等离子体烧结制备铜_金刚石复合导热材料_白洋硕.pdf | Cu/W-diamond (30 vol%, 300μm) | 缺失 | 缺失 | 缺失 | 缺失 | 缺失 | 缺失 | 950°C | 5 min | 100°C/min | 缺失 | 缺失 | 50 MPa | 缺失 | 缺失 | 300 μm | 缺失 | 30 vol% | 缺失 | W | 缺失 | 无 | 缺失 | 74 μm | 缺失 | 缺失 | 579.4 W/mK | 9.8~11.5×10^-6/K | 缺失 | 缺失 | 钨镀覆金刚石，镀层制备条件：50 MPa, 1500°C, 10 min。复合材料烧结条件：50 MPa, 950°C, 5 min。热膨胀系数测试温度100~300°C。
放电等离子体烧结制备铜_金刚石复合导热材料_白洋硕.pdf | Cu/Si-diamond (30 vol%, 300μm) | 缺失 | 缺失 | 缺失 | 缺失 | 缺失 | 缺失 | 950°C | 5 min | 100°C/min | 缺失 | 缺失 | 50 MPa | 缺失 | 缺失 | 300 μm | 缺失 | 30 vol% | 缺失 | Si | 约1.059 μm | 无 | 缺失 | 74 μm | 缺失 | 缺失 | 605.2 W/mK | 11.3~13.7×10^-6/K | 缺失 | 缺失 | 硅镀覆金刚石，镀层制备条件：50 MPa, 1350°C, 60 min。复合材料烧结条件：50 MPa, 950°C, 5 min。界面SiC层厚度约1.059 μm。热膨胀系数测试温度100~300°C。
放电等离子体烧结制备铜_金刚石复合导热材料_白洋硕.pdf | Cu/B-diamond (30 vol%, 300μm) | 缺失 | 缺失 | 缺失 | 缺失 | 缺失 | 缺失 | 950°C | 5 min | 100°C/min | 缺失 | 缺失 | 50 MPa | 缺失 | 缺失 | 300 μm | 缺失 | 30 vol% | 缺失 | B | 缺失 | 无 | 缺失 | 74 μm | 缺失 | 缺失 | 574.2 W/mK | 9.9~10.6×10^-6/K | 缺失 | 缺失 | 硼镀覆金刚石，镀层制备条件：50 MPa, 1300°C, 20 min。复合材料烧结条件：50 MPa, 950°C, 5 min。热膨胀系数测试温度100~300°C。
放电等离子体烧结制备铜_金刚石复合导热材料_白洋硕.pdf | Cu/B4C-diamond (30 vol%, 300μm) | 缺失 | 缺失 | 缺失 | 缺失 | 缺失 | 缺失 | 950°C | 5 min | 100°C/min | 缺失 | 缺失 | 50 MPa | 缺失 | 缺失 | 300 μm | 缺失 | 30 vol% | 缺失 | B4C | 缺失 | 无 | 缺失 | 74 μm | 缺失 | 缺失 | 564.1 W/mK | 9.4~10.2×10^-6/K | 缺失 | 缺失 | 碳化硼镀覆金刚石，镀层制备条件：50 MPa, 1500°C, 10 min。复合材料烧结条件：50 MPa, 950°C, 5 min。热膨胀系数测试温度100~300°C。
Enhanced mechanical properties in diamond_Cu composites with chromium carbide coating for structural applications.pdf | Uncoated-diamond/Cu 49.5 vol% | 450°C | 60 min | 800°C | 缺失 | 缺失 | 缺失 | 1200°C | 缺失 | 缺失 | 缺失 | 缺失 | 80 MPa | 1200°C | 3 min | 67 μm | MBD-4 type | 49.5% | 无 | 无 | 缺失 | 无 | 缺失 | 缺失 | 缺失 | 99.5% | 缺失 | 缺失 | 缺失 | 缺失 | Prepared by pressure infiltration. Uncoated diamond particles. Preform degreased at 450°C for 1 h in H2, preheated to 800°C, then Cu melt at 1200°C infiltrated under 80 MPa for 3 min. UTS: 62 MPa, Young's modulus: 134 GPa, ultimate strain: 0.206%.
Enhanced mechanical properties in diamond_Cu composites with chromium carbide coating for structural applications.pdf | Uncoated-diamond/Cu 54.2 vol% | 450°C | 60 min | 800°C | 缺失 | 缺失 | 缺失 | 1200°C | 缺失 | 缺失 | 缺失 | 缺失 | 80 MPa | 1200°C | 3 min | 67 μm | MBD-4 type | 54.2% | 无 | 无 | 缺失 | 无 | 缺失 | 缺失 | 缺失 | 99.2% | 缺失 | 缺失 | 缺失 | 缺失 | Prepared by pressure infiltration. Uncoated diamond particles. Preform degreased at 450°C for 1 h in H2, preheated to 800°C, then Cu melt at 1200°C infiltrated under 80 MPa for 3 min. UTS: 53 MPa, Young's modulus: 166 GPa, ultimate strain: 0.187%.
Enhanced mechanical properties in diamond_Cu composites with chromium carbide coating for structural applications.pdf | Uncoated-diamond/Cu 57.6 vol% | 450°C | 60 min | 800°C | 缺失 | 缺失 | 缺失 | 1200°C | 缺失 | 缺失 | 缺失 | 缺失 | 80 MPa | 1200°C | 3 min | 67 μm | MBD-4 type | 57.6% | 无 | 无 | 缺失 | 无 | 缺失 | 缺失 | 缺失 | 98.6% | 缺失 | 缺失 | 缺失 | 缺失 | Prepared by pressure infiltration. Uncoated diamond particles. Preform degreased at 450°C for 1 h in H2, preheated to 800°C, then Cu melt at 1200°C infiltrated under 80 MPa for 3 min. UTS: 57 MPa, Young's modulus: 184 GPa, ultimate strain: 0.138%.
Enhanced mechanical properties in diamond_Cu composites with chromium carbide coating for structural applications.pdf | Uncoated-diamond/Cu 60.5 vol% | 450°C | 60 min | 800°C | 缺失 | 缺失 | 缺失 | 1200°C | 缺失 | 缺失 | 缺失 | 缺失 | 80 MPa | 1200°C | 3 min | 67 μm | MBD-4 type | 60.5% | 无 | 无 | 缺失 | 无 | 缺失 | 缺失 | 缺失 | 97.2% | 缺失 | 缺失 | 缺失 | 缺失 | Prepared by pressure infiltration. Uncoated diamond particles. Preform degreased at 450°C for 1 h in H2, preheated to 800°C, then Cu melt at 1200°C infiltrated under 80 MPa for 3 min. UTS: 38 MPa, Young's modulus: 208 GPa, ultimate strain: 0.044%.
Enhanced mechanical properties in diamond_Cu composites with chromium carbide coating for structural applications.pdf | Coated-diamond/Cu 49.8 vol% | 450°C | 60 min | 800°C | 缺失 | 缺失 | 缺失 | 1200°C | 缺失 | 缺失 | 缺失 | 缺失 | 80 MPa | 1200°C | 3 min | 67 μm | MBD-4 type | 49.8% | 无 | Cr7C3 | 1.5 μm | 无 | 缺失 | 缺失 | 缺失 | 99.8% | 缺失 | 缺失 | 缺失 | 缺失 | Prepared by pressure infiltration. Diamond particles coated with Cr7C3 (thickness ~1.5 μm) via molten salt method. Preform degreased at 450°C for 1 h in H2, preheated to 800°C, then Cu melt at 1200°C infiltrated under 80 MPa for 3 min. UTS: 134 MPa, Young's modulus: 218 GPa, ultimate strain: 0.261%.
Enhanced mechanical properties in diamond_Cu composites with chromium carbide coating for structural applications.pdf | Coated-diamond/Cu 54.7 vol% | 450°C | 60 min | 800°C | 缺失 | 缺失 | 缺失 | 1200°C | 缺失 | 缺失 | 缺失 | 缺失 | 80 MPa | 1200°C | 3 min | 67 μm | MBD-4 type | 54.7% | 无 | Cr7C3 | 1.5 μm | 无 | 缺失 | 缺失 | 缺失 | 99.6% | 缺失 | 缺失 | 缺失 | 缺失 | Prepared by pressure infiltration. Diamond particles coated with Cr7C3 (thickness ~1.5 μm) via molten salt method. Preform degreased at 450°C for 1 h in H2, preheated to 800°C, then Cu melt at 1200°C infiltrated under 80 MPa for 3 min. UTS: 146 MPa, Young's modulus: 289 GPa, ultimate strain: 0.211%.
Enhanced mechanical properties in diamond_Cu composites with chromium carbide coating for structural applications.pdf | Coated-diamond/Cu 58.4 vol% | 450°C | 60 min | 800°C | 缺失 | 缺失 | 缺失 | 1200°C | 缺失 | 缺失 | 缺失 | 缺失 | 80 MPa | 1200°C | 3 min | 67 μm | MBD-4 type | 58.4% | 无 | Cr7C3 | 1.5 μm | 无 | 缺失 | 缺失 | 缺失 | 98.9% | 缺失 | 缺失 | 缺失 | 缺失 | Prepared by pressure infiltration. Diamond particles coated with Cr7C3 (thickness ~1.5 μm) via molten salt method. Preform degreased at 450°C for 1 h in H2, preheated to 800°C, then Cu melt at 1200°C infiltrated under 80 MPa for 3 min. UTS: 127 MPa, Young's modulus: 357 GPa, ultimate strain: 0.123%.
Enhanced mechanical properties in diamond_Cu composites with chromium carbide coating for structural applications.pdf | Coated-diamond/Cu 61.8 vol% | 450°C | 60 min | 800°C | 缺失 | 缺失 | 缺失 | 1200°C | 缺失 | 缺失 | 缺失 | 缺失 | 80 MPa | 1200°C | 3 min | 67 μm | MBD-4 type | 61.8% | 无 | Cr7C3 | 1.5 μm | 无 | 缺失 | 缺失 | 缺失 | 98.2% | 缺失 | 缺失 | 缺失 | 缺失 | Prepared by pressure infiltration. Diamond particles coated with Cr7C3 (thickness ~1.5 μm) via molten salt method. Preform degreased at 450°C for 1 h in H2, preheated to 800°C, then Cu melt at 1200°C infiltrated under 80 MPa for 3 min. UTS: 113 MPa, Young's modulus: 383 GPa, ultimate strain: 0.098%.
Double layer interfacial structure of Cr3C2–Cr7C3 in copper_diamond composites for thermal management applications.pdf | Structure 1 (750°C-30min) | 缺失 | 缺失 | 缺失 | 缺失 | 缺失 | 缺失 | 850°C | 60 min | 缺失 | 缺失 | 缺失 | 40 MPa | 850°C | 60 min | 200 µm | 单晶 | 50 vol% | 酸洗、碱洗 | Cr | 230 nm | 缺失 | 缺失 | 30 µm | 缺失 | >97% | 缺失 | 缺失 | 缺失 | 缺失 | 金刚石镀铬条件：750°C，30 min，熔盐法。界面层为单相Cr7C3。热压烧结：850°C，60 min，40 MPa。金刚石体积分数50%，铜粉粒径30 µm。
Double layer interfacial structure of Cr3C2–Cr7C3 in copper_diamond composites for thermal management applications.pdf | Structure 2 (850°C-30min) | 缺失 | 缺失 | 缺失 | 缺失 | 缺失 | 缺失 | 850°C | 60 min | 缺失 | 缺失 | 缺失 | 40 MPa | 850°C | 60 min | 200 µm | 单晶 | 50 vol% | 酸洗、碱洗 | Cr | 230 nm | 缺失 | 缺失 | 30 µm | 缺失 | >97% | 缺失 | 缺失 | 缺失 | 缺失 | 金刚石镀铬条件：850°C，30 min，熔盐法。界面层为Cr7C3/Cr3C2双相（主相Cr7C3）。热压烧结：850°C，60 min，40 MPa。
Double layer interfacial structure of Cr3C2–Cr7C3 in copper_diamond composites for thermal management applications.pdf | Structure 3 (950°C-0min) | 缺失 | 缺失 | 缺失 | 缺失 | 缺失 | 缺失 | 850°C | 60 min | 缺失 | 缺失 | 缺失 | 40 MPa | 850°C | 60 min | 200 µm | 单晶 | 50 vol% | 酸洗、碱洗 | Cr | 230 nm | 缺失 | 缺失 | 30 µm | 缺失 | >97% | 缺失 | 缺失 | 缺失 | 缺失 | 金刚石镀铬条件：950°C，0 min（无保温），熔盐法。界面层为Cr3C2/Cr7C3双相（主相Cr3C2）。热压烧结：850°C，60 min，40 MPa。
Double layer interfacial structure of Cr3C2–Cr7C3 in copper_diamond composites for thermal management applications.pdf | Structure 4 (950°C-10min) | 缺失 | 缺失 | 缺失 | 缺失 | 缺失 | 缺失 | 850°C | 60 min | 缺失 | 缺失 | 缺失 | 40 MPa | 850°C | 60 min | 200 µm | 单晶 | 50 vol% | 酸洗、碱洗 | Cr | 230 nm | 缺失 | 缺失 | 30 µm | 缺失 | >97% | 缺失 | 缺失 | 缺失 | 缺失 | 金刚石镀铬条件：950°C，10 min，熔盐法。界面层为Cr3C2/Cr7C3双相，随保温时间延长Cr3C2比例增加。热压烧结：850°C，60 min，40 MPa。
Double layer interfacial structure of Cr3C2–Cr7C3 in copper_diamond composites for thermal management applications.pdf | Structure 5 (950°C-20min) | 缺失 | 缺失 | 缺失 | 缺失 | 缺失 | 缺失 | 850°C | 60 min | 缺失 | 缺失 | 缺失 | 40 MPa | 850°C | 60 min | 200 µm | 单晶 | 50 vol% | 酸洗、碱洗 | Cr | 230 nm | 缺失 | 缺失 | 30 µm | 缺失 | >97% | 缺失 | 缺失 | 缺失 | 缺失 | 金刚石镀铬条件：950°C，20 min，熔盐法。界面层为Cr3C2/Cr7C3双相。热压烧结：850°C，60 min，40 MPa。
Double layer interfacial structure of Cr3C2–Cr7C3 in copper_diamond composites for thermal management applications.pdf | Structure 6 (950°C-30min) | 缺失 | 缺失 | 缺失 | 缺失 | 缺失 | 缺失 | 850°C | 60 min | 缺失 | 缺失 | 缺失 | 40 MPa | 850°C | 60 min | 200 µm | 单晶 | 50 vol% | 酸洗、碱洗 | Cr | 230 nm (Cr3C2 181 nm / Cr7C3 49 nm) | 缺失 | 缺失 | 30 µm | 缺失 | >97% | 770 W/(m·K) | 缺失 | 缺失 | 缺失 | 金刚石镀铬条件：950°C，30 min，熔盐法。界面层为Cr3C2 (181 nm) / Cr7C3 (49 nm) 双层结构，Cr7C3呈锯齿状不连续分布，形成Diamond-Cr3C2–Cr7C3//Cu界面，热导率最高770 W/(m·K)。热压烧结：850°C，60 min，40 MPa。
Double layer interfacial structure of Cr3C2–Cr7C3 in copper_diamond composites for thermal management applications.pdf | Structure 7 (950°C-60min) | 缺失 | 缺失 | 缺失 | 缺失 | 缺失 | 缺失 | 850°C | 60 min | 缺失 | 缺失 | 缺失 | 40 MPa | 850°C | 60 min | 200 µm | 单晶 | 50 vol% | 酸洗、碱洗 | Cr | 230 nm | 缺失 | 缺失 | 30 µm | 缺失 | >97% | 缺失 | 缺失 | 缺失 | 缺失 | 金刚石镀铬条件：950°C，60 min，熔盐法。界面层为纯Cr3C2相。热压烧结：850°C，60 min，40 MPa。
Double layer interfacial structure of Cr3C2–Cr7C3 in copper_diamond composites for thermal management applications.pdf | Structure 8 (950°C-2h) | 缺失 | 缺失 | 缺失 | 缺失 | 缺失 | 缺失 | 850°C | 60 min | 缺失 | 缺失 | 缺失 | 40 MPa | 850°C | 60 min | 200 µm | 单晶 | 50 vol% | 酸洗、碱洗 | Cr | 230 nm | 缺失 | 缺失 | 30 µm | 缺失 | >97% | 360 W/(m·K) | 缺失 | 缺失 | 缺失 | 金刚石镀铬条件：950°C，2 h，熔盐法。界面层出现石墨化，形成diamond-graphite-Cr3C2结构，热导率下降至360 W/(m·K)。热压烧结：850°C，60 min，40 MPa。
Crystallography-guided etching regulates Mo2C interlayer growth for high-thermal-conductivity diamond_Cu composites.pdf | Unetched diamond/Cu composite with 30 vol% diamond | 缺失 | 缺失 | 缺失 | 缺失 | 缺失 | 缺失 | 850°C | 60 min | 缺失 | 缺失 | 缺失 | 40 MPa | 850°C | 60 min | ~200 μm | 单晶颗粒 | 30 vol% | 酸洗(0.5 mol/L H2SO4) + 碱洗(0.5 mol/L NaOH)，无氧化刻蚀 | Mo2C | ~339 nm | 缺失 | 缺失 | ~20 μm | 缺失 | 缺失 | 519 W/m·K | 缺失 | 缺失 | 缺失 | 未刻蚀金刚石，Mo2C镀层通过熔盐法在1100°C真空下形成，厚度约339 nm。复合材料通过真空热压(850°C, 1 h, 40 MPa)制备。
Crystallography-guided etching regulates Mo2C interlayer growth for high-thermal-conductivity diamond_Cu composites.pdf | Unetched diamond/Cu composite with 50 vol% diamond | 缺失 | 缺失 | 缺失 | 缺失 | 缺失 | 缺失 | 850°C | 60 min | 缺失 | 缺失 | 缺失 | 40 MPa | 850°C | 60 min | ~200 μm | 单晶颗粒 | 50 vol% | 酸洗(0.5 mol/L H2SO4) + 碱洗(0.5 mol/L NaOH)，无氧化刻蚀 | Mo2C | ~339 nm | 缺失 | 缺失 | ~20 μm | 缺失 | 缺失 | 664 W/m·K | 缺失 | 缺失 | 缺失 | 未刻蚀金刚石，Mo2C镀层厚度约339 nm，通过真空热压(850°C, 1 h, 40 MPa)制备。
Crystallography-guided etching regulates Mo2C interlayer growth for high-thermal-conductivity diamond_Cu composites.pdf | Etched diamond/Cu composite with 30 vol% diamond | 缺失 | 缺失 | 缺失 | 缺失 | 缺失 | 缺失 | 850°C | 60 min | 缺失 | 缺失 | 缺失 | 40 MPa | 850°C | 60 min | ~200 μm | 单晶颗粒 | 30 vol% | 酸洗(0.5 mol/L H2SO4) + 碱洗(0.5 mol/L NaOH) + 氧化刻蚀(700°C, 30 min) | Mo2C | ~123 nm | 缺失 | 缺失 | ~20 μm | 缺失 | 缺失 | 546 W/m·K | 缺失 | 缺失 | 缺失 | 氧化刻蚀产生晶面选择性蚀坑，增大比表面积约74倍。Mo2C镀层通过熔盐法在1100°C真空下形成，厚度约123 nm。真空热压(850°C, 1 h, 40 MPa)制备。
Crystallography-guided etching regulates Mo2C interlayer growth for high-thermal-conductivity diamond_Cu composites.pdf | Etched diamond/Cu composite with 50 vol% diamond | 缺失 | 缺失 | 缺失 | 缺失 | 缺失 | 缺失 | 850°C | 60 min | 缺失 | 缺失 | 缺失 | 40 MPa | 850°C | 60 min | ~200 μm | 单晶颗粒 | 50 vol% | 酸洗(0.5 mol/L H2SO4) + 碱洗(0.5 mol/L NaOH) + 氧化刻蚀(700°C, 30 min) | Mo2C | ~123 nm | 缺失 | 缺失 | ~20 μm | 缺失 | 缺失 | 706 W/m·K | 缺失 | 缺失 | 706 W/m·K | 氧化刻蚀产生晶面选择性蚀坑，增大比表面积约74倍。Mo2C镀层厚度约123 nm。真空热压(850°C, 1 h, 40 MPa)制备。热循环(25-100°C)后热导率无明显下降，仍保持约706 W/m·K。该复合材料在文献同类体系中性能优异。
Crystallography-guided etching regulates Mo2C interlayer growth for high-thermal-conductivity diamond_Cu composites.pdf | Etched diamond/Cu composite with 60 vol% diamond | 缺失 | 缺失 | 缺失 | 缺失 | 缺失 | 缺失 | 850°C | 60 min | 缺失 | 缺失 | 缺失 | 40 MPa | 850°C | 60 min | ~200 μm | 单晶颗粒 | 60 vol% | 酸洗(0.5 mol/L H2SO4) + 碱洗(0.5 mol/L NaOH) + 氧化刻蚀(700°C, 30 min) | Mo2C | ~123 nm | 缺失 | 缺失 | ~20 μm | 缺失 | 缺失 | 597 W/m·K | 缺失 | 缺失 | 缺失 | 氧化刻蚀产生晶面选择性蚀坑，增大比表面积约74倍。Mo2C镀层厚度约123 nm。真空热压(850°C, 1 h, 40 MPa)制备。热导率下降归因于高金刚石含量导致的颗粒团聚和铜基体连续相被阻断。
Effect of a new pretreatment on the microstructure and thermal conductivity of Cu_diamond composites.pdf | 参照组 (未预处理) | 缺失 | 缺失 | 缺失 | 缺失 | 缺失 | 缺失 | 1200 K | 6 min | 150 K/min | 缺失 | 缺失 | 30 MPa | 室温 | 6 min | 177-210 μm | 颗粒 | 44 vol% | 无 | 无 | 缺失 | 无 | 缺失 | 5-10 μm | 缺失 | 80% | 缺失 | 缺失 | 缺失 | 缺失 | 纯铜与金刚石直接混合，无预处理，SPS烧结。
夏扬 等 - 2010 - 高温高压烧结金刚石-铜复合材料的研究.pdf | 1200°C×9min, 170/200目金刚石 | 缺失 | 缺失 | 缺失 | 缺失 | 缺失 | 缺失 | 1200°C | 9 min | 缺失 | 缺失 | 缺失 | 8000 MPa | 缺失 | 缺失 | 74-88 μm (170/200目) | 缺失 | 80 vol% | 缺失 | 无 | 缺失 | Co | 缺失 | 缺失 | 缺失 | 缺失 | 639 W/(m·K) | 缺失 | 缺失 | 缺失 | 基体为Cu-Co合金，Co作为合金化元素，具体含量未说明；金刚石体积分数80%；高压8GPa；文中还研究了其他粒径和温度时间组合，但未给出完整性能数据。
夏扬 等 - 2010 - 高温高压烧结金刚石-铜复合材料的研究.pdf | 1300°C×12min, 170/200目金刚石 | 缺失 | 缺失 | 缺失 | 缺失 | 缺失 | 缺失 | 1300°C | 12 min | 缺失 | 缺失 | 缺失 | 8000 MPa | 缺失 | 缺失 | 74-88 μm (170/200目) | 缺失 | 80 vol% | 缺失 | 无 | 缺失 | Co | 缺失 | 缺失 | 缺失 | 缺失 | 616 W/(m·K) | 缺失 | 缺失 | 缺失 | 基体为Cu-Co合金，烧结温度1300°C，时间12min，热导率616 W/(m·K)，其他条件同最佳组。
Effect of carbide formers on microstructure and thermal conductivity of diamond-Cu composites for heat sink materials.pdf | Pure Cu-diamond composite | 缺失 | 缺失 | 缺失 | 缺失 | 缺失 | 缺失 | 1000 °C | 5 min | 缺失 | 缺失 | 缺失 | 缺失 | 缺失 | 缺失 | 缺失 | 缺失 | 缺失 | 缺失 | 无 | 无 | 无 | 无 | 缺失 | 缺失 | 缺失 | 缺失 | 缺失 | 缺失 | 缺失 | 纯铜与金刚石直接混合，SPS烧结，界面结合弱，存在明显裂纹。
Combined LPBF and Post-HIP approach for fabricating diamond_Cu composites with improved thermal, mechanical and tribological performance.pdf | 700 nm W-coated diamond/Cu, LPBF+HIP, P=325 W, v=1700 mm/s | 缺失 | 缺失 | 缺失 | 缺失 | 缺失 | 缺失 | 950 °C | 120 min | 缺失 | 缺失 | 缺失 | 150 MPa | 950 °C | 120 min | 38-55 μm | 等轴多面体 | 10 vol% | 清洗（超声乙醇+去离子水） | W | 700 nm | 无 | 缺失 | 15-53 μm | 球形 | 缺失 | 426.95 W/(m·K) | 缺失 | 297.57 MPa | 缺失 | LPBF参数: 激光功率325 W, 扫描速度1700 mm/s, 扫描间距0.1 mm, 层厚0.03 mm, 基板预热200 °C, 氩气保护。HIP后处理: 950 °C, 150 MPa, 2 h。磨损率: 1.32e-8 cm³/(N·m)。
丁彬彬 等 - 2013 - 铜金刚石复合材料热导率正交实验研究.pdf | 正交实验1 | 缺失 | 缺失 | 缺失 | 缺失 | 缺失 | 缺失 | 1000~1100°C | 60min | 180~300°C/min | 缺失 | 缺失 | 2500~4500 MPa | 1000~1100°C | 60min | 75μm和150μm | 缺失 | 70% | 缺失 | Cr | 缺失 | 无 | 0 | 75μm | 缺失 | 缺失 | 57.53 W/(m·K) | 缺失 | 缺失 | 缺失 | 配料：V小:V大=2:1，VCu:Vdia=3:7，保压保温1h，金刚石表面镀铬0.1wt%，铜粉纯度99.9%，粒度约75μm。采用高温高压法，氩气保护。
丁彬彬 等 - 2013 - 铜金刚石复合材料热导率正交实验研究.pdf | 正交实验2 | 缺失 | 缺失 | 缺失 | 缺失 | 缺失 | 缺失 | 1000~1100°C | 120min | 180~300°C/min | 缺失 | 缺失 | 2500~4500 MPa | 1000~1100°C | 120min | 75μm和150μm | 缺失 | 50% | 缺失 | Cr | 缺失 | 无 | 0 | 75μm | 缺失 | 缺失 | 103.10 W/(m·K) | 缺失 | 缺失 | 缺失 | 配料：V小:V大=4:1，VCu:Vdia=5:5，保压保温2h，金刚石表面镀铬0.1wt%，铜粉纯度99.9%，粒度约75μm。采用高温高压法，氩气保护。
丁彬彬 等 - 2013 - 铜金刚石复合材料热导率正交实验研究.pdf | 正交实验3 | 缺失 | 缺失 | 缺失 | 缺失 | 缺失 | 缺失 | 1000~1100°C | 180min | 180~300°C/min | 缺失 | 缺失 | 2500~4500 MPa | 1000~1100°C | 180min | 75μm和150μm | 缺失 | 30% | 缺失 | Cr | 缺失 | 无 | 0 | 75μm | 缺失 | 缺失 | 120.89 W/(m·K) | 缺失 | 缺失 | 缺失 | 配料：V小:V大=6:1，VCu:Vdia=7:3，保压保温3h，金刚石表面镀铬0.1wt%，铜粉纯度99.9%，粒度约75μm。采用高温高压法，氩气保护。
丁彬彬 等 - 2013 - 铜金刚石复合材料热导率正交实验研究.pdf | 正交实验4 | 缺失 | 缺失 | 缺失 | 缺失 | 缺失 | 缺失 | 1000~1100°C | 180min | 180~300°C/min | 缺失 | 缺失 | 2500~4500 MPa | 1000~1100°C | 180min | 75μm和250μm | 缺失 | 50% | 缺失 | Cr | 缺失 | 无 | 0 | 75μm | 缺失 | 缺失 | 78.10 W/(m·K) | 缺失 | 缺失 | 缺失 | 配料：V小:V大=2:1，VCu:Vdia=5:5，保压保温3h，金刚石表面镀铬0.1wt%，铜粉纯度99.9%，粒度约75μm。采用高温高压法，氩气保护。
丁彬彬 等 - 2013 - 铜金刚石复合材料热导率正交实验研究.pdf | 正交实验5 | 缺失 | 缺失 | 缺失 | 缺失 | 缺失 | 缺失 | 1000~1100°C | 60min | 180~300°C/min | 缺失 | 缺失 | 2500~4500 MPa | 1000~1100°C | 60min | 75μm和250μm | 缺失 | 30% | 缺失 | Cr | 缺失 | 无 | 0 | 75μm | 缺失 | 缺失 | 205.10 W/(m·K) | 缺失 | 缺失 | 缺失 | 配料：V小:V大=4:1，VCu:Vdia=7:3，保压保温1h，金刚石表面镀铬0.1wt%，铜粉纯度99.9%，粒度约75μm。采用高温高压法，氩气保护。
丁彬彬 等 - 2013 - 铜金刚石复合材料热导率正交实验研究.pdf | 正交实验6 | 缺失 | 缺失 | 缺失 | 缺失 | 缺失 | 缺失 | 1000~1100°C | 120min | 180~300°C/min | 缺失 | 缺失 | 2500~4500 MPa | 1000~1100°C | 120min | 75μm和250μm | 缺失 | 70% | 缺失 | Cr | 缺失 | 无 | 0 | 75μm | 缺失 | 缺失 | 140.96 W/(m·K) | 缺失 | 缺失 | 缺失 | 配料：V小:V大=6:1，VCu:Vdia=3:7，保压保温2h，金刚石表面镀铬0.1wt%，铜粉纯度99.9%，粒度约75μm。采用高温高压法，氩气保护。
丁彬彬 等 - 2013 - 铜金刚石复合材料热导率正交实验研究.pdf | 正交实验7 | 缺失 | 缺失 | 缺失 | 缺失 | 缺失 | 缺失 | 1000~1100°C | 120min | 180~300°C/min | 缺失 | 缺失 | 2500~4500 MPa | 1000~1100°C | 120min | 75μm和380μm | 缺失 | 30% | 缺失 | Cr | 缺失 | 无 | 0 | 75μm | 缺失 | 缺失 | 149.39 W/(m·K) | 缺失 | 缺失 | 缺失 | 配料：V小:V大=2:1，VCu:Vdia=7:3，保压保温2h，金刚石表面镀铬0.1wt%，铜粉纯度99.9%，粒度约75μm。采用高温高压法，氩气保护。
丁彬彬 等 - 2013 - 铜金刚石复合材料热导率正交实验研究.pdf | 正交实验8 | 缺失 | 缺失 | 缺失 | 缺失 | 缺失 | 缺失 | 1000~1100°C | 180min | 180~300°C/min | 缺失 | 缺失 | 2500~4500 MPa | 1000~1100°C | 180min | 75μm和380μm | 缺失 | 70% | 缺失 | Cr | 缺失 | 无 | 0 | 75μm | 缺失 | 缺失 | 66.24 W/(m·K) | 缺失 | 缺失 | 缺失 | 配料：V小:V大=4:1，VCu:Vdia=3:7，保压保温3h，金刚石表面镀铬0.1wt%，铜粉纯度99.9%，粒度约75μm。采用高温高压法，氩气保护。
丁彬彬 等 - 2013 - 铜金刚石复合材料热导率正交实验研究.pdf | 正交实验9 | 缺失 | 缺失 | 缺失 | 缺失 | 缺失 | 缺失 | 1000~1100°C | 60min | 180~300°C/min | 缺失 | 缺失 | 2500~4500 MPa | 1000~1100°C | 60min | 75μm和380μm | 缺失 | 50% | 缺失 | Cr | 缺失 | 无 | 0 | 75μm | 缺失 | 缺失 | 57.95 W/(m·K) | 缺失 | 缺失 | 缺失 | 配料：V小:V大=6:1，VCu:Vdia=5:5，保压保温1h，金刚石表面镀铬0.1wt%，铜粉纯度99.9%，粒度约75μm。采用高温高压法，氩气保护。
丁彬彬 等 - 2013 - 铜金刚石复合材料热导率正交实验研究.pdf | 最佳工艺条件组 | 缺失 | 缺失 | 缺失 | 缺失 | 缺失 | 缺失 | 1000~1100°C | 120min | 180~300°C/min | 缺失 | 缺失 | 2500~4500 MPa | 1000~1100°C | 120min | 75μm和250μm | 缺失 | 30% | 缺失 | Cr | 缺失 | 无 | 0 | 75μm | 缺失 | 缺失 | 238.18 W/(m·K) | 缺失 | 缺失 | 缺失 | 配料：V小:V大=4:1，VCu:Vdia=7:3，保压保温2h，金刚石表面镀铬0.1wt%，铜粉纯度99.9%，粒度约75μm。采用高温高压法，氩气保护。该组为根据正交分析所得最佳工艺条件制备。
Characterization and heat transfer model analysis of diamond_copper composite materials prepared by high-temperature lamination.pdf | B1 | 缺失 | 缺失 | 缺失 | 缺失 | 缺失 | 缺失 | 1050°C | 30 min | 缺失 | 缺失 | 缺失 | 30 MPa | 1050°C | 30 min | 35-40 mesh (425-500 μm) | 缺失 | 缺失 | 缺失 | W | 16.4 nm | 缺失 | 缺失 | 缺失 | 缺失 | 缺失 | 575.3 W/mK | 缺失 | 187.1 MPa | 缺失 | 高温叠层工艺，使用钨涂层金刚石与铜片，单层金刚石排布，真空热压。金刚石涂层时间30 min。
Characterization and heat transfer model analysis of diamond_copper composite materials prepared by high-temperature lamination.pdf | B2 | 缺失 | 缺失 | 缺失 | 缺失 | 缺失 | 缺失 | 1050°C | 60 min | 缺失 | 缺失 | 缺失 | 30 MPa | 1050°C | 60 min | 35-40 mesh (425-500 μm) | 缺失 | 缺失 | 缺失 | W | 16.4 nm | 缺失 | 缺失 | 缺失 | 缺失 | 缺失 | 619.7 W/mK | 缺失 | 239.9 MPa | 缺失 | 高温叠层工艺，使用钨涂层金刚石与铜片，单层金刚石排布，真空热压。金刚石涂层时间30 min。
Characterization and heat transfer model analysis of diamond_copper composite materials prepared by high-temperature lamination.pdf | B3 | 缺失 | 缺失 | 缺失 | 缺失 | 缺失 | 缺失 | 1050°C | 120 min | 缺失 | 缺失 | 缺失 | 30 MPa | 1050°C | 120 min | 35-40 mesh (425-500 μm) | 缺失 | 缺失 | 缺失 | W | 16.4 nm | 缺失 | 缺失 | 缺失 | 缺失 | 缺失 | 611.4 W/mK | 缺失 | 202.0 MPa | 缺失 | 高温叠层工艺，使用钨涂层金刚石与铜片，单层金刚石排布，真空热压。金刚石涂层时间30 min。
Characterization and heat transfer model analysis of diamond_copper composite materials prepared by high-temperature lamination.pdf | B4 | 缺失 | 缺失 | 缺失 | 缺失 | 缺失 | 缺失 | 1050°C | 30 min | 缺失 | 缺失 | 缺失 | 30 MPa | 1050°C | 30 min | 35-40 mesh (425-500 μm) | 缺失 | 缺失 | 缺失 | W | 66.2 nm | 缺失 | 缺失 | 缺失 | 缺失 | 缺失 | 599.0 W/mK | 缺失 | 238.7 MPa | 缺失 | 高温叠层工艺，使用钨涂层金刚石与铜片，单层金刚石排布，真空热压。金刚石涂层时间120 min。
Characterization and heat transfer model analysis of diamond_copper composite materials prepared by high-temperature lamination.pdf | B5 | 缺失 | 缺失 | 缺失 | 缺失 | 缺失 | 缺失 | 1050°C | 60 min | 缺失 | 缺失 | 缺失 | 30 MPa | 1050°C | 60 min | 35-40 mesh (425-500 μm) | 缺失 | 缺失 | 缺失 | W | 66.2 nm | 缺失 | 缺失 | 缺失 | 缺失 | 缺失 | 621.5 W/mK | 缺失 | 275.5 MPa | 缺失 | 高温叠层工艺，使用钨涂层金刚石与铜片，单层金刚石排布，真空热压。金刚石涂层时间120 min。
Characterization and heat transfer model analysis of diamond_copper composite materials prepared by high-temperature lamination.pdf | B6 | 缺失 | 缺失 | 缺失 | 缺失 | 缺失 | 缺失 | 1050°C | 120 min | 缺失 | 缺失 | 缺失 | 30 MPa | 1050°C | 120 min | 35-40 mesh (425-500 μm) | 缺失 | 缺失 | 缺失 | W | 66.2 nm | 缺失 | 缺失 | 缺失 | 缺失 | 缺失 | 614.4 W/mK | 缺失 | 282.1 MPa | 缺失 | 高温叠层工艺，使用钨涂层金刚石与铜片，单层金刚石排布，真空热压。金刚石涂层时间120 min。
Characterization and heat transfer model analysis of diamond_copper composite materials prepared by high-temperature lamination.pdf | B7 | 缺失 | 缺失 | 缺失 | 缺失 | 缺失 | 缺失 | 1050°C | 30 min | 缺失 | 缺失 | 缺失 | 30 MPa | 1050°C | 30 min | 35-40 mesh (425-500 μm) | 缺失 | 缺失 | 缺失 | W | 153.7 nm | 缺失 | 缺失 | 缺失 | 缺失 | 缺失 | 614.2 W/mK | 缺失 | 276.8 MPa | 缺失 | 高温叠层工艺，使用钨涂层金刚石与铜片，单层金刚石排布，真空热压。金刚石涂层时间480 min。
Characterization and heat transfer model analysis of diamond_copper composite materials prepared by high-temperature lamination.pdf | B8 | 缺失 | 缺失 | 缺失 | 缺失 | 缺失 | 缺失 | 1050°C | 60 min | 缺失 | 缺失 | 缺失 | 30 MPa | 1050°C | 60 min | 35-40 mesh (425-500 μm) | 缺失 | 缺失 | 缺失 | W | 153.7 nm | 缺失 | 缺失 | 缺失 | 缺失 | 缺失 | 627.7 W/mK | 缺失 | 281.8 MPa | 缺失 | 高温叠层工艺，使用钨涂层金刚石与铜片，单层金刚石排布，真空热压。金刚石涂层时间480 min。
Characterization and heat transfer model analysis of diamond_copper composite materials prepared by high-temperature lamination.pdf | B9 | 缺失 | 缺失 | 缺失 | 缺失 | 缺失 | 缺失 | 1050°C | 120 min | 缺失 | 缺失 | 缺失 | 30 MPa | 1050°C | 120 min | 35-40 mesh (425-500 μm) | 缺失 | 约46% | 缺失 | W | 153.7 nm | 缺失 | 缺失 | 缺失 | 缺失 | 缺失 | 630.3 W/mK | 缺失 | 283.7 MPa | 缺失 | 高温叠层工艺，使用钨涂层金刚石与铜片，单层金刚石排布，真空热压。金刚石涂层时间480 min。结论提及体积分数约46%，热导率下降约1% (100次温循后约624.0 W/mK)。
Characterization and heat transfer model analysis of diamond_copper composite materials prepared by high-temperature lamination.pdf | C1 | 缺失 | 缺失 | 缺失 | 缺失 | 缺失 | 缺失 | 1050°C | 120 min | 缺失 | 缺失 | 缺失 | 30 MPa | 1050°C | 120 min | 450 μm | 缺失 | 37.5% | 缺失 | W | 66.2 nm | 缺失 | 缺失 | 缺失 | 缺失 | 缺失 | 552.1 W/mK | 缺失 | 284.2 MPa | 缺失 | 高温叠层工艺，使用钨涂层金刚石与铜片，单层金刚石排布，真空热压。金刚石涂层时间120 min，铜片厚度0.2 mm×2层，总厚度参考表。In-plane TC: 646.1 W/mK。
Effect of nickel-coated diamond on the thermal conductivity of copper matrix composites.pdf | Uncoated diamond/Cu composite with 10 vol% diamond | 缺失 | 缺失 | 缺失 | 缺失 | 缺失 | 缺失 | 800°C | 10 min | 100°C/min | 缺失 | 缺失 | 50 MPa | 800°C | 10 min | 120 μm | hexaoctahedral crystal morphology | 10 vol% | 缺失 | 缺失 | 缺失 | 缺失 | 缺失 | 7 μm | 缺失 | 缺失 | 缺失 | 缺失 | 缺失 | 缺失 | Composite fabricated by SPS: cold pressed at 50 MPa for 30 min, then sintered at 800°C under 50 MPa for 10 min with 100°C/min heating. Uncoated diamond used.
Effect of nickel-coated diamond on the thermal conductivity of copper matrix composites.pdf | Uncoated diamond/Cu composite with 20 vol% diamond | 缺失 | 缺失 | 缺失 | 缺失 | 缺失 | 缺失 | 800°C | 10 min | 100°C/min | 缺失 | 缺失 | 50 MPa | 800°C | 10 min | 120 μm | hexaoctahedral crystal morphology | 20 vol% | 缺失 | 缺失 | 缺失 | 缺失 | 缺失 | 7 μm | 缺失 | 缺失 | 缺失 | 缺失 | 缺失 | 缺失 | Composite fabricated by SPS: cold pressed at 50 MPa for 30 min, then sintered at 800°C under 50 MPa for 10 min with 100°C/min heating. Uncoated diamond used.
Effect of nickel-coated diamond on the thermal conductivity of copper matrix composites.pdf | Uncoated diamond/Cu composite with 30 vol% diamond | 缺失 | 缺失 | 缺失 | 缺失 | 缺失 | 缺失 | 800°C | 10 min | 100°C/min | 缺失 | 缺失 | 50 MPa | 800°C | 10 min | 120 μm | hexaoctahedral crystal morphology | 30 vol% | 缺失 | 缺失 | 缺失 | 缺失 | 缺失 | 7 μm | 缺失 | 缺失 | 缺失 | 缺失 | 缺失 | 缺失 | Composite fabricated by SPS: cold pressed at 50 MPa for 30 min, then sintered at 800°C under 50 MPa for 10 min with 100°C/min heating. Uncoated diamond used. Brinell hardness of this composite reached 43.32 HBW (as mentioned in text, likely for uncoated 30 vol%).
Effect of nickel-coated diamond on the thermal conductivity of copper matrix composites.pdf | Ni-coated diamond/Cu composite with 10 vol% diamond | 缺失 | 缺失 | 缺失 | 缺失 | 缺失 | 缺失 | 800°C | 10 min | 100°C/min | 缺失 | 缺失 | 50 MPa | 800°C | 10 min | 120 μm | hexaoctahedral crystal morphology | 10 vol% | 碱洗+酸洗+敏化+活化（30min each） | Ni | 缺失 | 缺失 | 缺失 | 7 μm | 缺失 | 缺失 | 缺失 | 缺失 | 缺失 | 缺失 | Composite fabricated by SPS: cold pressed at 50 MPa for 30 min, then sintered at 800°C under 50 MPa for 10 min with 100°C/min heating. Ni coating applied by electroless plating for 5 min (optimal condition), coating thickness not specified. Plating bath composition: NiSO4 25 g/L, NaH2PO2 30 g/L, sodium citrate 20 g/L, NH4Cl 20 g/L, pH 7-8, mechanical agitation.
Effect of nickel-coated diamond on the thermal conductivity of copper matrix composites.pdf | Ni-coated diamond/Cu composite with 20 vol% diamond | 缺失 | 缺失 | 缺失 | 缺失 | 缺失 | 缺失 | 800°C | 10 min | 100°C/min | 缺失 | 缺失 | 50 MPa | 800°C | 10 min | 120 μm | hexaoctahedral crystal morphology | 20 vol% | 碱洗+酸洗+敏化+活化（30min each） | Ni | 缺失 | 缺失 | 缺失 | 7 μm | 缺失 | 缺失 | 缺失 | 缺失 | 缺失 | 缺失 | Composite fabricated by SPS: cold pressed at 50 MPa for 30 min, then sintered at 800°C under 50 MPa for 10 min with 100°C/min heating. Ni coating applied by electroless plating for 5 min, coating thickness not specified. Plating bath composition: NiSO4 25 g/L, NaH2PO2 30 g/L, sodium citrate 20 g/L, NH4Cl 20 g/L, pH 7-8, mechanical agitation.
Effect of nickel-coated diamond on the thermal conductivity of copper matrix composites.pdf | Ni-coated diamond/Cu composite with 30 vol% diamond | 缺失 | 缺失 | 缺失 | 缺失 | 缺失 | 缺失 | 800°C | 10 min | 100°C/min | 缺失 | 缺失 | 50 MPa | 800°C | 10 min | 120 μm | hexaoctahedral crystal morphology | 30 vol% | 碱洗+酸洗+敏化+活化（30min each） | Ni | 缺失 | 缺失 | 缺失 | 7 μm | 缺失 | 缺失 | 467 W/(m·K) | 缺失 | 缺失 | 缺失 | Composite fabricated by SPS: cold pressed at 50 MPa for 30 min, then sintered at 800°C under 50 MPa for 10 min with 100°C/min heating. Ni coating applied by electroless plating for 5 min, coating thickness not specified. Plating bath composition: NiSO4 25 g/L, NaH2PO2 30 g/L, sodium citrate 20 g/L, NH4Cl 20 g/L, pH 7-8, mechanical agitation. Thermal conductivity value of 467 W/(m·K) reported in abstract for this composition.
Enhanced thermal conductivity of hot-pressed copper_diamond composites with titanium-modified interface.pdf | 400HP-Cu/45Ti-D | 800°C | 1.5 min | 缺失 | 缺失 | 缺失 | 缺失 | 缺失 | 缺失 | 缺失 | 缺失 | 缺失 | 400 MPa | 800°C | 缺失 | 230/270 mesh | 缺失 | 45 vol% | 无 | Ti | 缺失 | 无 | 0 | <45 μm | 缺失 | 98.2% | 507 W/mK | 缺失 | 缺失 | 缺失 | Tensile strength: ~150 MPa (from Fig. 4a). TiC size: 0.04 μm, discrete particles.
Enhanced thermal conductivity of hot-pressed copper_diamond composites with titanium-modified interface.pdf | 500HP-Cu/45Ti-D | 800°C | 1.5 min | 缺失 | 缺失 | 缺失 | 缺失 | 缺失 | 缺失 | 缺失 | 缺失 | 缺失 | 500 MPa | 800°C | 缺失 | 230/270 mesh | 缺失 | 45 vol% | 无 | Ti | 缺失 | 无 | 0 | <45 μm | 缺失 | 98.7% | 530 W/mK | 缺失 | 缺失 | 缺失 | Tensile strength: ~180 MPa (from Fig. 4a). TiC size: 0.13 μm with clear boundaries.
Enhanced thermal conductivity of hot-pressed copper_diamond composites with titanium-modified interface.pdf | 540HP-Cu/45Ti-D | 800°C | 1.5 min | 缺失 | 缺失 | 缺失 | 缺失 | 缺失 | 缺失 | 缺失 | 缺失 | 缺失 | 540 MPa | 800°C | 缺失 | 230/270 mesh | 缺失 | 45 vol% | 无 | Ti | 缺失 | 无 | 0 | <45 μm | 缺失 | 98.4% | 514 W/mK | 缺失 | 缺失 | 缺失 | Tensile strength: 215 MPa. TiC size: less evident particle boundaries, integrated interface.
Enhanced thermal conductivity of hot-pressed copper_diamond composites with titanium-modified interface.pdf | 600HP-Cu/45Ti-D | 800°C | 1.5 min | 缺失 | 缺失 | 缺失 | 缺失 | 缺失 | 缺失 | 缺失 | 缺失 | 缺失 | 600 MPa | 800°C | 缺失 | 230/270 mesh | 缺失 | 45 vol% | 无 | Ti | 缺失 | 无 | 0 | <45 μm | 缺失 | 98.5% | 513 W/mK | 缺失 | 缺失 | 缺失 | Tensile strength: 200 MPa. TiC size: dense, continuous layer.
Enhanced thermal conductivity of hot-pressed copper_diamond composites with titanium-modified interface.pdf | 400HP-Cu/50Ti-D | 800°C | 1.5 min | 缺失 | 缺失 | 缺失 | 缺失 | 缺失 | 缺失 | 缺失 | 缺失 | 缺失 | 400 MPa | 800°C | 缺失 | 230/270 mesh | 缺失 | 50 vol% | 无 | Ti | 缺失 | 无 | 0 | <45 μm | 缺失 | 95.7% | 466 W/mK | 缺失 | 缺失 | 缺失 | Tensile strength: 117 MPa. TiC size: 0.05 μm.
Enhanced thermal conductivity of hot-pressed copper_diamond composites with titanium-modified interface.pdf | 500HP-Cu/50Ti-D | 800°C | 1.5 min | 缺失 | 缺失 | 缺失 | 缺失 | 缺失 | 缺失 | 缺失 | 缺失 | 缺失 | 500 MPa | 800°C | 缺失 | 230/270 mesh | 缺失 | 50 vol% | 无 | Ti | 缺失 | 无 | 0 | <45 μm | 缺失 | 96.3% | 531 W/mK | 缺失 | 缺失 | 缺失 | Tensile strength: 125 MPa. TiC size: 0.06 μm.
Enhanced thermal conductivity of hot-pressed copper_diamond composites with titanium-modified interface.pdf | 540HP-Cu/50Ti-D | 800°C | 1.5 min | 缺失 | 缺失 | 缺失 | 缺失 | 缺失 | 缺失 | 缺失 | 缺失 | 缺失 | 540 MPa | 800°C | 缺失 | 230/270 mesh | 缺失 | 50 vol% | 无 | Ti | 缺失 | 无 | 0 | <45 μm | 缺失 | 97.6% | 565 W/mK | 缺失 | 缺失 | 缺失 | Tensile strength: 147 MPa. TiC size: 0.11 μm with clear boundaries.
Enhanced thermal conductivity of hot-pressed copper_diamond composites with titanium-modified interface.pdf | 600HP-Cu/50Ti-D | 800°C | 1.5 min | 缺失 | 缺失 | 缺失 | 缺失 | 缺失 | 缺失 | 缺失 | 缺失 | 缺失 | 600 MPa | 800°C | 缺失 | 230/270 mesh | 缺失 | 50 vol% | 无 | Ti | 缺失 | 无 | 0 | <45 μm | 缺失 | 97.0% | 553 W/mK | 缺失 | 缺失 | 缺失 | Tensile strength: 168 MPa. TiC size: less evident particle boundaries, continuous interface.
Enhanced thermal conductivity of hot-pressed copper_diamond composites with titanium-modified interface.pdf | 400HP-Cu/55Ti-D | 800°C | 1.5 min | 缺失 | 缺失 | 缺失 | 缺失 | 缺失 | 缺失 | 缺失 | 缺失 | 缺失 | 400 MPa | 800°C | 缺失 | 230/270 mesh | 缺失 | 55 vol% | 无 | Ti | 缺失 | 无 | 0 | <45 μm | 缺失 | 93.2% | 345 W/mK | 缺失 | 缺失 | 缺失 | Tensile strength: 78 MPa. TiC size: missing.
Enhanced thermal conductivity of hot-pressed copper_diamond composites with titanium-modified interface.pdf | 500HP-Cu/55Ti-D | 800°C | 1.5 min | 缺失 | 缺失 | 缺失 | 缺失 | 缺失 | 缺失 | 缺失 | 缺失 | 缺失 | 500 MPa | 800°C | 缺失 | 230/270 mesh | 缺失 | 55 vol% | 无 | Ti | 缺失 | 无 | 0 | <45 μm | 缺失 | 95.2% | 445 W/mK | 缺失 | 缺失 | 缺失 | Tensile strength: 98 MPa. TiC size: 0.06 μm.
Enhanced thermal conductivity of hot-pressed copper_diamond composites with titanium-modified interface.pdf | 540HP-Cu/55Ti-D | 800°C | 1.5 min | 缺失 | 缺失 | 缺失 | 缺失 | 缺失 | 缺失 | 缺失 | 缺失 | 缺失 | 540 MPa | 800°C | 缺失 | 230/270 mesh | 缺失 | 55 vol% | 无 | Ti | 缺失 | 无 | 0 | <45 μm | 缺失 | 95.8% | 465 W/mK | 缺失 | 缺失 | 缺失 | Tensile strength: 105 MPa. TiC size: 0.08 μm.
Enhanced thermal conductivity of hot-pressed copper_diamond composites with titanium-modified interface.pdf | 600HP-Cu/55Ti-D | 800°C | 1.5 min | 缺失 | 缺失 | 缺失 | 缺失 | 缺失 | 缺失 | 缺失 | 缺失 | 缺失 | 600 MPa | 800°C | 缺失 | 230/270 mesh | 缺失 | 55 vol% | 无 | Ti | 缺失 | 无 | 0 | <45 μm | 缺失 | 95.2% | 509 W/mK | 缺失 | 缺失 | 缺失 | Tensile strength: 115 MPa. TiC size: coarser.
Enhanced thermal conductivity of hot-pressed copper_diamond composites with titanium-modified interface.pdf | HP-Cu-0.3Ti/D | 1050°C | 1.5 min | 缺失 | 缺失 | 缺失 | 缺失 | 缺失 | 缺失 | 缺失 | 缺失 | 缺失 | 540 MPa | 1050°C | 缺失 | 230/270 mesh | 缺失 | 50 vol% | 无 | 无 | 缺失 | Ti | 0.3 wt% | <45 μm | 缺失 | 89% | 349 W/mK | 缺失 | 缺失 | 缺失 | Tensile strength: 127 MPa. Ti addition: 0.3 wt%. Interface: discontinuous TiC on diamond, some Cu/CuO phases.
Enhanced thermal conductivity of hot-pressed copper_diamond composites with titanium-modified interface.pdf | HP-Cu-0.5Ti/D | 1050°C | 1.5 min | 缺失 | 缺失 | 缺失 | 缺失 | 缺失 | 缺失 | 缺失 | 缺失 | 缺失 | 540 MPa | 1050°C | 缺失 | 230/270 mesh | 缺失 | 50 vol% | 无 | 无 | 缺失 | Ti | 0.5 wt% | <45 μm | 缺失 | 97% | 554 W/mK | 缺失 | 缺失 | 缺失 | Tensile strength: 93 MPa. Ti addition: 0.5 wt%. Interface: thin, relatively continuous TiC layer, some Ti segregation.
Enhanced thermal conductivity of hot-pressed copper_diamond composites with titanium-modified interface.pdf | HP-Cu-1Ti/D | 1050°C | 1.5 min | 缺失 | 缺失 | 缺失 | 缺失 | 缺失 | 缺失 | 缺失 | 缺失 | 缺失 | 540 MPa | 1050°C | 缺失 | 230/270 mesh | 缺失 | 50 vol% | 无 | 无 | 缺失 | Ti | 1 wt% | <45 μm | 缺失 | 96% | 303 W/mK | 缺失 | 缺失 | 缺失 | Tensile strength: 53 MPa. Ti addition: 1 wt%. Interface: thick TiC, residual metallic Ti, graphitization (sp2 carbon), poor bonding.
Copper and its alloys thermal conductivity controlling with diamond and Ti or Cr addition.pdf | Cu+Ti/DP-1 (563 kg/cm², 5-6 min) | 缺失 | 缺失 | 1180°C | 10 min | 缺失 | 缺失 | 1180°C | 5.5 min | 缺失 | 缺失 | 缺失 | 55.2 MPa | 1180°C | 5.5 min | 106-125 µm | 缺失 | 60.7% | 无 | 无 | 无 | Ti | 2.9 wt% | 缺失 | 缺失 | 99.95% | 227 W/m·K | 缺失 | 缺失 | 缺失 | 金刚石粉末为Element Six PDA999-120/140 mesh; 基体为PMS-1铜粉; 热压烧结，保护气氛Ar-H2; 润湿时间10 min，挤出压力563 kg/cm²保压5-6 min; 测量温度未注明。
金刚石_铜高导热复合材料的制备与研究_段国杰.pdf | SPS烧结样品#2 | 缺失 | 缺失 | 缺失 | 缺失 | 缺失 | 缺失 | 800 °C | 5 min | 100 °C/min | 缺失 | 缺失 | 40 MPa | 缺失 | 缺失 | 50-70 μm | 规则多面体 | 40% | 无 | 缺失 | 缺失 | 缺失 | 缺失 | 缺失 | 枝晶状 | 93% | 134.95 W/m·K | 缺失 | 缺失 | 缺失 | 未镀覆金刚石，SPS烧结。
金刚石_铜高导热复合材料的制备与研究_段国杰.pdf | SPS烧结样品#3 | 缺失 | 缺失 | 缺失 | 缺失 | 缺失 | 缺失 | 800 °C | 5 min | 100 °C/min | 缺失 | 缺失 | 40 MPa | 缺失 | 缺失 | 50-70 μm | 规则多面体 | 20% | 粗化 | Ni-Cu-P | 缺失 | 缺失 | 缺失 | 缺失 | 枝晶状 | 94.5% | 148.20 W/m·K | 缺失 | 缺失 | 缺失 | 镀Ni-Cu-P金刚石，体积分数20%，SPS烧结。
金刚石_铜高导热复合材料的制备与研究_段国杰.pdf | SPS烧结样品#4 | 缺失 | 缺失 | 缺失 | 缺失 | 缺失 | 缺失 | 800 °C | 5 min | 100 °C/min | 缺失 | 缺失 | 40 MPa | 缺失 | 缺失 | 50-70 μm | 规则多面体 | 30% | 粗化 | Ni-Cu-P | 缺失 | 缺失 | 缺失 | 缺失 | 枝晶状 | 95% | 293.02 W/m·K | 缺失 | 缺失 | 缺失 | 镀Ni-Cu-P金刚石，体积分数30%，SPS烧结。
金刚石_铜高导热复合材料的制备与研究_段国杰.pdf | SPS烧结样品#5 | 缺失 | 缺失 | 缺失 | 缺失 | 缺失 | 缺失 | 800 °C | 5 min | 100 °C/min | 缺失 | 缺失 | 40 MPa | 缺失 | 缺失 | 50-70 μm | 规则多面体 | 40% | 粗化 | Ni-Cu-P | 缺失 | 缺失 | 缺失 | 缺失 | 枝晶状 | 95.5% | 361.01 W/m·K | 缺失 | 缺失 | 缺失 | 镀Ni-Cu-P金刚石，体积分数40%，SPS烧结。
金刚石_铜高导热复合材料的制备与研究_段国杰.pdf | SPS烧结样品#6 | 缺失 | 缺失 | 缺失 | 缺失 | 缺失 | 缺失 | 800 °C | 5 min | 100 °C/min | 缺失 | 缺失 | 40 MPa | 缺失 | 缺失 | 50-70 μm | 规则多面体 | 50% | 粗化 | Ni-Cu-P | 缺失 | 缺失 | 缺失 | 缺失 | 枝晶状 | 93% | 260.81 W/m·K | 缺失 | 缺失 | 缺失 | 镀Ni-Cu-P金刚石，体积分数50%，SPS烧结。
金刚石_铜高导热复合材料的制备与研究_段国杰.pdf | SPS烧结样品#7 | 缺失 | 缺失 | 缺失 | 缺失 | 缺失 | 缺失 | 800 °C | 5 min | 100 °C/min | 缺失 | 缺失 | 40 MPa | 缺失 | 缺失 | 50-70 μm | 规则多面体 | 40% | 粗化 | Cu | 缺失 | 缺失 | 缺失 | 缺失 | 枝晶状 | 99% | 315.99 W/m·K | 缺失 | 缺失 | 缺失 | 镀Cu金刚石，体积分数40%，SPS烧结。
金刚石_铜高导热复合材料的制备与研究_段国杰.pdf | SPS烧结样品#8 | 缺失 | 缺失 | 缺失 | 缺失 | 缺失 | 缺失 | 700 °C | 5 min | 100 °C/min | 缺失 | 缺失 | 40 MPa | 缺失 | 缺失 | 50-70 μm | 规则多面体 | 40% | 粗化 | Ni-Cu-P | 缺失 | 缺失 | 缺失 | 缺失 | 枝晶状 | 92% | 140.35 W/m·K | 缺失 | 缺失 | 缺失 | 镀Ni-Cu-P金刚石，SPS烧结温度700 °C。
金刚石_铜高导热复合材料的制备与研究_段国杰.pdf | SPS烧结样品#9 | 缺失 | 缺失 | 缺失 | 缺失 | 缺失 | 缺失 | 900 °C | 5 min | 100 °C/min | 缺失 | 缺失 | 40 MPa | 缺失 | 缺失 | 50-70 μm | 规则多面体 | 40% | 粗化 | Ni-Cu-P | 缺失 | 缺失 | 缺失 | 缺失 | 枝晶状 | 97% | 130.37 W/m·K | 缺失 | 缺失 | 缺失 | 镀Ni-Cu-P金刚石，SPS烧结温度900 °C，出现石墨化。
高导热金刚石_铜基复合材料的制备、组织和性能研究_李博宇.pdf | 镀覆温度900°C (W法) | 400°C | 30 min | 缺失 | 缺失 | 缺失 | 缺失 | 1000°C | 90 min | 10°C/min | 1000°C | 30 min | 50 MPa | 1000°C | 60 min | 缺失 | 缺失 | 缺失 | 酸碱处理 | W | 240 nm | 缺失 | 缺失 | 150目 | 枝晶状 | 97.84% | 620 W/(m·K) | 缺失 | 185 MPa | 缺失 | W法镀覆，金刚石:W=1:1，保温时间60min；振荡热压工艺：HOP+HP (30min HOP 40±10MPa + 60min HP 50MPa)
高导热金刚石_铜基复合材料的制备、组织和性能研究_李博宇.pdf | 镀覆温度950°C (W法) | 400°C | 30 min | 缺失 | 缺失 | 缺失 | 缺失 | 1000°C | 90 min | 10°C/min | 1000°C | 30 min | 50 MPa | 1000°C | 60 min | 缺失 | 缺失 | 缺失 | 酸碱处理 | W | 240 nm | 缺失 | 缺失 | 150目 | 枝晶状 | 97.95% | 717 W/(m·K) | 缺失 | 218 MPa | 缺失 | W法镀覆，金刚石:W=1:1，保温时间60min；振荡热压工艺：HOP+HP (30min HOP 40±10MPa + 60min HP 50MPa)
高导热金刚石_铜基复合材料的制备、组织和性能研究_李博宇.pdf | 镀覆温度1000°C (W法) | 400°C | 30 min | 缺失 | 缺失 | 缺失 | 缺失 | 1000°C | 90 min | 10°C/min | 1000°C | 30 min | 50 MPa | 1000°C | 60 min | 缺失 | 缺失 | 缺失 | 酸碱处理 | W | 240 nm | 缺失 | 缺失 | 150目 | 枝晶状 | 缺失 | 698 W/(m·K) | 缺失 | 203 MPa | 缺失 | W法镀覆，金刚石:W=1:1，保温时间60min；振荡热压工艺：HOP+HP (30min HOP 40±10MPa + 60min HP 50MPa)
高导热金刚石_铜基复合材料的制备、组织和性能研究_李博宇.pdf | 镀覆温度1050°C (W法) | 400°C | 30 min | 缺失 | 缺失 | 缺失 | 缺失 | 1000°C | 90 min | 10°C/min | 1000°C | 30 min | 50 MPa | 1000°C | 60 min | 缺失 | 缺失 | 缺失 | 酸碱处理 | W | 240 nm | 缺失 | 缺失 | 150目 | 枝晶状 | 缺失 | 611 W/(m·K) | 缺失 | 192 MPa | 缺失 | W法镀覆，金刚石:W=1:1，保温时间60min；振荡热压工艺：HOP+HP (30min HOP 40±10MPa + 60min HP 50MPa)
高导热金刚石_铜基复合材料的制备、组织和性能研究_李博宇.pdf | OPI工艺 | 缺失 | 缺失 | 缺失 | 缺失 | 缺失 | 缺失 | 1250°C | 30 min | 缺失 | 缺失 | 缺失 | 40±10 MPa (振荡，5Hz) | 1250°C | 30 min | 100/120目 | 缺失 | 50% | 酸碱处理 | W | 240 nm | 缺失 | 缺失 | 150目 | 枝晶状 | 88.51% | 388 W/(m·K) | 缺失 | 190 MPa | 缺失 | W法镀覆，镀覆温度950°C，保温60min；振荡压力熔渗，全振荡
高导热金刚石_铜基复合材料的制备、组织和性能研究_李博宇.pdf | PI工艺 | 缺失 | 缺失 | 缺失 | 缺失 | 缺失 | 缺失 | 1250°C | 30 min | 缺失 | 缺失 | 缺失 | 50 MPa | 1250°C | 30 min | 100/120目 | 缺失 | 50% | 酸碱处理 | W | 240 nm | 缺失 | 缺失 | 150目 | 枝晶状 | 89.87% | 559 W/(m·K) | 缺失 | 235 MPa | 缺失 | W法镀覆，镀覆温度950°C，保温60min；压力熔渗，静态压力
高导热金刚石-铜芯片热沉SPS制备及应用的基础研究_李宏钊.pdf | 未包覆金刚石-铜复合材料（825°C/80MPa/40min） | 缺失 | 缺失 | 缺失 | 缺失 | 缺失 | 缺失 | 825°C | 40 min | 100°C/min(0-600°C),50°C/min(600-800°C),25°C/min(>800°C) | 缺失 | 缺失 | 80 MPa | 825°C | 40 min | 100 μm | 单晶十四面体 | 50 vol% | 酸洗、碱洗 | 无 | 无 | 无 | 0 | 10 μm | 球形 | 缺失 | 缺失 | 缺失 | 缺失 | 缺失 | 硬度缺失，导热和强度随温度升高而提高，但该温度下未报道具体性能数据
高导热金刚石-铜芯片热沉SPS制备及应用的基础研究_李宏钊.pdf | 未包覆金刚石-铜复合材料（850°C/80MPa/40min） | 缺失 | 缺失 | 缺失 | 缺失 | 缺失 | 缺失 | 850°C | 40 min | 100°C/min(0-600°C),50°C/min(600-800°C),25°C/min(>800°C) | 缺失 | 缺失 | 80 MPa | 850°C | 40 min | 100 μm | 单晶十四面体 | 50 vol% | 酸洗、碱洗 | 无 | 无 | 无 | 0 | 10 μm | 球形 | 缺失 | 缺失 | 缺失 | 缺失 | 缺失 | 硬度缺失，该温度下未报道具体性能数据
高导热金刚石-铜芯片热沉SPS制备及应用的基础研究_李宏钊.pdf | 未包覆金刚石-铜复合材料（875°C/80MPa/40min） | 缺失 | 缺失 | 缺失 | 缺失 | 缺失 | 缺失 | 875°C | 40 min | 100°C/min(0-600°C),50°C/min(600-800°C),25°C/min(>800°C) | 缺失 | 缺失 | 80 MPa | 875°C | 40 min | 100 μm | 单晶十四面体 | 50 vol% | 酸洗、碱洗 | 无 | 无 | 无 | 0 | 10 μm | 球形 | 缺失 | 缺失 | 缺失 | 缺失 | 缺失 | 硬度缺失，该温度下未报道具体性能数据
高导热金刚石-铜芯片热沉SPS制备及应用的基础研究_李宏钊.pdf | 未包覆金刚石-铜复合材料（900°C/80MPa/40min） | 缺失 | 缺失 | 缺失 | 缺失 | 缺失 | 缺失 | 900°C | 40 min | 100°C/min(0-600°C),50°C/min(600-800°C),25°C/min(>800°C) | 缺失 | 缺失 | 80 MPa | 900°C | 40 min | 100 μm | 单晶十四面体 | 50 vol% | 酸洗、碱洗 | 无 | 无 | 无 | 0 | 10 μm | 球形 | 96.72% | 193 W/(m·K) | 缺失 | 123.68 MPa | 缺失 | 硬度113.55 HV
高导热金刚石-铜芯片热沉SPS制备及应用的基础研究_李宏钊.pdf | 未包覆金刚石-铜复合材料（900°C/40MPa/40min） | 缺失 | 缺失 | 缺失 | 缺失 | 缺失 | 缺失 | 900°C | 40 min | 100°C/min(0-600°C),50°C/min(600-800°C),25°C/min(>800°C) | 缺失 | 缺失 | 40 MPa | 900°C | 40 min | 100 μm | 单晶十四面体 | 50 vol% | 酸洗、碱洗 | 无 | 无 | 无 | 0 | 10 μm | 球形 | 缺失 | 缺失 | 缺失 | 缺失 | 缺失 | 致密度先增后减，最大在80MPa，该压力下无具体数值；热导率和强度未报道
高导热金刚石-铜芯片热沉SPS制备及应用的基础研究_李宏钊.pdf | 未包覆金刚石-铜复合材料（900°C/60MPa/40min） | 缺失 | 缺失 | 缺失 | 缺失 | 缺失 | 缺失 | 900°C | 40 min | 100°C/min(0-600°C),50°C/min(600-800°C),25°C/min(>800°C) | 缺失 | 缺失 | 60 MPa | 900°C | 40 min | 100 μm | 单晶十四面体 | 50 vol% | 酸洗、碱洗 | 无 | 无 | 无 | 0 | 10 μm | 球形 | 缺失 | 缺失 | 缺失 | 缺失 | 缺失 | 致密度先增后减，最大在80MPa，该压力下无具体数值；热导率和强度未报道
高导热金刚石-铜芯片热沉SPS制备及应用的基础研究_李宏钊.pdf | 未包覆金刚石-铜复合材料（900°C/100MPa/40min） | 缺失 | 缺失 | 缺失 | 缺失 | 缺失 | 缺失 | 900°C | 40 min | 100°C/min(0-600°C),50°C/min(600-800°C),25°C/min(>800°C) | 缺失 | 缺失 | 100 MPa | 900°C | 40 min | 100 μm | 单晶十四面体 | 50 vol% | 酸洗、碱洗 | 无 | 无 | 无 | 0 | 10 μm | 球形 | 缺失 | 缺失 | 缺失 | 缺失 | 缺失 | 致密度先增后减，最大在80MPa，该压力下无具体数值；热导率和强度未报道
高导热金刚石-铜芯片热沉SPS制备及应用的基础研究_李宏钊.pdf | 未包覆金刚石-铜复合材料（900°C/80MPa/20min） | 缺失 | 缺失 | 缺失 | 缺失 | 缺失 | 缺失 | 900°C | 20 min | 100°C/min(0-600°C),50°C/min(600-800°C),25°C/min(>800°C) | 缺失 | 缺失 | 80 MPa | 900°C | 20 min | 100 μm | 单晶十四面体 | 50 vol% | 酸洗、碱洗 | 无 | 无 | 无 | 0 | 10 μm | 球形 | 缺失 | 缺失 | 缺失 | 缺失 | 缺失 | 致密度先增后减，最大在40min，该时间下无具体数值；热导率和强度未报道
高导热金刚石-铜芯片热沉SPS制备及应用的基础研究_李宏钊.pdf | 未包覆金刚石-铜复合材料（900°C/80MPa/60min） | 缺失 | 缺失 | 缺失 | 缺失 | 缺失 | 缺失 | 900°C | 60 min | 100°C/min(0-600°C),50°C/min(600-800°C),25°C/min(>800°C) | 缺失 | 缺失 | 80 MPa | 900°C | 60 min | 100 μm | 单晶十四面体 | 50 vol% | 酸洗、碱洗 | 无 | 无 | 无 | 0 | 10 μm | 球形 | 缺失 | 缺失 | 缺失 | 缺失 | 缺失 | 致密度先增后减，最大在40min，该时间下无具体数值；热导率和强度未报道
高导热金刚石-铜芯片热沉SPS制备及应用的基础研究_李宏钊.pdf | 未包覆金刚石-铜复合材料（900°C/80MPa/80min） | 缺失 | 缺失 | 缺失 | 缺失 | 缺失 | 缺失 | 900°C | 80 min | 100°C/min(0-600°C),50°C/min(600-800°C),25°C/min(>800°C) | 缺失 | 缺失 | 80 MPa | 900°C | 80 min | 100 μm | 单晶十四面体 | 50 vol% | 酸洗、碱洗 | 无 | 无 | 无 | 0 | 10 μm | 球形 | 缺失 | 缺失 | 缺失 | 缺失 | 缺失 | 致密度先增后减，最大在40min，该时间下无具体数值；热导率和强度未报道
高导热金刚石-铜芯片热沉SPS制备及应用的基础研究_李宏钊.pdf | 镀钼金刚石-铜复合材料（镀覆1000°C/50min） | 缺失 | 缺失 | 缺失 | 缺失 | 缺失 | 缺失 | 900°C | 40 min | 100°C/min(0-600°C),50°C/min(600-800°C),25°C/min(>800°C) | 缺失 | 缺失 | 80 MPa | 900°C | 40 min | 100 μm | 单晶十四面体 | 50 vol% | 酸洗、碱洗 | Mo | 312 nm | 无 | 0 | 10 μm | 球形 | 99.62% | 329 W/(m·K) | 缺失 | 176.54 MPa | 缺失 | 硬度157.23 HV；界面由Diamond-Mo2C-Cu梯度结构组成
高导热金刚石-铜芯片热沉SPS制备及应用的基础研究_李宏钊.pdf | 镀钼金刚石-铜复合材料（镀覆1025°C/50min） | 缺失 | 缺失 | 缺失 | 缺失 | 缺失 | 缺失 | 900°C | 40 min | 100°C/min(0-600°C),50°C/min(600-800°C),25°C/min(>800°C) | 缺失 | 缺失 | 80 MPa | 900°C | 40 min | 100 μm | 单晶十四面体 | 50 vol% | 酸洗、碱洗 | Mo | 346 nm | 无 | 0 | 10 μm | 球形 | 99.55% | 309 W/(m·K) | 缺失 | 缺失 | 缺失 | 硬度缺失，弯曲强度未明确报道，性能随温度升高而降低
高导热金刚石-铜芯片热沉SPS制备及应用的基础研究_李宏钊.pdf | 镀钼金刚石-铜复合材料（镀覆1050°C/50min） | 缺失 | 缺失 | 缺失 | 缺失 | 缺失 | 缺失 | 900°C | 40 min | 100°C/min(0-600°C),50°C/min(600-800°C),25°C/min(>800°C) | 缺失 | 缺失 | 80 MPa | 900°C | 40 min | 100 μm | 单晶十四面体 | 50 vol% | 酸洗、碱洗 | Mo | 350 nm | 无 | 0 | 10 μm | 球形 | 98.32% | 301 W/(m·K) | 缺失 | 缺失 | 缺失 | 硬度缺失，弯曲强度未明确报道，性能随温度升高而降低
高导热金刚石-铜芯片热沉SPS制备及应用的基础研究_李宏钊.pdf | 镀钨金刚石-铜复合材料（50vol%/镀覆1050°C/50min） | 缺失 | 缺失 | 缺失 | 缺失 | 缺失 | 缺失 | 900°C | 40 min | 100°C/min(0-600°C),50°C/min(600-800°C),25°C/min(>800°C) | 缺失 | 缺失 | 80 MPa | 900°C | 40 min | 100 μm | 单晶十四面体 | 50 vol% | 酸洗、碱洗 | W | 358.58 nm | 无 | 0 | 10 μm | 球形 | 99.71% | 459 W/(m·K) | 缺失 | 228.02 MPa | 缺失 | 硬度182.91 HV；界面由Diamond-WC-W2C-W-Cu梯度结构组成
高导热金刚石-铜芯片热沉SPS制备及应用的基础研究_李宏钊.pdf | 镀钨金刚石-铜复合材料（50vol%/镀覆1050°C/60min） | 缺失 | 缺失 | 缺失 | 缺失 | 缺失 | 缺失 | 900°C | 40 min | 100°C/min(0-600°C),50°C/min(600-800°C),25°C/min(>800°C) | 缺失 | 缺失 | 80 MPa | 900°C | 40 min | 100 μm | 单晶十四面体 | 50 vol% | 酸洗、碱洗 | W | 515.85 nm | 无 | 0 | 10 μm | 球形 | 缺失 | 缺失 | 缺失 | 缺失 | 缺失 | 致密度和热导率未给出具体数值，仅知随镀覆时间延长性能逐渐降低
高导热金刚石-铜芯片热沉SPS制备及应用的基础研究_李宏钊.pdf | 镀钨金刚石-铜复合材料（50vol%/镀覆1050°C/70min） | 缺失 | 缺失 | 缺失 | 缺失 | 缺失 | 缺失 | 900°C | 40 min | 100°C/min(0-600°C),50°C/min(600-800°C),25°C/min(>800°C) | 缺失 | 缺失 | 80 MPa | 900°C | 40 min | 100 μm | 单晶十四面体 | 50 vol% | 酸洗、碱洗 | W | 763.32 nm | 无 | 0 | 10 μm | 球形 | 缺失 | 缺失 | 缺失 | 缺失 | 缺失 | 性能数据未报道，随镀覆时间延长性能逐渐降低
高导热金刚石-铜芯片热沉SPS制备及应用的基础研究_李宏钊.pdf | 镀钨金刚石-铜复合材料（50vol%/镀覆1050°C/90min） | 缺失 | 缺失 | 缺失 | 缺失 | 缺失 | 缺失 | 900°C | 40 min | 100°C/min(0-600°C),50°C/min(600-800°C),25°C/min(>800°C) | 缺失 | 缺失 | 80 MPa | 900°C | 40 min | 100 μm | 单晶十四面体 | 50 vol% | 酸洗、碱洗 | W | 1032.41 nm | 无 | 0 | 10 μm | 球形 | 缺失 | 缺失 | 缺失 | 缺失 | 缺失 | 性能数据未报道，随镀覆时间延长性能逐渐降低
高导热金刚石-铜芯片热沉SPS制备及应用的基础研究_李宏钊.pdf | 镀钨金刚石-铜复合材料（60vol%/镀覆1050°C/30min） | 缺失 | 缺失 | 缺失 | 缺失 | 缺失 | 缺失 | 900°C | 40 min | 100°C/min(0-600°C),50°C/min(600-800°C),25°C/min(>800°C) | 缺失 | 缺失 | 80 MPa | 900°C | 40 min | 100 μm | 单晶十四面体 | 60 vol% | 酸洗、碱洗 | W | 264.30 nm | 无 | 0 | 10 μm | 球形 | 99.15% | 缺失 | 缺失 | 179.39 MPa | 缺失 | 硬度133.26 HV；热导率未给出具体数值，随镀覆时间延长性能提高
高导热金刚石-铜芯片热沉SPS制备及应用的基础研究_李宏钊.pdf | 镀钨金刚石-铜复合材料（60vol%/镀覆1050°C/40min） | 缺失 | 缺失 | 缺失 | 缺失 | 缺失 | 缺失 | 900°C | 40 min | 100°C/min(0-600°C),50°C/min(600-800°C),25°C/min(>800°C) | 缺失 | 缺失 | 80 MPa | 900°C | 40 min | 100 μm | 单晶十四面体 | 60 vol% | 酸洗、碱洗 | W | 305.40 nm | 无 | 0 | 10 μm | 球形 | 99.31% | 缺失 | 缺失 | 缺失 | 缺失 | 硬度和热导率未报道具体数值；性能随镀覆时间延长而提高
高导热金刚石-铜芯片热沉SPS制备及应用的基础研究_李宏钊.pdf | 镀钨金刚石-铜复合材料（60vol%/镀覆1050°C/50min） | 缺失 | 缺失 | 缺失 | 缺失 | 缺失 | 缺失 | 900°C | 40 min | 100°C/min(0-600°C),50°C/min(600-800°C),25°C/min(>800°C) | 缺失 | 缺失 | 80 MPa | 900°C | 40 min | 100 μm | 单晶十四面体 | 60 vol% | 酸洗、碱洗 | W | 331.46 nm | 无 | 0 | 10 μm | 球形 | 99.86% | 504 W/(m·K) | 缺失 | 244.07 MPa | 缺失 | 硬度197.95 HV
高导热金刚石-铜芯片热沉SPS制备及应用的基础研究_李宏钊.pdf | 镀钛金刚石-铜复合材料（热处理500°C/60min） | 缺失 | 缺失 | 缺失 | 缺失 | 缺失 | 缺失 | 900°C | 40 min | 100°C/min(0-600°C),50°C/min(600-800°C),25°C/min(>800°C) | 缺失 | 缺失 | 80 MPa | 900°C | 40 min | 100 μm | 单晶十四面体 | 50 vol% | 酸洗、碱洗 | Ti | 112.42 nm | 无 | 0 | 10 μm | 球形 | 92.38% | 缺失 | 缺失 | 140.49 MPa | 缺失 | 硬度110.06 HV；热导率未给出具体数值，随热处理温度升高性能提高
高导热金刚石-铜芯片热沉SPS制备及应用的基础研究_李宏钊.pdf | 镀钛金刚石-铜复合材料（热处理550°C/60min） | 缺失 | 缺失 | 缺失 | 缺失 | 缺失 | 缺失 | 900°C | 40 min | 100°C/min(0-600°C),50°C/min(600-800°C),25°C/min(>800°C) | 缺失 | 缺失 | 80 MPa | 900°C | 40 min | 100 μm | 单晶十四面体 | 50 vol% | 酸洗、碱洗 | Ti | 96.91 nm | 无 | 0 | 10 μm | 球形 | 93.84% | 缺失 | 缺失 | 缺失 | 缺失 | 硬度、热导率和弯曲强度未报道具体数值；性能随温度升高而提高
高导热金刚石-铜芯片热沉SPS制备及应用的基础研究_李宏钊.pdf | 镀钛金刚石-铜复合材料（热处理600°C/60min） | 缺失 | 缺失 | 缺失 | 缺失 | 缺失 | 缺失 | 900°C | 40 min | 100°C/min(0-600°C),50°C/min(600-800°C),25°C/min(>800°C) | 缺失 | 缺失 | 80 MPa | 900°C | 40 min | 100 μm | 单晶十四面体 | 50 vol% | 酸洗、碱洗 | Ti | 90.81 nm | 无 | 0 | 10 μm | 球形 | 94.48% | 缺失 | 缺失 | 缺失 | 缺失 | 硬度、热导率和弯曲强度未报道具体数值；性能随温度升高而提高
高导热金刚石-铜芯片热沉SPS制备及应用的基础研究_李宏钊.pdf | 镀钛金刚石-铜复合材料（热处理650°C/60min） | 缺失 | 缺失 | 缺失 | 缺失 | 缺失 | 缺失 | 900°C | 40 min | 100°C/min(0-600°C),50°C/min(600-800°C),25°C/min(>800°C) | 缺失 | 缺失 | 80 MPa | 900°C | 40 min | 100 μm | 单晶十四面体 | 50 vol% | 酸洗、碱洗 | Ti | 71.38 nm | 无 | 0 | 10 μm | 球形 | 96.80% | 337 W/(m·K) | 缺失 | 177.21 MPa | 缺失 | 硬度136.91 HV；界面由Diamond-TiC-Cu梯度结构组成
电子器件散热用金刚石_铜复合材料的制备及性能研究_戴书刚.pdf | 对比例：裸金刚石 (热压烧结) | 缺失 | 缺失 | 缺失 | 缺失 | 缺失 | 缺失 | 缺失 | 缺失 | 100°C/min | 缺失 | 缺失 | 缺失 | 缺失 | 缺失 | 100μm | 立方六面体或八面体，晶型完整 | 50% | 无 | 无 | 0 | 无 | 0 | 400~1000目 | 缺失 | 缺失 | 182 W/(m·K) | 缺失 | 缺失 | 缺失 | 未镀覆金刚石，直接与铜粉混合热压烧结，作为对比。热压烧结参数：升温速率100°C/min，烧结温度、压力、保温时间未给出具体值（范围950-1150°C,20-50MPa,10-30min）。
电子器件散热用金刚石_铜复合材料的制备及性能研究_戴书刚.pdf | 实施例：镀覆15min (热压烧结) | 缺失 | 缺失 | 缺失 | 缺失 | 缺失 | 缺失 | 缺失 | 缺失 | 100°C/min | 缺失 | 缺失 | 缺失 | 缺失 | 缺失 | 100μm | 立方六面体或八面体，晶型完整 | 50% | 碱洗(NaOH)和酸洗(HNO3)粗化 | W | 缺失 | 无 | 0 | 400~1000目 | 缺失 | 缺失 | 缺失 | 缺失 | 缺失 | 缺失 | 镀覆时间15min，镀层厚度约200-250nm（据图4.5估计）。热压烧结，升温速率100°C/min，烧结温度、压力、保温时间未明确。热导率未精确给出。
电子器件散热用金刚石_铜复合材料的制备及性能研究_戴书刚.pdf | 实施例：镀覆30min (热压烧结) | 缺失 | 缺失 | 缺失 | 缺失 | 缺失 | 缺失 | 缺失 | 缺失 | 100°C/min | 缺失 | 缺失 | 缺失 | 缺失 | 缺失 | 100μm | 立方六面体或八面体，晶型完整 | 50% | 碱洗(NaOH)和酸洗(HNO3)粗化 | W | 缺失 | 无 | 0 | 400~1000目 | 缺失 | 缺失 | 缺失 | 缺失 | 缺失 | 缺失 | 镀覆时间30min，镀层厚度约370nm（据图4.5估计）。热压烧结，升温速率100°C/min，热导率未精确给出。
电子器件散热用金刚石_铜复合材料的制备及性能研究_戴书刚.pdf | 实施例：镀覆60min (热压烧结) | 缺失 | 缺失 | 缺失 | 缺失 | 缺失 | 缺失 | 缺失 | 缺失 | 100°C/min | 缺失 | 缺失 | 缺失 | 缺失 | 缺失 | 100μm (140/170目) | 立方六面体或八面体，晶型完整 | 50% | 碱洗(NaOH)和酸洗(HNO3)粗化 | W | 505 nm | 无 | 0 | 400~1000目 | 缺失 | 96% | 486 W/(m·K) | 缺失 | 缺失 | 缺失 | 标准镀覆条件，镀层完整均匀。热压烧结，升温速率100°C/min，烧结温度、压力、保温时间未明确（范围950-1150°C,20-50MPa,10-30min）。致密度和热导率数据来自表4.1。
电子器件散热用金刚石_铜复合材料的制备及性能研究_戴书刚.pdf | 实施例：镀覆90min (热压烧结) | 缺失 | 缺失 | 缺失 | 缺失 | 缺失 | 缺失 | 缺失 | 缺失 | 100°C/min | 缺失 | 缺失 | 缺失 | 缺失 | 缺失 | 100μm | 立方六面体或八面体，晶型完整 | 50% | 碱洗(NaOH)和酸洗(HNO3)粗化 | W | 缺失 | 无 | 0 | 400~1000目 | 缺失 | 缺失 | 缺失 | 缺失 | 缺失 | 缺失 | 镀覆时间90min，镀层厚度约520nm（据图4.5估计）。热压烧结，热导率降低，未精确给出。
电子器件散热用金刚石_铜复合材料的制备及性能研究_戴书刚.pdf | 实施例：镀覆120min (热压烧结) | 缺失 | 缺失 | 缺失 | 缺失 | 缺失 | 缺失 | 缺失 | 缺失 | 100°C/min | 缺失 | 缺失 | 缺失 | 缺失 | 缺失 | 100μm | 立方六面体或八面体，晶型完整 | 50% | 碱洗(NaOH)和酸洗(HNO3)粗化 | W | 缺失 | 无 | 0 | 400~1000目 | 缺失 | 缺失 | 缺失 | 缺失 | 缺失 | 缺失 | 镀覆时间120min，镀层厚度约540nm（据图4.5估计）。热压烧结，热导率进一步降低，未精确给出。
电子器件散热用金刚石_铜复合材料的制备及性能研究_戴书刚.pdf | 实施例：最佳热处理 (镀覆60min+退火) | 缺失 | 缺失 | 缺失 | 缺失 | 缺失 | 缺失 | 缺失 | 缺失 | 缺失 | 缺失 | 缺失 | 缺失 | 缺失 | 缺失 | 100μm | 立方六面体或八面体，晶型完整 | 50% | 碱洗(NaOH)和酸洗(HNO3)粗化 | W | 505 nm | 无 | 0 | 400~1000目 | 缺失 | 缺失 | 559 W/(m·K) | 缺失 | 缺失 | 缺失 | 镀覆60min后对颗粒进行退火热处理：10°C/min升温至1000°C保温2h，10°C/min降温至300°C后随炉冷却，使镀层转变为碳化物。随后热压烧结，并降低了烧结升降温速度（具体未给出）。热压烧结压力、温度、时间未明确。
电子器件散热用金刚石_铜复合材料的制备及性能研究_戴书刚.pdf | 实施例：粒径150μm (热压烧结) | 缺失 | 缺失 | 缺失 | 缺失 | 缺失 | 缺失 | 缺失 | 缺失 | 100°C/min | 缺失 | 缺失 | 缺失 | 缺失 | 缺失 | 150μm | 立方六面体或八面体，晶型完整 | 50% | 碱洗(NaOH)和酸洗(HNO3)粗化 | W | 505 nm | 无 | 0 | 400~1000目 | 缺失 | 缺失 | 缺失 | 缺失 | 缺失 | 缺失 | 热压烧结，镀钨60min，体积分数50%，粒径150μm。热导率未精确给出（图4.12）。
电子器件散热用金刚石_铜复合材料的制备及性能研究_戴书刚.pdf | 实施例：粒径200μm (热压烧结) | 缺失 | 缺失 | 缺失 | 缺失 | 缺失 | 缺失 | 缺失 | 缺失 | 100°C/min | 缺失 | 缺失 | 缺失 | 缺失 | 缺失 | 200μm | 立方六面体或八面体，晶型完整 | 50% | 碱洗(NaOH)和酸洗(HNO3)粗化 | W | 505 nm | 无 | 0 | 400~1000目 | 缺失 | 缺失 | 缺失 | 缺失 | 缺失 | 缺失 | 热压烧结，镀钨60min，体积分数50%，粒径200μm。热导率未精确给出（图4.12）。
电子器件散热用金刚石_铜复合材料的制备及性能研究_戴书刚.pdf | 实施例：粒径250μm (热压烧结) | 缺失 | 缺失 | 缺失 | 缺失 | 缺失 | 缺失 | 缺失 | 缺失 | 100°C/min | 缺失 | 缺失 | 缺失 | 缺失 | 缺失 | 250μm | 立方六面体或八面体，晶型完整 | 50% | 碱洗(NaOH)和酸洗(HNO3)粗化 | W | 505 nm | 无 | 0 | 400~1000目 | 缺失 | 缺失 | 缺失 | 缺失 | 缺失 | 缺失 | 热压烧结，镀钨60min，体积分数50%，粒径250μm。热导率未精确给出（图4.12）。
电子器件散热用金刚石_铜复合材料的制备及性能研究_戴书刚.pdf | 实施例：体积分数10% (热压烧结) | 缺失 | 缺失 | 缺失 | 缺失 | 缺失 | 缺失 | 缺失 | 缺失 | 100°C/min | 缺失 | 缺失 | 缺失 | 缺失 | 缺失 | 100μm | 立方六面体或八面体，晶型完整 | 10% | 碱洗(NaOH)和酸洗(HNO3)粗化 | W | 505 nm | 无 | 0 | 400~1000目 | 缺失 | 缺失 | 缺失 | 缺失 | 缺失 | 缺失 | 热压烧结，镀钨60min，粒径100μm，体积分数10%。热导率未精确给出（图4.14）。
电子器件散热用金刚石_铜复合材料的制备及性能研究_戴书刚.pdf | 实施例：体积分数30% (热压烧结) | 缺失 | 缺失 | 缺失 | 缺失 | 缺失 | 缺失 | 缺失 | 缺失 | 100°C/min | 缺失 | 缺失 | 缺失 | 缺失 | 缺失 | 100μm | 立方六面体或八面体，晶型完整 | 30% | 碱洗(NaOH)和酸洗(HNO3)粗化 | W | 505 nm | 无 | 0 | 400~1000目 | 缺失 | 缺失 | 缺失 | 缺失 | 缺失 | 缺失 | 热压烧结，镀钨60min，粒径100μm，体积分数30%。热导率未精确给出（图4.14）。
电子器件散热用金刚石_铜复合材料的制备及性能研究_戴书刚.pdf | 实施例：体积分数60% (热压烧结) | 缺失 | 缺失 | 缺失 | 缺失 | 缺失 | 缺失 | 缺失 | 缺失 | 100°C/min | 缺失 | 缺失 | 缺失 | 缺失 | 缺失 | 100μm | 立方六面体或八面体，晶型完整 | 60% | 碱洗(NaOH)和酸洗(HNO3)粗化 | W | 505 nm | 无 | 0 | 400~1000目 | 缺失 | 缺失 | 缺失 | 缺失 | 缺失 | 缺失 | 热压烧结，镀钨60min，粒径100μm，体积分数60%。热导率未精确给出（图4.14），趋势下降。
Fabrication and infiltration kinetics analysis of Ti-coated diamond_copper composites with near-net-shape by pressureless infiltration.pdf | Ti-coated diamond/copper composites (pressureless infiltration) | 缺失 | 缺失 | 缺失 | 缺失 | 缺失 | 缺失 | 缺失 | 缺失 | 缺失 | 缺失 | 缺失 | 缺失 | 缺失 | 缺失 | 110 μm | 缺失 | 缺失 | 缺失 | Ti | 2.5 μm | 纯铜 | 缺失 | 缺失 | 缺失 | 99.3% | 385 W/m·K | 3-8 ppm/K | 缺失 | 缺失 | 压力less渗透工艺，渗透温度范围1250-1450°C，时间30-150 min；预成形压制压力140 MPa；金刚石为MBD6型；Ti镀层通过盐浴法施加；孔隙率36-44%；漏率<5×10^(-10) Pa·m^3/s
High thermal conductivity of Cu-B_diamond composites prepared by gas pressure infiltration.pdf | Cu/diamond composite (0 wt% B, unmodified) | 1150°C | 30 min | 缺失 | 缺失 | 缺失 | 缺失 | 1150°C | 30 min | 100°C/min | 缺失 | 缺失 | 1.5 MPa | 1150°C | 30 min | ~230 μm | synthetic single-crystalline | 67 vol% | 缺失 | 缺失 | 缺失 | 无 | 0 wt% | 缺失 | 缺失 | 缺失 | 172 W/mK | 缺失 | 缺失 | 缺失 | Pure Cu matrix, gas pressure infiltration. Severe graphitization of diamond surface observed. TC values of three specimens: 172, 112, 83 W/mK (Table 1).
High thermal conductivity of Cu-B_diamond composites prepared by gas pressure infiltration.pdf | Cu-0.3wt%B/diamond composite | 1150°C | 30 min | 缺失 | 缺失 | 缺失 | 缺失 | 1150°C | 30 min | 100°C/min | 缺失 | 缺失 | 1.5 MPa | 1150°C | 30 min | ~230 μm | synthetic single-crystalline | 67 vol% | 缺失 | 缺失 | 缺失 | B | 0.3 wt% | 缺失 | 缺失 | 缺失 | 868 W/mK | 5.3 ppm/K | 缺失 | 缺失 | Highest TC achieved (868 W/mK), average TC 850 W/mK. Discontinuous polygonal-like B4C at interface. CTE varies 5.3-7.3 ppm/K (313-573 K). Specimen densities ~5.245 g/cm³.
High thermal conductivity of Cu-B_diamond composites prepared by gas pressure infiltration.pdf | Cu-1.0wt%B/diamond composite | 1150°C | 30 min | 缺失 | 缺失 | 缺失 | 缺失 | 1150°C | 30 min | 100°C/min | 缺失 | 缺失 | 1.5 MPa | 1150°C | 30 min | ~230 μm | synthetic single-crystalline | 67 vol% | 缺失 | 缺失 | 缺失 | B | 1.0 wt% | 缺失 | 缺失 | 缺失 | 647 W/mK | 缺失 | 缺失 | 缺失 | Excessive continuous mountain-like boron carbide at interface reduces TC. Average TC 584 W/mK (specimens: 647, 555, 551 W/mK). Maximum density 5.371 g/cm³.
Microstructure and thermal conductivity of Cu_diamond composites with Ti-coated diamond particles produced by gas pressure infiltration.pdf | Cu/diamond(uncoated) | 缺失 | 缺失 | 缺失 | 缺失 | 缺失 | 缺失 | 1150°C | 10 min | 缺失 | 缺失 | 缺失 | 1.0 MPa | 1150°C | 15 min | 62-75 μm | 单晶 | 65 vol% | 无 | 无 | 0 | 无 | 0 | 缺失 | 缺失 | 缺失 | 134 W/mK | 缺失 | 缺失 | 缺失 | 对比例，未镀层金刚石，采用气体压力浸渗工艺，熔渗温度1423 K (1150°C)，保温10 min，氩气压力1.0 MPa保压15 min，金刚石体积分数65 vol.%，热导率远低于纯铜，界面结合差。
Microstructure and thermal conductivity of Cu_diamond composites with Ti-coated diamond particles produced by gas pressure infiltration.pdf | Cu/diamond(Ti) | 缺失 | 缺失 | 缺失 | 缺失 | 缺失 | 缺失 | 1150°C | 10 min | 缺失 | 缺失 | 缺失 | 1.0 MPa | 1150°C | 15 min | 62-75 μm | 单晶 | 65 vol% | 无 | Ti | 532 nm | 无 | 0 | 缺失 | 缺失 | 缺失 | 716 W/mK | 5.8 ppm/K (323 K) | 缺失 | 缺失 | 镀层Ti通过真空蒸气沉积制备，初始TiC层厚度532 nm，熔渗后增至1292 nm。热膨胀系数平均6.0 ppm/K (323-373 K)。实测热导率与理论值1046 W/mK相比偏低，因TiC层热阻。界面热导6.14×10^7 W/m^2K。
Interfacial microstructure of copper_diamond composites fabricated via a powder metallurgical route.pdf | Cu0.8Cr/diamond composite | 缺失 | 缺失 | 缺失 | 缺失 | 缺失 | 缺失 | 900°C | 10 min | 缺失 | 缺失 | 缺失 | 80 MPa | 900°C | 10 min | 180 μm | 缺失 | 50 vol% | 无 | 无 | 缺失 | Cr | 0.8 wt% | 15 μm | 缺失 | 缺失 | 589 W/(m·K) | 缺失 | 缺失 | 缺失 | Composite produced by Pulse Plasma Sintering (PPS). Cr3C2 formed on diamond facets with 43% coverage on {111} and 31% on {100}. Graphite also observed at interface. Density: 6.11 g/cm3.
Influence of Ti content on microstructure and thermal conductivity of diamond_Cu composites fabricated by spark plasma sintering.pdf | 0 wt% Ti | 缺失 | 缺失 | 缺失 | 缺失 | 缺失 | 缺失 | 920°C | 20 min | 60°C/min to 600°C; 100°C/min to 920°C | 缺失 | 缺失 | 40 MPa | 缺失 | 缺失 | 120 μm | 缺失 | 50 vol% | 超声波清洗 | 缺失 | 缺失 | Ti | 0 wt% | 44 μm | 缺失 | 缺失 | 缺失 | 缺失 | 缺失 | 缺失 | 无Ti添加，金刚石/Cu界面为机械接触，存在孔隙。基体为纯Cu粉(325 mesh)。金刚石粒径约120 μm，体积分数50 vol%。SPS烧结：室温至600°C 60°C/min，600至920°C 100°C/min，920°C保温20 min，压力40 MPa。未提供该组的具体热导率和致密度。
Influence of Ti content on microstructure and thermal conductivity of diamond_Cu composites fabricated by spark plasma sintering.pdf | 0.3 wt% Ti | 缺失 | 缺失 | 缺失 | 缺失 | 缺失 | 缺失 | 920°C | 20 min | 60°C/min to 600°C; 100°C/min to 920°C | 缺失 | 缺失 | 40 MPa | 缺失 | 缺失 | 120 μm | 缺失 | 50 vol% | 超声波清洗 | 缺失 | 缺失 | Ti | 0.3 wt% | 44 μm | 缺失 | 缺失 | 缺失 | 缺失 | 缺失 | 缺失 | 添加0.3 wt% Ti。界面形成薄而不连续的TiC层。金刚石粒径120 μm，体积分数50 vol%。SPS工艺相同。未提供该组的具体热导率和致密度。
Influence of Ti content on microstructure and thermal conductivity of diamond_Cu composites fabricated by spark plasma sintering.pdf | 0.6 wt% Ti | 缺失 | 缺失 | 缺失 | 缺失 | 缺失 | 缺失 | 920°C | 20 min | 60°C/min to 600°C; 100°C/min to 920°C | 缺失 | 缺失 | 40 MPa | 缺失 | 缺失 | 120 μm | 缺失 | 50 vol% | 超声波清洗 | 缺失 | 缺失 | Ti | 0.6 wt% | 44 μm | 缺失 | 缺失 | 704 W/(m·K) | 缺失 | 缺失 | 缺失 | 最优Ti含量0.6 wt%，形成连续均匀的TiC层约400 nm厚，致密度达到平台≥96%。金刚石粒径120 μm，体积分数50 vol%。SPS工艺相同。热导率~704 W/(m·K)。
Influence of Ti content on microstructure and thermal conductivity of diamond_Cu composites fabricated by spark plasma sintering.pdf | 0.9 wt% Ti | 缺失 | 缺失 | 缺失 | 缺失 | 缺失 | 缺失 | 920°C | 20 min | 60°C/min to 600°C; 100°C/min to 920°C | 缺失 | 缺失 | 40 MPa | 缺失 | 缺失 | 120 μm | 缺失 | 50 vol% | 超声波清洗 | 缺失 | 缺失 | Ti | 0.9 wt% | 44 μm | 缺失 | 缺失 | 缺失 | 缺失 | 缺失 | 缺失 | TiC层增厚至约900 nm，基体中检测到残余Ti。金刚石粒径120 μm，体积分数50 vol%。SPS工艺相同。未提供该组的具体热导率和致密度。
Influence of Ti content on microstructure and thermal conductivity of diamond_Cu composites fabricated by spark plasma sintering.pdf | 1.2 wt% Ti | 缺失 | 缺失 | 缺失 | 缺失 | 缺失 | 缺失 | 920°C | 20 min | 60°C/min to 600°C; 100°C/min to 920°C | 缺失 | 缺失 | 40 MPa | 缺失 | 缺失 | 120 μm | 缺失 | 50 vol% | 超声波清洗 | 缺失 | 缺失 | Ti | 1.2 wt% | 44 μm | 缺失 | 缺失 | 缺失 | 缺失 | 缺失 | 缺失 | TiC层厚约1100 nm，残余Ti。金刚石粒径120 μm，体积分数50 vol%。SPS工艺相同。未提供该组的具体热导率和致密度。
Microstructure and thermal properties of copper–diamond composites with tungsten carbide coating on diamond particles.pdf | 对比例 (未涂层金刚石/铜复合材料) | 缺失 | 缺失 | 缺失 | 缺失 | 缺失 | 缺失 | 1150°C | 10 min | 缺失 | 缺失 | 缺失 | 20 MPa | 1150°C | 5 min | 70 μm | 六方或八面体形状 | 65 vol.% | 无 | 无 | 缺失 | 缺失 | 缺失 | 缺失 | 缺失 | 97.5% | 186 W/m·K | 13 × 10⁻⁶ K⁻¹ | 缺失 | 缺失 | 真空压力浸渗工艺。金刚石未涂层，纯铜块浸渗。热膨胀系数范围11–14 ×10⁻⁶ K⁻¹。
Production of Cu_diamond composites for first-wall heat sinks.pdf | SPS consolidated Cu/Cr/nDiamond composite (4 h milled) | 缺失 | 缺失 | 缺失 | 缺失 | 缺失 | 缺失 | 800 °C | 3 min | 缺失 | 缺失 | 缺失 | 400 MPa | 800 °C | 3 min | 10-30 nm | equiaxed | 缺失 | 无 | 缺失 | 缺失 | Cr | 0.1 wt% | 44-149 μm | 缺失 | 96 % | 缺失 | 缺失 | 缺失 | 缺失 | 纳米金刚石通过搅拌介质球磨制备，65°C干燥24h得到团聚体直径2-3 μm。基体合金化通过添加Cu-2.6 wt% Cr合金粉末实现。机械合金化: 行星球磨400rpm, 球料比20:1, 4h。SPS固结: 800°C, 400 MPa, 3 min。硬度: 2.45 GPa。晶粒尺寸: 铜晶粒约18-27 nm（不同球磨时间）。未测量热导率和热膨胀。
Optimized thermal properties in diamond particles reinforced copper-titanium matrix composites produced by gas pressure infiltration.pdf | Unmodified Cu/diamond composite | 缺失 | 缺失 | 缺失 | 缺失 | 缺失 | 缺失 | 1150°C | 30 min | 缺失 | 缺失 | 缺失 | 1.0 MPa | 1150°C | 30 min | 230 μm | synthetic single-crystalline | 61 vol% | 无 | 无 | 缺失 | 无 | 无 | 缺失 | 缺失 | 缺失 | 141 W/m·K | 7.26 ppm/K | 缺失 | 缺失 | Baseline composite without Ti addition; poor interfacial bonding; fabricated by gas pressure infiltration at 1423 K (1150°C), 1.0 MPa Ar, 30 min.
Optimized thermal properties in diamond particles reinforced copper-titanium matrix composites produced by gas pressure infiltration.pdf | Cu-0.3Ti/diamond composite | 缺失 | 缺失 | 缺失 | 缺失 | 缺失 | 缺失 | 1150°C | 30 min | 缺失 | 缺失 | 缺失 | 1.0 MPa | 1150°C | 30 min | 230 μm | synthetic single-crystalline | 61 vol% | 无 | 无 | 缺失 | Ti | 0.3 wt% | 缺失 | 缺失 | 缺失 | 710 W/m·K | 缺失 | 缺失 | 缺失 | Ti added to Cu matrix; TiC layer average size ~100 nm, discontinuous; thermal conductivity 710 W/m·K; CTE not reported.
Optimized thermal properties in diamond particles reinforced copper-titanium matrix composites produced by gas pressure infiltration.pdf | Cu-0.5Ti/diamond composite | 缺失 | 缺失 | 缺失 | 缺失 | 缺失 | 缺失 | 1150°C | 30 min | 缺失 | 缺失 | 缺失 | 1.0 MPa | 1150°C | 30 min | 230 μm | synthetic single-crystalline | 61 vol% | 无 | 无 | 缺失 | Ti | 0.5 wt% | 缺失 | 缺失 | 缺失 | 752 W/m·K | 6.50 ppm/K | 缺失 | 缺失 | Optimized composite; TiC layer average size 200–300 nm, discontinuous; highest thermal conductivity 752 W/m·K; CTE 6.50×10⁻⁶/K at 323 K.
Optimized thermal properties in diamond particles reinforced copper-titanium matrix composites produced by gas pressure infiltration.pdf | Cu-2.0Ti/diamond composite | 缺失 | 缺失 | 缺失 | 缺失 | 缺失 | 缺失 | 1150°C | 30 min | 缺失 | 缺失 | 缺失 | 1.0 MPa | 1150°C | 30 min | 230 μm | synthetic single-crystalline | 61 vol% | 无 | 无 | 缺失 | Ti | 2.0 wt% | 缺失 | 缺失 | 缺失 | 123 W/m·K | 缺失 | 缺失 | 缺失 | Excessive Ti leads to continuous TiC layer ~300–500 nm thick; thermal conductivity drops to 123 W/m·K; CTE not reported.
Enhancing thermal conductivity of Diamond_Cu composites by regulating distribution of bimodal diamond particles.pdf | A1 | 缺失 | 缺失 | 缺失 | 缺失 | 缺失 | 缺失 | 1250°C | 缺失 | 缺失 | 缺失 | 缺失 | 50 MPa | 1250°C | 缺失 | 主: 40/45目 (354-425 μm) / 次: 200/230目 (63-74 μm) | 缺失 | 78.6 vol% | 500°C真空除胶 | 无 | 缺失 | Cr | 1.6 wt% | 缺失 (基体为Cu块) | 缺失 | 缺失 | 733 W/mK | 缺失 | 缺失 | 缺失 | 双峰金刚石混合方案: R=6, Xs=35 vol%; 压力浸渗制备, 界面生成0.5μm Cr3C2。
Enhancing thermal conductivity of Diamond_Cu composites by regulating distribution of bimodal diamond particles.pdf | A2 | 缺失 | 缺失 | 缺失 | 缺失 | 缺失 | 缺失 | 1250°C | 缺失 | 缺失 | 缺失 | 缺失 | 50 MPa | 1250°C | 缺失 | 主: 40/45目 (354-425 μm) / 次: 200/230目 (63-74 μm) | 缺失 | 77.1 vol% | 500°C真空除胶 | 无 | 缺失 | Cr | 1.6 wt% | 缺失 (基体为Cu块) | 缺失 | 缺失 | 762 W/mK | 缺失 | 缺失 | 缺失 | 双峰金刚石混合方案: R=6, Xs=25 vol%; 压力浸渗制备, 界面生成0.5μm Cr3C2。
Enhancing thermal conductivity of Diamond_Cu composites by regulating distribution of bimodal diamond particles.pdf | A3 | 缺失 | 缺失 | 缺失 | 缺失 | 缺失 | 缺失 | 1250°C | 缺失 | 缺失 | 缺失 | 缺失 | 50 MPa | 1250°C | 缺失 | 主: 40/45目 (354-425 μm) / 次: 200/230目 (63-74 μm) | 缺失 | 73.0 vol% | 500°C真空除胶 | 无 | 缺失 | Cr | 1.6 wt% | 缺失 (基体为Cu块) | 缺失 | 缺失 | 714 W/mK | 缺失 | 缺失 | 缺失 | 双峰金刚石混合方案: R=6, Xs=15 vol%; 压力浸渗制备, 界面生成0.5μm Cr3C2。
Enhancing thermal conductivity of Diamond_Cu composites by regulating distribution of bimodal diamond particles.pdf | B1 | 缺失 | 缺失 | 缺失 | 缺失 | 缺失 | 缺失 | 1250°C | 缺失 | 缺失 | 缺失 | 缺失 | 50 MPa | 1250°C | 缺失 | 主: 40/45目 (354-425 μm) / 次: 270/325目 (45-53 μm) | 缺失 | 78.9 vol% | 500°C真空除胶 | 无 | 缺失 | Cr | 1.6 wt% | 缺失 (基体为Cu块) | 缺失 | 缺失 | 781 W/mK | 缺失 | 缺失 | 缺失 | 双峰金刚石混合方案: R=8, Xs=35 vol%; 压力浸渗制备, 界面生成0.5μm Cr3C2。
Enhancing thermal conductivity of Diamond_Cu composites by regulating distribution of bimodal diamond particles.pdf | B2 | 缺失 | 缺失 | 缺失 | 缺失 | 缺失 | 缺失 | 1250°C | 缺失 | 缺失 | 缺失 | 缺失 | 50 MPa | 1250°C | 缺失 | 主: 40/45目 (354-425 μm) / 次: 270/325目 (45-53 μm) | 缺失 | 79.1 vol% | 500°C真空除胶 | 无 | 缺失 | Cr | 1.6 wt% | 缺失 (基体为Cu块) | 缺失 | 缺失 | 803 W/mK | 缺失 | 缺失 | 缺失 | 双峰金刚石混合方案: R=8, Xs=25 vol%; 压力浸渗制备, 界面生成0.5μm Cr3C2。
Enhancing thermal conductivity of Diamond_Cu composites by regulating distribution of bimodal diamond particles.pdf | B3 | 缺失 | 缺失 | 缺失 | 缺失 | 缺失 | 缺失 | 1250°C | 缺失 | 缺失 | 缺失 | 缺失 | 50 MPa | 1250°C | 缺失 | 主: 40/45目 (354-425 μm) / 次: 270/325目 (45-53 μm) | 缺失 | 76.5 vol% | 500°C真空除胶 | 无 | 缺失 | Cr | 1.6 wt% | 缺失 (基体为Cu块) | 缺失 | 缺失 | 758 W/mK | 缺失 | 缺失 | 缺失 | 双峰金刚石混合方案: R=8, Xs=15 vol%; 压力浸渗制备, 界面生成0.5μm Cr3C2。
Enhancing thermal conductivity of Diamond_Cu composites by regulating distribution of bimodal diamond particles.pdf | C1 | 缺失 | 缺失 | 缺失 | 缺失 | 缺失 | 缺失 | 1250°C | 缺失 | 缺失 | 缺失 | 缺失 | 50 MPa | 1250°C | 缺失 | 主: 40/45目 (354-425 μm) / 次: 325/400目 (38-45 μm) | 缺失 | 80.9 vol% | 500°C真空除胶 | 无 | 缺失 | Cr | 1.6 wt% | 缺失 (基体为Cu块) | 缺失 | 缺失 | 710 W/mK | 缺失 | 缺失 | 缺失 | 双峰金刚石混合方案: R=10, Xs=35 vol%; 压力浸渗制备, 界面生成0.5μm Cr3C2。
Enhancing thermal conductivity of Diamond_Cu composites by regulating distribution of bimodal diamond particles.pdf | C2 | 缺失 | 缺失 | 缺失 | 缺失 | 缺失 | 缺失 | 1250°C | 缺失 | 缺失 | 缺失 | 缺失 | 50 MPa | 1250°C | 缺失 | 主: 40/45目 (354-425 μm) / 次: 325/400目 (38-45 μm) | 缺失 | 81.8 vol% | 500°C真空除胶 | 无 | 缺失 | Cr | 1.6 wt% | 缺失 (基体为Cu块) | 缺失 | 缺失 | 853 W/mK | 缺失 | 缺失 | 缺失 | 双峰金刚石混合方案: R=10, Xs=25 vol%; 压力浸渗制备, 界面生成0.5μm Cr3C2。最优热导率。
Enhancing thermal conductivity of Diamond_Cu composites by regulating distribution of bimodal diamond particles.pdf | C3 | 缺失 | 缺失 | 缺失 | 缺失 | 缺失 | 缺失 | 1250°C | 缺失 | 缺失 | 缺失 | 缺失 | 50 MPa | 1250°C | 缺失 | 主: 40/45目 (354-425 μm) / 次: 325/400目 (38-45 μm) | 缺失 | 78.1 vol% | 500°C真空除胶 | 无 | 缺失 | Cr | 1.6 wt% | 缺失 (基体为Cu块) | 缺失 | 缺失 | 763 W/mK | 缺失 | 缺失 | 缺失 | 双峰金刚石混合方案: R=10, Xs=15 vol%; 压力浸渗制备, 界面生成0.5μm Cr3C2。
Interfacial structure evolution and thermal conductivity of Cu-Zr_diamond composites prepared by gas pressure infiltration.pdf | Cu/diamond composite (0 wt% Zr) | 缺失 | 缺失 | 缺失 | 缺失 | 缺失 | 缺失 | 1150°C | 30 min | 缺失 | 缺失 | 缺失 | 1 MPa | 1150°C | 30 min | 212-250 μm | single-crystalline cubo-octahedron | 缺失 | 无 | 无 | 缺失 | 无 | 0 | 缺失 | 缺失 | 缺失 | 缺失 | 缺失 | 缺失 | 缺失 | 采用气体压力浸渗(GPI)制备，基体为纯铜，无Zr添加。金刚石为HHD90型，粒径212-250 μm。
Interfacial structure evolution and thermal conductivity of Cu-Zr_diamond composites prepared by gas pressure infiltration.pdf | Cu-0.25wt%Zr/diamond composite | 缺失 | 缺失 | 缺失 | 缺失 | 缺失 | 缺失 | 1150°C | 30 min | 缺失 | 缺失 | 缺失 | 1 MPa | 1150°C | 30 min | 212-250 μm | single-crystalline cubo-octahedron | 缺失 | 无 | 无 | 缺失 | Zr | 0.25 wt% | 缺失 | 缺失 | 缺失 | 缺失 | 缺失 | 缺失 | 缺失 | 采用气体压力浸渗(GPI)制备，基体为Cu-0.25wt%Zr合金；金刚石为HHD90型，粒径212-250 μm。界面ZrC呈不连续状，粒径约90 nm，间隔约175 nm。
Interfacial structure evolution and thermal conductivity of Cu-Zr_diamond composites prepared by gas pressure infiltration.pdf | Cu-0.3wt%Zr/diamond composite | 缺失 | 缺失 | 缺失 | 缺失 | 缺失 | 缺失 | 1150°C | 30 min | 缺失 | 缺失 | 缺失 | 1 MPa | 1150°C | 30 min | 212-250 μm | single-crystalline cubo-octahedron | 缺失 | 无 | 无 | 缺失 | Zr | 0.3 wt% | 缺失 | 缺失 | 缺失 | 缺失 | 缺失 | 缺失 | 缺失 | 采用气体压力浸渗(GPI)制备，基体为Cu-0.3wt%Zr合金；金刚石为HHD90型，粒径212-250 μm。此成分在前期文献[14]中报道。
Interfacial structure evolution and thermal conductivity of Cu-Zr_diamond composites prepared by gas pressure infiltration.pdf | Cu-0.4wt%Zr/diamond composite | 缺失 | 缺失 | 缺失 | 缺失 | 缺失 | 缺失 | 1150°C | 30 min | 缺失 | 缺失 | 缺失 | 1 MPa | 1150°C | 30 min | 212-250 μm | single-crystalline cubo-octahedron | 缺失 | 无 | 无 | 缺失 | Zr | 0.4 wt% | 缺失 | 缺失 | 缺失 | 缺失 | 缺失 | 缺失 | 缺失 | 采用气体压力浸渗(GPI)制备，基体为Cu-0.4wt%Zr合金；金刚石为HHD90型，粒径212-250 μm。界面ZrC颗粒平均尺寸约130 nm，间距约80 nm。
Interfacial structure evolution and thermal conductivity of Cu-Zr_diamond composites prepared by gas pressure infiltration.pdf | Cu-0.5wt%Zr/diamond composite | 缺失 | 缺失 | 缺失 | 缺失 | 缺失 | 缺失 | 1150°C | 30 min | 缺失 | 缺失 | 缺失 | 1 MPa | 1150°C | 30 min | 212-250 μm | single-crystalline cubo-octahedron | 缺失 | 无 | 无 | 缺失 | Zr | 0.5 wt% | 缺失 | 缺失 | 缺失 | 930 W/(m·K) | 缺失 | 缺失 | 缺失 | 采用气体压力浸渗(GPI)制备，基体为Cu-0.5wt%Zr合金；金刚石为HHD90型，粒径212-250 μm。界面ZrC颗粒尺寸约250 nm，彼此接触但未形成连续层，热导率达到最高值930 W/(m·K)。
Interfacial structure evolution and thermal conductivity of Cu-Zr_diamond composites prepared by gas pressure infiltration.pdf | Cu-0.625wt%Zr/diamond composite | 缺失 | 缺失 | 缺失 | 缺失 | 缺失 | 缺失 | 1150°C | 30 min | 缺失 | 缺失 | 缺失 | 1 MPa | 1150°C | 30 min | 212-250 μm | single-crystalline cubo-octahedron | 缺失 | 无 | 无 | 缺失 | Zr | 0.625 wt% | 缺失 | 缺失 | 缺失 | 缺失 | 缺失 | 缺失 | 缺失 | 采用气体压力浸渗(GPI)制备，基体为Cu-0.625wt%Zr合金；金刚石为HHD90型，粒径212-250 μm。
Interfacial structure evolution and thermal conductivity of Cu-Zr_diamond composites prepared by gas pressure infiltration.pdf | Cu-0.75wt%Zr/diamond composite | 缺失 | 缺失 | 缺失 | 缺失 | 缺失 | 缺失 | 1150°C | 30 min | 缺失 | 缺失 | 缺失 | 1 MPa | 1150°C | 30 min | 212-250 μm | single-crystalline cubo-octahedron | 缺失 | 无 | 无 | 缺失 | Zr | 0.75 wt% | 缺失 | 缺失 | 缺失 | 缺失 | 缺失 | 缺失 | 缺失 | 采用气体压力浸渗(GPI)制备，基体为Cu-0.75wt%Zr合金；金刚石为HHD90型，粒径212-250 μm。界面形成连续ZrC层，厚度约370 nm。
Interfacial structure evolution and thermal conductivity of Cu-Zr_diamond composites prepared by gas pressure infiltration.pdf | Cu-1.0wt%Zr/diamond composite | 缺失 | 缺失 | 缺失 | 缺失 | 缺失 | 缺失 | 1150°C | 30 min | 缺失 | 缺失 | 缺失 | 1 MPa | 1150°C | 30 min | 212-250 μm | single-crystalline cubo-octahedron | 缺失 | 无 | 无 | 缺失 | Zr | 1.0 wt% | 缺失 | 缺失 | 缺失 | 缺失 | 缺失 | 缺失 | 缺失 | 采用气体压力浸渗(GPI)制备，基体为Cu-1.0wt%Zr合金；金刚石为HHD90型，粒径212-250 μm。界面形成连续致密的ZrC层。
Preparation of high thermal conductivity shaped diamond_copper composites by isostatic pressing.pdf | D-HIP | 900 °C | 60 min | 1050 °C | 120 min | 缺失 | 缺失 | 1050 °C | 120 min | 缺失 | 25 °C | 5 min | 150 MPa | 950 °C | 240 min | 125-150 µm | 缺失 | 60 vol% | 缺失 | W, Cu | 400-500 nm (W层) | 无 | 缺失 | 200-500 nm | 缺失 | 96.8% | 620 W/(m·K) | 6.3 × 10⁻⁶ /K | 212 MPa | 缺失 | 采用压力less烧结结合冷等静压和热等静压制备。工艺步骤：金刚石（MBD8,125-150μm）先与WO3、W混合在950°C真空镀钨2h（生成WC/W层），然后化学镀铜形成双镀层；与铜粉（200-500nm）混合至金刚石体积分数60%，在900°C真空预烧结1h形成骨架，冷等静压300MPa 5min，再1050°C真空烧结2h，最后热等静压950°C、150MPa、4h。冷等静压阶段温度近似室温。镀钨层厚度400-500nm。表1中D-Cu、D-CIP、D-PS为中间阶段致密度与热导率：D-Cu相对密度0.674，D-CIP 0.906，D-PS 0.912（TC 247 W/mK，CTE 7.0×10⁻⁶/K，抗弯150MPa）。
Investigation of the matrix and interface of Cu–B_diamond composite by atom probe tomography.pdf | Cu-0.3wt%B/diamond composite | 缺失 | 缺失 | 缺失 | 缺失 | 缺失 | 缺失 | 1150°C | 30 min | 50°C/min | 缺失 | 缺失 | 1.5 MPa | 1150°C | 30 min | ~230 μm | 缺失 | 缺失 | 缺失 | 缺失 | 缺失 | B | 0.3 wt% | 缺失 | 缺失 | 缺失 | 868 W/mK | 缺失 | 缺失 | 缺失 | Cu-0.3wt%B/diamond composite prepared by gas pressure infiltration. Diamond particles of ~230 μm were filled into a graphite mold and infiltrated with Cu-0.3wt%B alloy at 1423 K under 1.5 MPa argon for 30 min. Interface carbide B4C formed in situ. Maximum thermal conductivity reported 868 W/mK (sample No.1) with density ~5.245 g/cm³. APT analysis revealed residual B and C in Cu matrix, which decreased matrix thermal conductivity.
Thermal conductivity of Cu_diamond composites prepared by a new pretreatment of diamond powder.pdf | 200 μm diamond pretreated at 1293 K, 46 vol% | 缺失 | 缺失 | 缺失 | 缺失 | 缺失 | 缺失 | 1200 K | 6 min | ~150 K/min (heated to 1200 K within 6 min) | 缺失 | 缺失 | 缺失 | 缺失 | 缺失 | 200 μm | 缺失 | 46 vol% | 与Cu-5wt%W粉末混合，在氢气气氛下于1293 K高温处理20-80 min，形成WC和W-Cu伪合金层 | W | 缺失 | 缺失 | 缺失 | 5-10 μm | 缺失 | 缺失 | 631 W/m·K | 缺失 | 缺失 | 缺失 | 预处理温度1293 K，时间20-80 min；金刚石型号MBD8，氮含量200 ppm；SPS烧结；未给出致密度和压力参数。
Thermal conductivity of Cu_diamond composites prepared by a new pretreatment of diamond powder.pdf | 300 μm diamond pretreated at 1313 K, 46 vol% | 缺失 | 缺失 | 缺失 | 缺失 | 缺失 | 缺失 | 1200 K | 6 min | ~150 K/min (heated to 1200 K within 6 min) | 缺失 | 缺失 | 缺失 | 缺失 | 缺失 | 300 μm | 缺失 | 46 vol% | 与Cu-5wt%W粉末混合，在氢气气氛下于1313 K高温处理20-80 min，形成WC和W-Cu伪合金层 | W | 缺失 | 缺失 | 缺失 | 5-10 μm | 缺失 | 缺失 | 672 W/m·K | 缺失 | 缺失 | 缺失 | 预处理温度1313 K，时间20-80 min；金刚石型号MBD8，氮含量200 ppm；SPS烧结；未给出致密度和压力参数。
Synthesis and characterization of the diamond_copper composites produced by the pulse plasma sintering (PPS) method.pdf | Cu/diamond composite | 缺失 | 缺失 | 缺失 | 缺失 | 缺失 | 缺失 | 900°C | 10 min | 100°C/min | 缺失 | 缺失 | 80 MPa | 900°C | 10 min | 180 μm | cubo-octahedral | 50 vol% | 无 | 缺失 | 缺失 | 无 | 无 | 40 μm | 缺失 | 96.0% | 缺失 | 缺失 | 缺失 | 缺失 | PPS烧结，真空5×10^{-5} mbar。粉末在220°C氢气中还原1.5h以去除CuO。金刚石颗粒在断口中容易拔出，界面结合弱。
Synthesis and characterization of the diamond_copper composites produced by the pulse plasma sintering (PPS) method.pdf | Cu0.8Cr/diamond composite | 缺失 | 缺失 | 缺失 | 缺失 | 缺失 | 缺失 | 900°C | 10 min | 100°C/min | 缺失 | 缺失 | 80 MPa | 900°C | 10 min | 180 μm | cubo-octahedral | 50 vol% | 无 | 缺失 | 缺失 | Cr | 0.8 wt% | 15 μm | 缺失 | 99.8% | 缺失 | 缺失 | 缺失 | 缺失 | 基体为Cu0.8Cr合金粉。TEM观察到界面处有约100-200 nm的不连续层，EDS证实Cr富集，推断为铬碳化物，但XRD未检出。金刚石颗粒发生穿晶断裂，界面结合强。
Thermal conduction and strength of diamond-copper composite sandwich obtained by SPS diffusion bonding with Ti interlayer.pdf | Without the interlayer | 缺失 | 缺失 | 缺失 | 缺失 | 缺失 | 缺失 | 750°C | 60 min | 缺失 | 缺失 | 缺失 | 10 MPa | 750°C | 60 min | 150 μm | 缺失 | 60 vol% | 缺失 | W | 100–150 nm | 缺失 | 缺失 | 缺失 | 缺失 | 缺失 | 347.73 W/(m·K) | 缺失 | 缺失 | 缺失 | SPS扩散连接工艺：脉冲占空比18 ms:18 ms，结合温度750°C，保温时间60 min，压力10 MPa。原始复合材料为热压烧结W镀层金刚石/铜，TC 559 W/(m·K)。无Ti中间层时剪切强度44.94 MPa，变形率4.25%。
Thermal conduction and strength of diamond-copper composite sandwich obtained by SPS diffusion bonding with Ti interlayer.pdf | With the Ti interlayer | 缺失 | 缺失 | 缺失 | 缺失 | 缺失 | 缺失 | 750°C | 60 min | 缺失 | 缺失 | 缺失 | 10 MPa | 750°C | 60 min | 150 μm | 缺失 | 60 vol% | 缺失 | W | 100–150 nm | 缺失 | 缺失 | 缺失 | 缺失 | 缺失 | 483.37 W/(m·K) | 缺失 | 缺失 | 缺失 | 添加10 μm厚Ti箔中间层，SPS扩散连接工艺：脉冲占空比18 ms:18 ms，结合温度750°C，保温时间60 min，压力10 MPa。原始复合材料同无中间层组。有Ti中间层时剪切强度61.23 MPa，变形率4.20%。界面生成Cu2Ti和TiC增强结合和声子匹配。
Formation of interlocking graphite_Cu interface for enhanced thermal conductivity in HPHT- synthesized Cu_diamond composites.pdf | Cu/D-100 | 缺失 | 缺失 | 缺失 | 缺失 | 缺失 | 缺失 | 1600°C | 10 min | 缺失 | 缺失 | 缺失 | 5000 MPa | 1600°C | 10 min | 100 μm | 破碎 | 70 vol% | 无 | 无 | 不适用 | 无 | 无 | 15-100 μm | 球形 | 91.7% | 588.3 W/m·K | 缺失 | 缺失 | 缺失 | HPHT烧结，压力4.5-5 GPa，无合金化或镀层，石墨增强互锁结构。金刚石体积分数70%，铜30 vol%。
Formation of interlocking graphite_Cu interface for enhanced thermal conductivity in HPHT- synthesized Cu_diamond composites.pdf | Cu/D/G-100 | 缺失 | 缺失 | 缺失 | 缺失 | 缺失 | 缺失 | 1600°C | 10 min | 缺失 | 缺失 | 缺失 | 5000 MPa | 1600°C | 10 min | 100 μm | 破碎 | 70 vol% | 无 | 无 | 不适用 | 无 | 无 | 15-100 μm | 球形 | 94.4% | 383.9 W/m·K | 缺失 | 缺失 | 缺失 | HPHT烧结，压力4.5-5 GPa，添加7 vol%高纯天然鳞片石墨，无合金化或镀层。金刚石体积分数70%，铜23 vol%。
Formation of interlocking graphite_Cu interface for enhanced thermal conductivity in HPHT- synthesized Cu_diamond composites.pdf | Cu/D-200 | 缺失 | 缺失 | 缺失 | 缺失 | 缺失 | 缺失 | 1600°C | 10 min | 缺失 | 缺失 | 缺失 | 5000 MPa | 1600°C | 10 min | 200 μm | 破碎 | 70 vol% | 无 | 无 | 不适用 | 无 | 无 | 15-100 μm | 球形 | 97.7% | 518.0 W/m·K | 缺失 | 缺失 | 缺失 | HPHT烧结，压力4.5-5 GPa，无合金化或镀层，铜分布不均匀。金刚石体积分数70%，铜30 vol%。
Formation of interlocking graphite_Cu interface for enhanced thermal conductivity in HPHT- synthesized Cu_diamond composites.pdf | Cu/D/G-200 | 缺失 | 缺失 | 缺失 | 缺失 | 缺失 | 缺失 | 1600°C | 10 min | 缺失 | 缺失 | 缺失 | 5000 MPa | 1600°C | 10 min | 200 μm | 破碎 | 70 vol% | 无 | 无 | 不适用 | 无 | 无 | 15-100 μm | 球形 | 94.7% | 428.8 W/m·K | 缺失 | 缺失 | 缺失 | HPHT烧结，压力4.5-5 GPa，添加7 vol%高纯天然鳞片石墨，无合金化或镀层。金刚石体积分数70%，铜23 vol%。
On the thermal conductivity of Cu–Zr_diamond composites.pdf | Pure-Cu/Dia | 缺失 | 缺失 | 缺失 | 缺失 | 缺失 | 缺失 | 980°C | 20 min | 缺失 | 缺失 | 缺失 | 42 MPa | 980°C | 20 min | 110 μm | 缺失 | 55 vol% | 无 | 无 | 缺失 | 无 | 0 | 50 μm | 缺失 | >99% | 192 W/mK | 缺失 | 缺失 | 缺失 | 热压烧结，真空；金刚石为MBD-6型，基体为纯铜粉。致密度>99%选择用于测试。
Thermal conductivity of Cu–Zr_diamond composites produced by high temperature–high pressure method.pdf | Cu/diamond (0 wt% Zr) | 缺失 | 缺失 | 缺失 | 缺失 | 缺失 | 缺失 | 1500°C | 10 min | 缺失 | 缺失 | 缺失 | 5000 MPa | 1500°C | 10 min | 220-245 μm | 单晶 | 90% | 无 | 缺失 | 缺失 | 无 | 0 | 缺失 | 缺失 | 缺失 | 414 W/m·K | 缺失 | 缺失 | 缺失 | 金刚石为MBD8型，氮含量110 ppm；基体纯铜；工艺为高温高压浸渗，组装后在550°C真空处理2小时除气。
Thermal conductivity of Cu–Zr_diamond composites produced by high temperature–high pressure method.pdf | Cu-0.5Zr/diamond | 缺失 | 缺失 | 缺失 | 缺失 | 缺失 | 缺失 | 1500°C | 10 min | 缺失 | 缺失 | 缺失 | 5000 MPa | 1500°C | 10 min | 220-245 μm | 单晶 | 90% | 无 | 缺失 | 缺失 | Zr | 0.5wt% | 缺失 | 缺失 | 缺失 | 缺失 | 缺失 | 缺失 | 缺失 | 金刚石为MBD8型，氮含量110 ppm；工艺为高温高压浸渗，组装后在550°C真空处理2小时除气。
Thermal conductivity of Cu–Zr_diamond composites produced by high temperature–high pressure method.pdf | Cu-1Zr/diamond | 缺失 | 缺失 | 缺失 | 缺失 | 缺失 | 缺失 | 1500°C | 10 min | 缺失 | 缺失 | 缺失 | 5000 MPa | 1500°C | 10 min | 220-245 μm | 单晶 | 90% | 无 | 缺失 | 缺失 | Zr | 1.0wt% | 缺失 | 缺失 | 缺失 | 677 W/m·K | 缺失 | 缺失 | 缺失 | 金刚石为MBD8型，氮含量110 ppm；工艺为高温高压浸渗，组装后在550°C真空处理2小时除气。
Thermal conductivity of Cu–Zr_diamond composites produced by high temperature–high pressure method.pdf | Cu-2Zr/diamond | 缺失 | 缺失 | 缺失 | 缺失 | 缺失 | 缺失 | 1500°C | 10 min | 缺失 | 缺失 | 缺失 | 5000 MPa | 1500°C | 10 min | 220-245 μm | 单晶 | 90% | 无 | 缺失 | 缺失 | Zr | 2.0wt% | 缺失 | 缺失 | 缺失 | 缺失 | 缺失 | 缺失 | 缺失 | 金刚石为MBD8型，氮含量110 ppm；工艺为高温高压浸渗，组装后在550°C真空处理2小时除气。
Interfacial structures and their effect on thermal conductivity and mechanical properties of diamond_Cu−B composites.pdf | Cu-0.3wt%B/diamond composites | 缺失 | 缺失 | 缺失 | 缺失 | 缺失 | 缺失 | 1000°C | 60 min | 缺失 | 缺失 | 缺失 | 50 MPa | 1000°C | 60 min | 100 μm | 单晶 | 60 vol% | 无 | 缺失 | 缺失 | B | 0.3 wt% | 缺失 | 缺失 | 缺失 | 缺失 | 缺失 | 368 MPa | 缺失 | 采用真空压力浸渗法制备；Cu块纯度99.9wt%，B粉纯度99.99wt%，粒径2-3μm；合金熔体在1250°C浇铸后于1000°C、50MPa下浸渗60min。
Interfacial structures and their effect on thermal conductivity and mechanical properties of diamond_Cu−B composites.pdf | Cu-0.5wt%B/diamond composites | 缺失 | 缺失 | 缺失 | 缺失 | 缺失 | 缺失 | 1000°C | 60 min | 缺失 | 缺失 | 缺失 | 50 MPa | 1000°C | 60 min | 100 μm | 单晶 | 60 vol% | 无 | 缺失 | 缺失 | B | 0.5 wt% | 缺失 | 缺失 | 缺失 | 缺失 | 缺失 | 缺失 | 缺失 | 采用真空压力浸渗法制备；Cu块纯度99.9wt%，B粉纯度99.99wt%，粒径2-3μm；合金熔体在1250°C浇铸后于1000°C、50MPa下浸渗60min。
Interfacial structures and their effect on thermal conductivity and mechanical properties of diamond_Cu−B composites.pdf | Cu-0.7wt%B/diamond composites | 缺失 | 缺失 | 缺失 | 缺失 | 缺失 | 缺失 | 1000°C | 60 min | 缺失 | 缺失 | 缺失 | 50 MPa | 1000°C | 60 min | 100 μm | 单晶 | 60 vol% | 无 | 缺失 | 缺失 | B | 0.7 wt% | 缺失 | 缺失 | 缺失 | 695 W/(m·K) | 缺失 | 缺失 | 缺失 | 采用真空压力浸渗法制备；Cu块纯度99.9wt%，B粉纯度99.99wt%，粒径2-3μm；合金熔体在1250°C浇铸后于1000°C、50MPa下浸渗60min。
Interfacial structures and their effect on thermal conductivity and mechanical properties of diamond_Cu−B composites.pdf | Cu-1.0wt%B/diamond composites | 缺失 | 缺失 | 缺失 | 缺失 | 缺失 | 缺失 | 1000°C | 60 min | 缺失 | 缺失 | 缺失 | 50 MPa | 1000°C | 60 min | 100 μm | 单晶 | 60 vol% | 无 | 缺失 | 缺失 | B | 1.0 wt% | 缺失 | 缺失 | 缺失 | 缺失 | 缺失 | 535 MPa | 缺失 | 采用真空压力浸渗法制备；Cu块纯度99.9wt%，B粉纯度99.99wt%，粒径2-3μm；合金熔体在1250°C浇铸后于1000°C、50MPa下浸渗60min。
Thermal conductivity and thermal expansion coefficient of diamond_5wt%Si–Cu composite by vacuum hot pressing.pdf | 5 vol% Diamond/5wt%Si-Cu composite | 缺失 | 缺失 | 缺失 | 缺失 | 缺失 | 缺失 | 1000°C | 10 min | 缺失 | 缺失 | 缺失 | 25.5 MPa | 1000°C | 10 min | 112-125 μm | 缺失 | 5 vol% | 无 | 无 | 缺失 | Si | 5 wt% | 0-177 μm | 缺失 | 96.3% | 455.27 W/m·K | 27×10^-6/°C | 缺失 | 缺失 | 金刚石粒径120/140目，平均112-125 μm。真空热压烧结，气氛：氢气或氩气，炉内压力0.05-0.06 MPa。热膨胀系数为20-600°C平均值。
Thermal conductivity and thermal expansion coefficient of diamond_5wt%Si–Cu composite by vacuum hot pressing.pdf | 10 vol% Diamond/5wt%Si-Cu composite | 缺失 | 缺失 | 缺失 | 缺失 | 缺失 | 缺失 | 1000°C | 10 min | 缺失 | 缺失 | 缺失 | 25.5 MPa | 1000°C | 10 min | 112-125 μm | 缺失 | 10 vol% | 无 | 无 | 缺失 | Si | 5 wt% | 0-177 μm | 缺失 | 95.6% | 332.78 W/m·K | 缺失 | 缺失 | 缺失 | 真空热压烧结，气氛：氢气或氩气，炉内压力0.05-0.06 MPa。热膨胀系数未明确给出具体数值。
Thermal conductivity and thermal expansion coefficient of diamond_5wt%Si–Cu composite by vacuum hot pressing.pdf | 15 vol% Diamond/5wt%Si-Cu composite | 缺失 | 缺失 | 缺失 | 缺失 | 缺失 | 缺失 | 1000°C | 10 min | 缺失 | 缺失 | 缺失 | 25.5 MPa | 1000°C | 10 min | 112-125 μm | 缺失 | 15 vol% | 无 | 无 | 缺失 | Si | 5 wt% | 0-177 μm | 缺失 | 92.4% | 321.84 W/m·K | 缺失 | 缺失 | 缺失 | 真空热压烧结，气氛：氢气或氩气，炉内压力0.05-0.06 MPa。界面结合良好，未见明显裂纹。
Thermal conductivity and thermal expansion coefficient of diamond_5wt%Si–Cu composite by vacuum hot pressing.pdf | 20 vol% Diamond/5wt%Si-Cu composite | 缺失 | 缺失 | 缺失 | 缺失 | 缺失 | 缺失 | 1000°C | 10 min | 缺失 | 缺失 | 缺失 | 25.5 MPa | 1000°C | 10 min | 112-125 μm | 缺失 | 20 vol% | 无 | 无 | 缺失 | Si | 5 wt% | 0-177 μm | 缺失 | 88.7% | 292.44 W/m·K | 缺失 | 缺失 | 缺失 | 真空热压烧结，气氛：氢气或氩气，炉内压力0.05-0.06 MPa。界面出现明显裂纹，致密度显著降低。
Nanosecond UV laser and micro-grinding on copper-based diamonds for electronic packaging.pdf | Copper-based diamond composite (as used in study) | 缺失 | 缺失 | 缺失 | 缺失 | 缺失 | 缺失 | 缺失 | 缺失 | 缺失 | 缺失 | 缺失 | 缺失 | 缺失 | 缺失 | 60-70 μm | 缺失 | 55 vol% | 缺失 | 缺失 | 缺失 | Ti | 0.7 wt% | 缺失 | 缺失 | 缺失 | >400 W/(m·K) | 缺失 | 缺失 | 缺失 | 该文献主要研究纳米紫外激光与微磨削加工铜基金刚石复合材料，材料由高温高压法制备，掺杂0.7% Ti增强界面结合。无具体烧结参数。热导率高于400 W/(m·K)。
Interface-engineered diamond_Cu composites heat sink with skirt-shaped fins for advanced thermal management.pdf | diamond-30 | 缺失 | 缺失 | 缺失 | 缺失 | 缺失 | 缺失 | 950°C | 缺失 | 缺失 | 缺失 | 缺失 | 缺失 | 缺失 | 缺失 | 200μm | cubo-octahedral | 55vol% | 酸洗+碱洗 | W | 缺失 | 无 | 缺失 | 25-50μm | 缺失 | 96.95% | 466W/m·K | 缺失 | 缺失 | 缺失 | W涂层工艺：熔盐法，1050°C，30min；复合材料制备：真空热压烧结950°C，金刚石体积分数55%，界面热导8.13 MW/(m²·K)。
Interface-engineered diamond_Cu composites heat sink with skirt-shaped fins for advanced thermal management.pdf | diamond-60 | 缺失 | 缺失 | 缺失 | 缺失 | 缺失 | 缺失 | 950°C | 缺失 | 缺失 | 缺失 | 缺失 | 缺失 | 缺失 | 缺失 | 200μm | cubo-octahedral | 55vol% | 酸洗+碱洗 | W | 缺失 | 无 | 缺失 | 25-50μm | 缺失 | 98.05% | 556W/m·K | 缺失 | 缺失 | 缺失 | W涂层工艺：熔盐法，1050°C，60min；复合材料制备：真空热压烧结950°C，金刚石体积分数55%，界面热导13.7 MW/(m²·K)。
Interface-engineered diamond_Cu composites heat sink with skirt-shaped fins for advanced thermal management.pdf | diamond-90 | 缺失 | 缺失 | 缺失 | 缺失 | 缺失 | 缺失 | 950°C | 缺失 | 缺失 | 缺失 | 缺失 | 缺失 | 缺失 | 缺失 | 200μm | cubo-octahedral | 55vol% | 酸洗+碱洗 | W | 缺失 | 无 | 缺失 | 25-50μm | 缺失 | 98.41% | 634W/m·K | 缺失 | 缺失 | 缺失 | W涂层工艺：熔盐法，1050°C，90min；复合材料制备：真空热压烧结950°C，金刚石体积分数55%，界面热导22.2 MW/(m²·K)，为最优涂层条件。
Interface-engineered diamond_Cu composites heat sink with skirt-shaped fins for advanced thermal management.pdf | diamond-120 | 缺失 | 缺失 | 缺失 | 缺失 | 缺失 | 缺失 | 950°C | 缺失 | 缺失 | 缺失 | 缺失 | 缺失 | 缺失 | 缺失 | 200μm | cubo-octahedral | 55vol% | 酸洗+碱洗 | W | 缺失 | 无 | 缺失 | 25-50μm | 缺失 | 99.12% | 597W/m·K | 缺失 | 缺失 | 缺失 | W涂层工艺：熔盐法，1050°C，120min；复合材料制备：真空热压烧结950°C，金刚石体积分数55%，界面热导17.4 MW/(m²·K)。
Preparation of diamond_copper composites modified by Ti3C2Tx as interlayer with enhanced thermal conductivity.pdf | Dia/Cu composite (without MXene) | 缺失 | 缺失 | 缺失 | 缺失 | 缺失 | 缺失 | 950°C | 120 min | 15°C/min | 缺失 | 缺失 | 50 MPa | 950°C | 120 min | 180–210 μm | 缺失 | 50 vol% | 盐酸清洗、PVA涂覆、773 K热处理去除PVA | 无 | 缺失 | 无 | 缺失 | 缺失 | 球形 | 93.2% | 190 W/m·K | 缺失 | 缺失 | 缺失 | 对比例，未添加MXene界面层；金刚石粒径180–210 μm，体积分数50%；铜粉球形；热压烧结真空度10^-4 bar；金刚石经盐酸清洗后涂覆PVA，773 K下5% H2/Ar气氛热处理2 h去除PVA。
Preparation of diamond_copper composites modified by Ti3C2Tx as interlayer with enhanced thermal conductivity.pdf | Dia/MXene/Cu composite (35 vol% diamond) | 缺失 | 缺失 | 缺失 | 缺失 | 缺失 | 缺失 | 950°C | 120 min | 15°C/min | 缺失 | 缺失 | 50 MPa | 950°C | 120 min | 180–210 μm | 缺失 | 35 vol% | 盐酸清洗、PVA涂覆、773 K热处理去除PVA | Ti3C2Tx (MXene) | 140 nm | 无 | 缺失 | 缺失 | 球形 | 98.6% | 309 W/m·K | 缺失 | 缺失 | 缺失 | 实施例，金刚石表面吸附Ti3C2Tx MXene作为界面层，涂层厚约140 nm；PVA法涂覆后773 K热处理去除PVA；金刚石体积分数35%；相同热压工艺。文中还制备了50和55 vol%的Dia/MXene/Cu，但未分别给出具体热导率值。
Investigation on the machining performance of copper-based diamond ultra-thin dicing blades manufactured by fused deposition modeling and sintering (FDMS).pdf | Ultra-thin diamond blade A | 缺失 | 缺失 | 缺失 | 缺失 | 缺失 | 缺失 | 缺失 | 缺失 | 缺失 | 缺失 | 缺失 | 缺失 | 缺失 | 缺失 | 37-44μm (325/400#) | 不完整六面体 | 30%vol | 缺失 | 缺失 | 缺失 | 无 | 无 | 缺失 | 缺失 | 缺失 | 缺失 | 缺失 | 缺失 | 缺失 | FDMS工艺制造；基体100% CuSn15；金刚石浓度30%vol，粒径325/400#；脱脂温度400-500°C，烧结温度750-840°C（热压烧结）；刀片厚度0.32-0.35mm。用于切割铁氧体磁体和氧化铝陶瓷。切割性能：最大切屑尺寸0.229mm，表面粗糙度低至13.6nm（氧化铝）。
Investigation on the machining performance of copper-based diamond ultra-thin dicing blades manufactured by fused deposition modeling and sintering (FDMS).pdf | Ultra-thin diamond blade B | 缺失 | 缺失 | 缺失 | 缺失 | 缺失 | 缺失 | 缺失 | 缺失 | 缺失 | 缺失 | 缺失 | 缺失 | 缺失 | 缺失 | 20-30μm (500/600#) | 不完整六面体 | 30%vol | 缺失 | 缺失 | 缺失 | 无 | 无 | 缺失 | 缺失 | 缺失 | 缺失 | 缺失 | 缺失 | 缺失 | FDMS工艺制造；基体100% CuSn15；金刚石浓度30%vol，粒径500/600#；脱脂温度400-500°C，烧结温度750-840°C（热压烧结）；刀片厚度0.26-0.30mm。用于切割人造蓝宝石。切割性能：最大切屑尺寸0.366mm，表面粗糙度53.5nm。
Investigation on the machining performance of copper-based diamond ultra-thin dicing blades manufactured by fused deposition modeling and sintering (FDMS).pdf | Ultra-thin diamond blade C | 缺失 | 缺失 | 缺失 | 缺失 | 缺失 | 缺失 | 缺失 | 缺失 | 缺失 | 缺失 | 缺失 | 缺失 | 缺失 | 缺失 | 37-44μm (325/400#) | 不完整六面体 | 30%vol | 缺失 | 缺失 | 缺失 | Co | 40wt% | 缺失 | 缺失 | 缺失 | 缺失 | 缺失 | 缺失 | 缺失 | FDMS工艺制造；基体60%CuSn15+40%Co；金刚石浓度30%vol，粒径325/400#；脱脂温度400-500°C，烧结温度750-840°C（热压烧结）；刀片厚度0.29-0.31mm。用于切割硬质合金。磨损重量损失0.011g。钴的加入改善了基体对金刚石的润湿性和结合强度，提高了耐磨性。
Properties and microstructure of Cu_diamond composites prepared by spark plasma sintering method.pdf | 50 vol% diamond, sintered at 700 °C | 缺失 | 缺失 | 缺失 | 缺失 | 缺失 | 缺失 | 700 °C | 5 min | 缺失 | 缺失 | 缺失 | 50 MPa | 缺失 | 5 min | 40 μm | 缺失 | 50 vol% | 无 | 无 | 不适用 | 无 | 不适用 | 40 μm | 缺失 | 缺失 | 71.8 W/(m·K) | 缺失 | 缺失 | 缺失 | SPS烧结，压力从开始到结束维持50 MPa。相对密度未精确给出（文中描述为低于90%）。
Properties and microstructure of Cu_diamond composites prepared by spark plasma sintering method.pdf | 50 vol% diamond, sintered at 750 °C | 缺失 | 缺失 | 缺失 | 缺失 | 缺失 | 缺失 | 750 °C | 5 min | 缺失 | 缺失 | 缺失 | 50 MPa | 缺失 | 5 min | 40 μm | 缺失 | 50 vol% | 无 | 无 | 不适用 | 无 | 不适用 | 40 μm | 缺失 | 91.8% | 149 W/(m·K) | 缺失 | 缺失 | 缺失 | SPS烧结，压力从开始到结束维持50 MPa。热导率149 W/(m·K)来自图3中50 vol% diamond at 750°C的数据点。
Properties and microstructure of Cu_diamond composites prepared by spark plasma sintering method.pdf | 50 vol% diamond, sintered at 850 °C | 缺失 | 缺失 | 缺失 | 缺失 | 缺失 | 缺失 | 850 °C | 5 min | 缺失 | 缺失 | 缺失 | 50 MPa | 缺失 | 5 min | 40 μm | 缺失 | 50 vol% | 无 | 无 | 不适用 | 无 | 不适用 | 40 μm | 缺失 | 缺失 | 缺失 | 缺失 | 缺失 | 缺失 | SPS烧结，压力从开始到结束维持50 MPa。相对密度和热导率文中未给出具体数值，仅提及在750°C以上提高不显著。
Properties and microstructure of Cu_diamond composites prepared by spark plasma sintering method.pdf | 50 vol% diamond, sintered at 950 °C | 缺失 | 缺失 | 缺失 | 缺失 | 缺失 | 缺失 | 950 °C | 5 min | 缺失 | 缺失 | 缺失 | 50 MPa | 缺失 | 5 min | 40 μm | 缺失 | 50 vol% | 无 | 无 | 不适用 | 无 | 不适用 | 40 μm | 缺失 | 94% | 190.5 W/(m·K) | 缺失 | 缺失 | 缺失 | SPS烧结，压力从开始到结束维持50 MPa。
Properties and microstructure of Cu_diamond composites prepared by spark plasma sintering method.pdf | 60 vol% diamond, sintered at 750 °C | 缺失 | 缺失 | 缺失 | 缺失 | 缺失 | 缺失 | 750 °C | 5 min | 缺失 | 缺失 | 缺失 | 50 MPa | 缺失 | 5 min | 40 μm | 缺失 | 60 vol% | 无 | 无 | 不适用 | 无 | 不适用 | 40 μm | 缺失 | 86.2% | 缺失 | 缺失 | 缺失 | 缺失 | SPS烧结，压力从开始到结束维持50 MPa。热导率文中未给出具体数值，介于44和149 W/(m·K)之间。
Properties and microstructure of Cu_diamond composites prepared by spark plasma sintering method.pdf | 70 vol% diamond, sintered at 750 °C | 缺失 | 缺失 | 缺失 | 缺失 | 缺失 | 缺失 | 750 °C | 5 min | 缺失 | 缺失 | 缺失 | 50 MPa | 缺失 | 5 min | 40 μm | 缺失 | 70 vol% | 无 | 无 | 不适用 | 无 | 不适用 | 40 μm | 缺失 | 74.5% | 44 W/(m·K) | 缺失 | 缺失 | 缺失 | SPS烧结，压力从开始到结束维持50 MPa。
Highly conductive diamond skeleton reinforced Cu-matrix composites for high-efficiency thermal management.pdf | W-coated DS/Cu composite | 缺失 | 缺失 | 缺失 | 缺失 | 缺失 | 缺失 | 1150°C | 缺失 | 缺失 | 缺失 | 缺失 | 5 MPa | 1150°C | 缺失 | 缺失 | 多晶 | 18.4 vol% | 无 | W | 302 nm | 缺失 | 缺失 | 不适用 | 不适用 | 98.1% | 575 W/m·K | 缺失 | 缺失 | 缺失 | 金刚石骨架通过HFCVD在泡沫铜模板上沉积多晶金刚石膜构建。钨涂层采用真空蒸发沉积（电流28 A，时间4 min），厚度约302 nm。复合材料通过气体压力渗透（GPI）在1150°C、5 MPa下制备，保温时间未提及。金刚石体积分数18.4 vol%。致密度根据理论密度（7.95 g/cm³）和实测密度（7.8 g/cm³）计算为98.1%。
Influence of sputtering and electroless plating of Cr_Cu dual-layer structure on thermal conductivity of diamond_copper composites.pdf | bare diamond/Cu composite | 600°C | 5 min | 缺失 | 缺失 | 缺失 | 缺失 | 缺失 | 20 min | 500°C/min | 600°C | 5 min | 50 MPa | 缺失 | 20 min | 80-100 μm | 缺失 | 60 vol% | 缺失 | 无 | 无 | 无 | 无 | 缺失 | 缺失 | 97-99% | 358 W/m·K | 缺失 | 缺失 | 缺失 | bare diamond particles without coating; processed by SPS under vacuum <5 Pa, pre-pressure 15 MPa, then 25 MPa at 600°C, final 50 MPa at final temperature (unspecified); porosity 1-3%, density 5.2-5.5 g/cm3; no coating or alloying
Influence of sputtering and electroless plating of Cr_Cu dual-layer structure on thermal conductivity of diamond_copper composites.pdf | Cr-coated diamond/Cu composite | 600°C | 5 min | 缺失 | 缺失 | 缺失 | 缺失 | 缺失 | 20 min | 500°C/min | 600°C | 5 min | 50 MPa | 缺失 | 20 min | 80-100 μm | 缺失 | 60 vol% | 清洗、NaCl浸泡、Ar离子轰击 | Cr | 50 nm | 无 | 无 | 缺失 | 缺失 | 97-99% | 425 W/m·K | 缺失 | 缺失 | 缺失 | Cr coating by magnetron sputtering, thickness ~50 nm; SPS conditions as above; porosity 1-3%
Influence of sputtering and electroless plating of Cr_Cu dual-layer structure on thermal conductivity of diamond_copper composites.pdf | Cr/Cu-coated (E-P 20 min) diamond/Cu composite | 600°C | 5 min | 缺失 | 缺失 | 缺失 | 缺失 | 缺失 | 20 min | 500°C/min | 600°C | 5 min | 50 MPa | 缺失 | 20 min | 80-100 μm | 缺失 | 60 vol% | 清洗、NaCl浸泡、Ar离子轰击 | Cr, Cu | 5.25 μm | 无 | 无 | 缺失 | 缺失 | 97-99% | 565 W/m·K | 缺失 | 缺失 | 缺失 | Cr/Cu dual-layer coating: Cr 50 nm by sputtering, Cu 5.2 μm by electroless plating (E-P 20 min); SPS conditions identical; porosity 1-3%
Influence of sputtering and electroless plating of Cr_Cu dual-layer structure on thermal conductivity of diamond_copper composites.pdf | Cr/Cu-coated (E-P 60 min) diamond/Cu composite | 600°C | 5 min | 缺失 | 缺失 | 缺失 | 缺失 | 缺失 | 20 min | 500°C/min | 600°C | 5 min | 50 MPa | 缺失 | 20 min | 80-100 μm | 缺失 | 60 vol% | 清洗、NaCl浸泡、Ar离子轰击 | Cr, Cu | 12.25 μm | 无 | 无 | 缺失 | 缺失 | 97-99% | 613 W/m·K | 缺失 | 缺失 | 缺失 | Cr/Cu dual-layer coating: Cr 50 nm by sputtering, Cu 12.2 μm by electroless plating (E-P 60 min); SPS conditions identical; porosity 1-3%
Mechanical properties of a diamond–copper composite with high thermal conductivity.pdf | Diamond-Cu composite (this study) | 1150°C | 5 min | 缺失 | 缺失 | 缺失 | 缺失 | 1130-1150°C | 5 min | 缺失 | 无 | 无 | 无 | 无 | 无 | 180 μm | cubo-octahedra | 63 vol% | 无 | W | 220-230 nm | 无 | 无 | 缺失 | 缺失 | 98% | 715 W/m·K | 缺失 | 377 MPa | 缺失 | Compressive strength: 388 MPa; Young's modulus (sound velocity): 310 GPa; Strain at failure: 5.6–9.2%; Porosity: 2%; Vacuum pressure: 5 Pa; Annealing after coating for carbide formation; Spontaneous infiltration method.
Morphological features of W- and Ni-containing coatings on diamond crystals and properties of diamond-copper composites obtained by Spark Plasma Sintering.pdf | SPS, 50 µm diamond, uncoated | 缺失 | 缺失 | 缺失 | 缺失 | 缺失 | 缺失 | 920°C | 3 min | 50°C/min | 缺失 | 缺失 | 40 MPa | 室温 | 3 min | 50 µm | 缺失 | 50 vol% | 无 | 无 | 缺失 | 无 | 无 | 40 µm | 缺失 | 87% | 150 W/(m·K) | 缺失 | 缺失 | 缺失 | SPS consolidation; no coating; copper powder: electrolytic PMS-1, 99.7%
Morphological features of W- and Ni-containing coatings on diamond crystals and properties of diamond-copper composites obtained by Spark Plasma Sintering.pdf | SPS, 100 µm diamond, uncoated | 缺失 | 缺失 | 缺失 | 缺失 | 缺失 | 缺失 | 920°C | 3 min | 50°C/min | 缺失 | 缺失 | 40 MPa | 室温 | 3 min | 100 µm | 缺失 | 50 vol% | 无 | 无 | 缺失 | 无 | 无 | 40 µm | 缺失 | 83% | 150 W/(m·K) | 缺失 | 缺失 | 缺失 | SPS consolidation; no coating; copper powder: electrolytic PMS-1, 99.7%
Morphological features of W- and Ni-containing coatings on diamond crystals and properties of diamond-copper composites obtained by Spark Plasma Sintering.pdf | SPS, 200 µm diamond, uncoated | 缺失 | 缺失 | 缺失 | 缺失 | 缺失 | 缺失 | 920°C | 3 min | 50°C/min | 缺失 | 缺失 | 40 MPa | 室温 | 3 min | 200 µm | 缺失 | 50 vol% | 无 | 无 | 缺失 | 无 | 无 | 40 µm | 缺失 | 77% | 138 W/(m·K) | 缺失 | 缺失 | 缺失 | SPS consolidation; no coating; copper powder: electrolytic PMS-1, 99.7%
Morphological features of W- and Ni-containing coatings on diamond crystals and properties of diamond-copper composites obtained by Spark Plasma Sintering.pdf | SPS, 200 µm diamond, W coating | 缺失 | 缺失 | 缺失 | 缺失 | 缺失 | 缺失 | 920°C | 3 min | 50°C/min | 缺失 | 缺失 | 40 MPa | 室温 | 3 min | 200 µm | 缺失 | 50 vol% | 无 | W | <1 µm | 无 | 无 | 40 µm | 缺失 | 77% | 245 W/(m·K) | 缺失 | 缺失 | 缺失 | SPS consolidation; W-containing coating (WC, W2C, W) deposited by RCVD for 60 min; copper powder: electrolytic PMS-1, 99.7%
Morphological features of W- and Ni-containing coatings on diamond crystals and properties of diamond-copper composites obtained by Spark Plasma Sintering.pdf | SPS, 50 µm diamond, W coating | 缺失 | 缺失 | 缺失 | 缺失 | 缺失 | 缺失 | 920°C | 3 min | 50°C/min | 缺失 | 缺失 | 40 MPa | 室温 | 3 min | 50 µm | 缺失 | 50 vol% | 无 | W | <1 µm | 无 | 无 | 40 µm | 缺失 | 91% | 340 W/(m·K) | 缺失 | 缺失 | 缺失 | SPS consolidation; W-containing coating (WC, W2C, W) deposited by RCVD for 60 min; copper powder: electrolytic PMS-1, 99.7%
Morphological features of W- and Ni-containing coatings on diamond crystals and properties of diamond-copper composites obtained by Spark Plasma Sintering.pdf | HP, 50 µm diamond, W coating | 缺失 | 缺失 | 缺失 | 缺失 | 缺失 | 缺失 | 920°C | 10 min | 50°C/min | 缺失 | 缺失 | 40 MPa | 室温 | 10 min | 50 µm | 缺失 | 50 vol% | 无 | W | <1 µm | 无 | 无 | 40 µm | 缺失 | 85% | 150 W/(m·K) | 缺失 | 缺失 | 缺失 | HP consolidation; W-containing coating (WC, W2C, W) deposited by RCVD for 60 min; copper powder: electrolytic PMS-1, 99.7%
Morphological features of W- and Ni-containing coatings on diamond crystals and properties of diamond-copper composites obtained by Spark Plasma Sintering.pdf | SPS, 100 µm diamond, Ni coating | 缺失 | 缺失 | 缺失 | 缺失 | 缺失 | 缺失 | 920°C | 3 min | 50°C/min | 缺失 | 缺失 | 40 MPa | 室温 | 3 min | 100 µm | 缺失 | 50 vol% | 无 | Ni | 缺失 | 无 | 无 | 40 µm | 缺失 | 83% | 98 W/(m·K) | 缺失 | 缺失 | 缺失 | SPS consolidation; Ni-containing coating deposited by RCVD for 30 min at 180 Pa; copper powder: electrolytic PMS-1, 99.7%
Morphological features of W- and Ni-containing coatings on diamond crystals and properties of diamond-copper composites obtained by Spark Plasma Sintering.pdf | HP, 100 µm diamond, Ni coating | 缺失 | 缺失 | 缺失 | 缺失 | 缺失 | 缺失 | 920°C | 10 min | 50°C/min | 缺失 | 缺失 | 40 MPa | 室温 | 10 min | 100 µm | 缺失 | 50 vol% | 无 | Ni | 缺失 | 无 | 无 | 40 µm | 缺失 | 85% | 90 W/(m·K) | 缺失 | 缺失 | 缺失 | HP consolidation; Ni-containing coating deposited by RCVD for 30 min at 180 Pa; copper powder: electrolytic PMS-1, 99.7%
Preparation of copper–diamond composites with chromium carbide coatings on diamond particles for heat sink applications.pdf | Cr7C3-coated diamond/Cu composite (50 vol.%) | 缺失 | 缺失 | 缺失 | 缺失 | 缺失 | 缺失 | 1150°C | 10 min | 缺失 | 缺失 | 缺失 | 20 MPa | 1150°C | 5 min | 70 μm | faceted hexagonal or octahedral | 50 vol% | 缺失 | Cr7C3 | 1 μm | 缺失 | 缺失 | 缺失 | 缺失 | 99.3% | 缺失 | 缺失 | 缺失 | 缺失 | Prepared by vacuum pressure infiltration. Diamond preform degreased at 400°C for 1 h. Molten salt method used for Cr7C3 coating (900°C, 60 min). Copper purity >99.99%, used as block.
Preparation of copper–diamond composites with chromium carbide coatings on diamond particles for heat sink applications.pdf | Cr7C3-coated diamond/Cu composite (65 vol.%) | 缺失 | 缺失 | 缺失 | 缺失 | 缺失 | 缺失 | 1150°C | 10 min | 缺失 | 缺失 | 缺失 | 20 MPa | 1150°C | 5 min | 70 μm | faceted hexagonal or octahedral | 65 vol% | 缺失 | Cr7C3 | 1 μm | 缺失 | 缺失 | 缺失 | 缺失 | 缺失 | 562 W/m·K | 7.8 ppm/K | 缺失 | 缺失 | Prepared by vacuum pressure infiltration. Diamond preform degreased at 400°C for 1 h. Molten salt method used for Cr7C3 coating (900°C, 60 min). Thermal conductivity measured at room temperature.
Preparation of copper–diamond composites with chromium carbide coatings on diamond particles for heat sink applications.pdf | Cr7C3-coated diamond/Cu composite (70 vol.%) | 缺失 | 缺失 | 缺失 | 缺失 | 缺失 | 缺失 | 1150°C | 10 min | 缺失 | 缺失 | 缺失 | 20 MPa | 1150°C | 5 min | 70 μm | faceted hexagonal or octahedral | 70 vol% | 缺失 | Cr7C3 | 1 μm | 缺失 | 缺失 | 缺失 | 缺失 | 97% | 522 W/m·K | 缺失 | 缺失 | 缺失 | Prepared by vacuum pressure infiltration. Diamond preform degreased at 400°C for 1 h. Molten salt method used for Cr7C3 coating (900°C, 60 min).
Preparation of copper–diamond composites with chromium carbide coatings on diamond particles for heat sink applications.pdf | Uncoated diamond/Cu composite (50 vol.%) | 缺失 | 缺失 | 缺失 | 缺失 | 缺失 | 缺失 | 1150°C | 10 min | 缺失 | 缺失 | 缺失 | 20 MPa | 1150°C | 5 min | 70 μm | faceted hexagonal or octahedral | 50 vol% | 缺失 | 缺失 | 缺失 | 缺失 | 缺失 | 缺失 | 缺失 | 缺失 | 230 W/m·K | 缺失 | 缺失 | 缺失 | Prepared by vacuum pressure infiltration. Diamond preform degreased at 400°C for 1 h. Uncoated diamond particles used.
Preparation of copper–diamond composites with chromium carbide coatings on diamond particles for heat sink applications.pdf | Uncoated diamond/Cu composite (65 vol.%) | 缺失 | 缺失 | 缺失 | 缺失 | 缺失 | 缺失 | 1150°C | 10 min | 缺失 | 缺失 | 缺失 | 20 MPa | 1150°C | 5 min | 70 μm | faceted hexagonal or octahedral | 65 vol% | 缺失 | 缺失 | 缺失 | 缺失 | 缺失 | 缺失 | 缺失 | 缺失 | 缺失 | >13 ppm/K | 缺失 | 缺失 | Prepared by vacuum pressure infiltration. Diamond preform degreased at 400°C for 1 h. Uncoated diamond particles used. CTE measured to be still more than 13 ppm/K at 65 vol.%.
Thermal expansion behaviour and dimensional stability of Diamond_Cu composites with different diamond content.pdf | Sample A (63 vol% Diamond/Cu) | 500 °C | 60 min | 缺失 | 缺失 | 缺失 | 缺失 | 1250 °C | 缺失 | 缺失 | 缺失 | 缺失 | 50 MPa | 1250 °C | 缺失 | 140/170 | 缺失 | 63 vol% | 无 | 无 | 缺失 | Cr | 1.6 wt% | 不适用 | 不适用 | 缺失 | 695 W/m·K | 缺失 | 缺失 | 缺失 | Vacuum pressure infiltration. Cooling rate: 5 K/min. Binder removal at 500°C/60min. Measured Cr in matrix after infiltration: 0.5 wt%. Interfacial carbide: Cr3C2. Residual strain (1st cycle): 1.6×10^-4. CTE at 50°C not individually reported; overall range 3.8–5.8 ppm/K. Thermal conductivity from Table 1.
Thermal expansion behaviour and dimensional stability of Diamond_Cu composites with different diamond content.pdf | Sample B (68.1 vol% Diamond/Cu) | 500 °C | 60 min | 缺失 | 缺失 | 缺失 | 缺失 | 1250 °C | 缺失 | 缺失 | 缺失 | 缺失 | 50 MPa | 1250 °C | 缺失 | 40/45+140/170 (mass ratio 9:1) | 缺失 | 68.1 vol% | 无 | 无 | 缺失 | Cr | 1.6 wt% | 不适用 | 不适用 | 缺失 | 716 W/m·K | 缺失 | 缺失 | 缺失 | Vacuum pressure infiltration. Cooling rate: 5 K/min. Binder removal at 500°C/60min. Measured Cr in matrix after infiltration: 0.5 wt%. Interfacial carbide: Cr3C2. Residual strain not explicitly given. CTE at 50°C not individually reported; overall range 3.8–5.8 ppm/K. Thermal conductivity from Table 1.
Thermal expansion behaviour and dimensional stability of Diamond_Cu composites with different diamond content.pdf | Sample C (72.5 vol% Diamond/Cu) | 500 °C | 60 min | 缺失 | 缺失 | 缺失 | 缺失 | 1250 °C | 缺失 | 缺失 | 缺失 | 缺失 | 50 MPa | 1250 °C | 缺失 | 40/45+200/230 (mass ratio 8:2) | 缺失 | 72.5 vol% | 无 | 无 | 缺失 | Cr | 1.6 wt% | 不适用 | 不适用 | 缺失 | 757 W/m·K | 缺失 | 缺失 | 缺失 | Vacuum pressure infiltration. Cooling rate: 5 K/min. Binder removal at 500°C/60min. Measured Cr in matrix after infiltration: 0.5 wt%. Interfacial carbide: Cr3C2. Residual strain not explicitly given. CTE at 50°C not individually reported; overall range 3.8–5.8 ppm/K. Thermal conductivity from Table 1.
Thermal expansion behaviour and dimensional stability of Diamond_Cu composites with different diamond content.pdf | Sample D (81.8 vol% Diamond/Cu) | 500 °C | 60 min | 缺失 | 缺失 | 缺失 | 缺失 | 1250 °C | 缺失 | 缺失 | 缺失 | 缺失 | 50 MPa | 1250 °C | 缺失 | 40/45+325/400 (mass ratio 7:3) | 缺失 | 81.8 vol% | 无 | 无 | 缺失 | Cr | 1.6 wt% | 不适用 | 不适用 | 缺失 | 853 W/m·K | 3.8 ppm/K | 缺失 | 缺失 | Vacuum pressure infiltration. Cooling rate: 5 K/min. Binder removal at 500°C/60min. Measured Cr in matrix after infiltration: 0.5 wt%. Interfacial carbide: Cr3C2. Residual strain (1st cycle): 1.0×10^-4. CTE at 50°C = 3.8 ppm/K (explicitly stated). Thermal conductivity from Table 1.
High thermal conductivity composite of diamond particles with tungsten coating in a copper matrix for heat sink application.pdf | SDB1085 35/45 (W coating 110 nm) | 缺失 | 缺失 | 缺失 | 缺失 | 缺失 | 缺失 | 1130-1150°C | 5 min | 缺失 | 缺失 | 缺失 | 0 MPa | 缺失 | 缺失 | 420 μm | cubo-octahedral | 61-63% | 无 | W | 110 nm | 无 | 无 | 缺失 | 缺失 | 96-100% | 910 W/m·K | 缺失 | 缺失 | 缺失 | No pre-annealing; fabricated by spontaneous infiltration of Cu melt into pre-coated diamond bed. Coating carbidization occurred during infiltration. Longitudinal sound velocity 8-9 km/s. Diamond volume fraction 61-63%, porosity 0-4%, density 5.4-5.7 g/cm³. Heat treatment before infiltration: none.
Fabrication of diamond_copper composite thin plate by electroplating and hot-press sintering for enhanced vapor chamber performance.pdf | Hot-pressed W-coated diamond/Cu (950°C, 6.78 MPa, 3 min) | 缺失 | 缺失 | 缺失 | 缺失 | 缺失 | 缺失 | 950°C | 3 min | 缺失 | 缺失 | 缺失 | 6.78 MPa | 950°C | 3 min | 400 μm | cubic-octahedral | 缺失 | 无 | W | 2.5 μm | 无 | 无 | 缺失 | 缺失 | 缺失 | 518.27 W/m·K | 7.58×10⁻⁶/K | 缺失 | 缺失 | Hot-press sintering at 950°C under 6.78 MPa for 3 min in argon atmosphere, applied to previously electroplated W-coated diamond/Cu composite.
Fabrication of diamond_copper composite thin plate by electroplating and hot-press sintering for enhanced vapor chamber performance.pdf | Hot-pressed W-coated diamond/Cu after 200 thermal cycles (-25°C to 150°C) | 缺失 | 缺失 | 缺失 | 缺失 | 缺失 | 缺失 | 950°C | 3 min | 缺失 | 缺失 | 缺失 | 6.78 MPa | 950°C | 3 min | 400 μm | cubic-octahedral | 缺失 | 无 | W | 2.5 μm | 无 | 无 | 缺失 | 缺失 | 缺失 | 518.27 W/m·K | 7.58×10⁻⁶/K | 缺失 | 416.37 W/m·K | After hot pressing, subjected to 200 thermal cycles between -25°C and 150°C (10 min dwell at each extreme). Thermal conductivity dropped to 416.37 W/m·K and CTE to 10.79×10⁻⁶/K after cycling, as reported in the text.
Surface metallization of Cu_Ni_Au coatings on diamond_Cu composite materials for heat sink application.pdf | EP copper 10 min | 缺失 | 缺失 | 缺失 | 缺失 | 缺失 | 缺失 | 缺失 | 缺失 | 缺失 | 缺失 | 缺失 | 缺失 | 缺失 | 缺失 | 80-100 µm | 缺失 | 60 vol% | 缺失 | 缺失 | 缺失 | 缺失 | 缺失 | 缺失 | 缺失 | 缺失 | 缺失 | 缺失 | 缺失 | 缺失 | 本文对金刚石/铜复合材料进行表面金属化处理，复合材料由压力浸渗法制备，金刚石粒径80-100 µm，体积分数约60 vol%。本实验组化学镀铜(EP)时间10 min，铜层厚度约4 µm，电镀镍82°C、pH 4.5、20 min，电镀金52°C、pH 5、15 min (金层厚2 µm)。腐蚀性能: Ecorr = -325.2 mV, Icorr = 0.26×10^-2 A cm^-2。预处理: 沸腾HNO3刻蚀30 s，SnCl2敏化，PdCl2活化。
Surface metallization of Cu_Ni_Au coatings on diamond_Cu composite materials for heat sink application.pdf | EP copper 30 min | 缺失 | 缺失 | 缺失 | 缺失 | 缺失 | 缺失 | 缺失 | 缺失 | 缺失 | 缺失 | 缺失 | 缺失 | 缺失 | 缺失 | 80-100 µm | 缺失 | 60 vol% | 缺失 | 缺失 | 缺失 | 缺失 | 缺失 | 缺失 | 缺失 | 缺失 | 缺失 | 缺失 | 缺失 | 缺失 | 本文对金刚石/铜复合材料进行表面金属化处理，复合材料由压力浸渗法制备，金刚石粒径80-100 µm，体积分数约60 vol%。本实验组化学镀铜(EP)时间30 min，铜层厚度未明确给出(图中估计约12 µm)，电镀镍82°C、pH 4.5、20 min，电镀金52°C、pH 5、15 min (金层厚2 µm)。腐蚀性能: Ecorr = -442.5 mV, Icorr = 0.15×10^-2 A cm^-2。预处理: 沸腾HNO3刻蚀30 s，SnCl2敏化，PdCl2活化。
Surface metallization of Cu_Ni_Au coatings on diamond_Cu composite materials for heat sink application.pdf | EP copper 60 min | 缺失 | 缺失 | 缺失 | 缺失 | 缺失 | 缺失 | 缺失 | 缺失 | 缺失 | 缺失 | 缺失 | 缺失 | 缺失 | 缺失 | 80-100 µm | 缺失 | 60 vol% | 缺失 | 缺失 | 缺失 | 缺失 | 缺失 | 缺失 | 缺失 | 缺失 | 缺失 | 缺失 | 缺失 | 缺失 | 本文对金刚石/铜复合材料进行表面金属化处理，复合材料由压力浸渗法制备，金刚石粒径80-100 µm，体积分数约60 vol%。本实验组化学镀铜(EP)时间60 min，铜层厚度不均匀但部分晶体达~20 µm，电镀镍82°C、pH 4.5、20 min，电镀金52°C、pH 5、15 min (金层厚2 µm)。腐蚀性能: Ecorr = -913.9 mV, Icorr = 0.13×10^-2 A cm^-2。预处理: 沸腾HNO3刻蚀30 s，SnCl2敏化，PdCl2活化。
Scalable monolayer-functionalized nanointerface for thermal conductivity enhancement in copper_diamond composite.pdf | SAM-functionalized Cu/diamond composite (optimal) | 缺失 | 缺失 | 缺失 | 缺失 | 缺失 | 缺失 | 缺失 | 缺失 | 缺失 | 缺失 | 缺失 | 70 MPa | 缺失 | 缺失 | 210 μm | 缺失 | 50 vol% | piranha溶液处理+自组装单层(SAM)功能化 | 无 | 缺失 | 无 | 缺失 | 45 μm | 缺失 | 缺失 | 711 W/m·K | 缺失 | 缺失 | 缺失 | Sintering method: plasma sintering (ELENIX, ED-PAS). A short pulse plasma treatment (150 s) was first applied to remove oxide layer on Cu powder, followed by direct current sintering. Sintering pressure was fixed at 70 MPa. Vacuum chamber pressure <5 Pa. The optimal sintering temperature and time were not explicitly specified; high thermal conductivity (711 W/m·K) achieved in the range of sintering temperature ≥785°C and time ≥60 min. Diamond pretreatment: hydroxylated by piranha solution, then SAM formed by liquid-phase method with octadecyltrimethoxysilane for 48h (sample #6 condition). No matrix alloying. Copper particle size ~45 μm.
Scalable monolayer-functionalized nanointerface for thermal conductivity enhancement in copper_diamond composite.pdf | Pristine Cu/diamond composite (comparison) | 缺失 | 缺失 | 缺失 | 缺失 | 缺失 | 缺失 | 缺失 | 缺失 | 缺失 | 缺失 | 缺失 | 70 MPa | 缺失 | 缺失 | 210 μm | 缺失 | 50 vol% | piranha溶液处理 | 无 | 缺失 | 无 | 缺失 | 45 μm | 缺失 | 缺失 | 缺失 | 缺失 | 缺失 | 缺失 | Pristine diamond composite (only piranha-treated, no SAM) fabricated under similar plasma sintering conditions but specific sintering parameters and thermal conductivity not reported. Sintering pressure was 70 MPa. This sample served as a comparison to evaluate the SAM functionalization effect.
The influence of matrix alloy on the microstructure and properties of (flake graphite + diamond)_Cu composites by hot pressing.pdf | A1 ( alloy particle size (−100~+200) mesh, ratio 2:2) | 缺失 | 缺失 | 缺失 | 缺失 | 缺失 | 缺失 | 1020°C | 缺失 | 缺失 | 缺失 | 缺失 | 15 MPa | 1020°C | 缺失 | 20 μm | 缺失 | 25 vol% | 无 | 无 | 不适用 | Zr, Cr | 0.5 at.% Zr, 1.5 at.% Cr | 75-150 μm | 球形 | 95.0% | 276 W/m·K | 缺失 | 62 MPa | 缺失 | Z-direction thermal conductivity: 81 W/m·K; matrix alloy: Cu-0.5at.%Zr-1.5at.%Cr; flake graphite diameter 600 μm, thickness 30 μm, volume ratio diamond:graphite=1:1.
The influence of matrix alloy on the microstructure and properties of (flake graphite + diamond)_Cu composites by hot pressing.pdf | A2 ( alloy particle size (−200~+300) mesh, ratio 2:2) | 缺失 | 缺失 | 缺失 | 缺失 | 缺失 | 缺失 | 1020°C | 缺失 | 缺失 | 缺失 | 缺失 | 15 MPa | 1020°C | 缺失 | 20 μm | 缺失 | 25 vol% | 无 | 无 | 不适用 | Zr, Cr | 0.5 at.% Zr, 1.5 at.% Cr | 48-75 μm | 球形 | 97.2% | 312 W/m·K | 缺失 | 106 MPa | 缺失 | Z-direction thermal conductivity: 102 W/m·K; matrix alloy: Cu-0.5at.%Zr-1.5at.%Cr; flake graphite diameter 600 μm, thickness 30 μm, volume ratio diamond:graphite=1:1.
The influence of matrix alloy on the microstructure and properties of (flake graphite + diamond)_Cu composites by hot pressing.pdf | A3 ( alloy particle size (−300 mesh), ratio 2:2) | 缺失 | 缺失 | 缺失 | 缺失 | 缺失 | 缺失 | 1020°C | 缺失 | 缺失 | 缺失 | 缺失 | 15 MPa | 1020°C | 缺失 | 20 μm | 缺失 | 25 vol% | 无 | 无 | 不适用 | Zr, Cr | 0.5 at.% Zr, 1.5 at.% Cr | <48 μm | 球形 | 99.3% | 351 W/m·K | 缺失 | 122 MPa | 缺失 | Z-direction thermal conductivity: 138 W/m·K; matrix alloy: Cu-0.5at.%Zr-1.5at.%Cr; flake graphite diameter 600 μm, thickness 30 μm, volume ratio diamond:graphite=1:1.
The influence of matrix alloy on the microstructure and properties of (flake graphite + diamond)_Cu composites by hot pressing.pdf | B1 ( ratio 2:1, alloy particle size −300 mesh) | 缺失 | 缺失 | 缺失 | 缺失 | 缺失 | 缺失 | 1020°C | 缺失 | 缺失 | 缺失 | 缺失 | 15 MPa | 1020°C | 缺失 | 20 μm | 缺失 | 33.3 vol% | 无 | 无 | 不适用 | Zr, Cr | 0.5 at.% Zr, 1.5 at.% Cr | <48 μm | 球形 | 96.2% | 272 W/m·K | 6.8 ppm/K | 64 MPa | 缺失 | Z-direction thermal conductivity: 90 W/m·K; Z-direction CTE: 9.6 ppm/K; matrix alloy: Cu-0.5at.%Zr-1.5at.%Cr; flake graphite diameter 600 μm, thickness 30 μm, volume ratio diamond:graphite=1:1.
The influence of matrix alloy on the microstructure and properties of (flake graphite + diamond)_Cu composites by hot pressing.pdf | B2 ( ratio 2:2, alloy particle size −300 mesh) | 缺失 | 缺失 | 缺失 | 缺失 | 缺失 | 缺失 | 1020°C | 缺失 | 缺失 | 缺失 | 缺失 | 15 MPa | 1020°C | 缺失 | 20 μm | 缺失 | 25 vol% | 无 | 无 | 不适用 | Zr, Cr | 0.5 at.% Zr, 1.5 at.% Cr | <48 μm | 球形 | 99.3% | 351 W/m·K | 7.3 ppm/K | 122 MPa | 缺失 | Z-direction thermal conductivity: 138 W/m·K; Z-direction CTE: 9.8 ppm/K; matrix alloy: Cu-0.5at.%Zr-1.5at.%Cr; flake graphite diameter 600 μm, thickness 30 μm, volume ratio diamond:graphite=1:1.
The influence of matrix alloy on the microstructure and properties of (flake graphite + diamond)_Cu composites by hot pressing.pdf | B3 ( ratio 2:3, alloy particle size −300 mesh) | 缺失 | 缺失 | 缺失 | 缺失 | 缺失 | 缺失 | 1020°C | 缺失 | 缺失 | 缺失 | 缺失 | 15 MPa | 1020°C | 缺失 | 20 μm | 缺失 | 20 vol% | 无 | 无 | 不适用 | Zr, Cr | 0.5 at.% Zr, 1.5 at.% Cr | <48 μm | 球形 | 99.3% | 334 W/m·K | 9.2 ppm/K | 94 MPa | 缺失 | Z-direction thermal conductivity: 100 W/m·K; Z-direction CTE: 13.4 ppm/K; matrix alloy: Cu-0.5at.%Zr-1.5at.%Cr; flake graphite diameter 600 μm, thickness 30 μm, volume ratio diamond:graphite=1:1.
Tailoring the thermal and mechanical properties of diamond_Cu composites by interface regulation of Cr alloying.pdf | 0.3 wt% Cr | 缺失 | 缺失 | 缺失 | 缺失 | 缺失 | 缺失 | 1250°C | 缺失 | 缺失 | 缺失 | 缺失 | 50 MPa | 1250°C | 缺失 | 100 μm | 单晶 | 60 vol% | 无 | 缺失 | 缺失 | Cr | 0.3 wt% | 缺失 | 缺失 | 缺失 | 缺失 | 缺失 | 310 MPa | 缺失 | 拉伸强度89 MPa。制备方法：压力浸渗，预成型除胶500°C/60min。金刚石类型MBD-6。
Fabrication of localized diamond-filled copper structures via selective laser melting and spark plasma sintering.pdf | Cu-1/3 Di | 缺失 | 缺失 | 缺失 | 缺失 | 缺失 | 缺失 | 780°C | 15 min | 100°C/min | 缺失 | 缺失 | 20 MPa | 缺失 | 15 min | 40-50 μm | 多边形 | 缺失 | 缺失 | Cu | 缺失 | 无 | 无 | 10-50 μm | 枝晶/片状 | 缺失 | 缺失 | 缺失 | 缺失 | 缺失 | Cu-1/3 Di复合材料。金刚石质量分数约17%。金刚石为RBM-50C，50 wt%铜涂层。密度7.14 g/cm³，杨氏模量198 GPa。SPS温度780°C，压力20 MPa，升温速率100 °C/min，保温15 min。
Fabrication of localized diamond-filled copper structures via selective laser melting and spark plasma sintering.pdf | Cu-1/2 Di | 缺失 | 缺失 | 缺失 | 缺失 | 缺失 | 缺失 | 820°C | 15 min | 100°C/min | 缺失 | 缺失 | 20 MPa | 缺失 | 15 min | 40-50 μm | 多边形 | 缺失 | 缺失 | Cu | 缺失 | 无 | 无 | 10-50 μm | 枝晶/片状 | 缺失 | 缺失 | 缺失 | 缺失 | 缺失 | Cu-1/2 Di复合材料。金刚石质量分数约25%。金刚石为RBM-50C，50 wt%铜涂层。密度6.18 g/cm³，杨氏模量202 GPa。SPS温度820°C，压力20 MPa，升温速率100 °C/min，保温15 min。
Fabrication of localized diamond-filled copper structures via selective laser melting and spark plasma sintering.pdf | Cu-2/3 Di | 缺失 | 缺失 | 缺失 | 缺失 | 缺失 | 缺失 | 860°C | 15 min | 100°C/min | 缺失 | 缺失 | 20 MPa | 缺失 | 15 min | 40-50 μm | 多边形 | 缺失 | 缺失 | Cu | 缺失 | 无 | 无 | 10-50 μm | 枝晶/片状 | 缺失 | 缺失 | 缺失 | 缺失 | 缺失 | Cu-2/3 Di复合材料。金刚石质量分数约33%。金刚石为RBM-50C，50 wt%铜涂层。密度5.33 g/cm³，杨氏模量180 GPa。SPS温度860°C，压力20 MPa，升温速率100 °C/min，保温15 min。
Subcooled flow boiling in diamond_Cu microchannel heat sinks for near-junction chip cooling.pdf | DC60 | 缺失 | 缺失 | 缺失 | 缺失 | 缺失 | 缺失 | 缺失 | 缺失 | 缺失 | 缺失 | 缺失 | 缺失 | 缺失 | 缺失 | 100 μm | 缺失 | 60 vol% | 缺失 | 缺失 | 缺失 | Cr | 1.0wt% | 缺失 | 缺失 | 缺失 | 673 W/(m·K) | 5.8 ppm/K | 缺失 | 缺失 | 采用高温压力熔渗技术制备，基体Cu-Cr合金(Cr 1.0 wt%)。未镀层。用于微通道流动沸腾实验。
Subcooled flow boiling in diamond_Cu microchannel heat sinks for near-junction chip cooling.pdf | DC75 | 缺失 | 缺失 | 缺失 | 缺失 | 缺失 | 缺失 | 缺失 | 缺失 | 缺失 | 缺失 | 缺失 | 缺失 | 缺失 | 缺失 | mixture of 30-40 μm and 400 μm | 缺失 | 75 vol% | 缺失 | 缺失 | 缺失 | Cr | 1.0wt% | 缺失 | 缺失 | 缺失 | 841 W/(m·K) | 4.6 ppm/K | 缺失 | 缺失 | 采用高温压力熔渗技术制备，基体Cu-Cr合金(Cr 1.0 wt%)，金刚石粒径混合。未镀层。用于微通道流动沸腾实验，表现出最高传热系数和最大临界热流密度。
Microstructure and thermo-physical properties of CuTi double-layer coated diamond_Cu composites fabricated by spark plasma sintering.pdf | 800°C-40MPa-20min | 缺失 | 缺失 | 缺失 | 缺失 | 缺失 | 缺失 | 800°C | 20 min | 100°C/min to 600°C, then 25°C/min to goal temperature | 缺失 | 缺失 | 40 MPa | 缺失 | 20 min | 90-110 μm | 缺失 | 50 vol% | 无 | Ti, Cu | 200 nm | 无 | 无 | 10 μm | 缺失 | 缺失 | 缺失 | 缺失 | 114.27 MPa | 缺失 | 硬度: 108.98 HV; 其他性能未明确报道。
Microstructure and thermo-physical properties of CuTi double-layer coated diamond_Cu composites fabricated by spark plasma sintering.pdf | 850°C-40MPa-20min | 缺失 | 缺失 | 缺失 | 缺失 | 缺失 | 缺失 | 850°C | 20 min | 100°C/min to 600°C, then 25°C/min to goal temperature | 缺失 | 缺失 | 40 MPa | 缺失 | 20 min | 90-110 μm | 缺失 | 50 vol% | 无 | Ti, Cu | 200 nm | 无 | 无 | 10 μm | 缺失 | 缺失 | 缺失 | 缺失 | 缺失 | 缺失 | 未报道具体性能数值。
Microstructure and thermo-physical properties of CuTi double-layer coated diamond_Cu composites fabricated by spark plasma sintering.pdf | 900°C-40MPa-20min | 缺失 | 缺失 | 缺失 | 缺失 | 缺失 | 缺失 | 900°C | 20 min | 100°C/min to 600°C, then 25°C/min to goal temperature | 缺失 | 缺失 | 40 MPa | 缺失 | 20 min | 90-110 μm | 缺失 | 50 vol% | 无 | Ti, Cu | 200 nm | 无 | 无 | 10 μm | 缺失 | 缺失 | 227.08 W/m·K | 缺失 | 缺失 | 缺失 | 热导率在900°C达到峰值，弯曲强度未单独报道。
Microstructure and thermo-physical properties of CuTi double-layer coated diamond_Cu composites fabricated by spark plasma sintering.pdf | 900°C-40MPa-40min | 缺失 | 缺失 | 缺失 | 缺失 | 缺失 | 缺失 | 900°C | 40 min | 100°C/min to 600°C, then 25°C/min to goal temperature | 缺失 | 缺失 | 40 MPa | 缺失 | 40 min | 90-110 μm | 缺失 | 50 vol% | 无 | Ti, Cu | 200 nm | 无 | 无 | 10 μm | 缺失 | 缺失 | 缺失 | 缺失 | 缺失 | 缺失 | 该工艺在Table 2中列出，但文中未单独讨论其性能。
Microstructure and thermo-physical properties of CuTi double-layer coated diamond_Cu composites fabricated by spark plasma sintering.pdf | 900°C-60MPa-40min | 缺失 | 缺失 | 缺失 | 缺失 | 缺失 | 缺失 | 900°C | 40 min | 100°C/min to 600°C, then 25°C/min to goal temperature | 缺失 | 缺失 | 60 MPa | 缺失 | 40 min | 90-110 μm | 缺失 | 50 vol% | 无 | Ti, Cu | 200 nm | 无 | 无 | 10 μm | 缺失 | 99.77% | 258.04 W/m·K | 缺失 | 153.52 MPa | 缺失 | 硬度: 148.63 HV; 该工艺为综合最优，致密度、强度、热导率均最高。
Microstructure and thermo-physical properties of CuTi double-layer coated diamond_Cu composites fabricated by spark plasma sintering.pdf | 900°C-60MPa-20min | 缺失 | 缺失 | 缺失 | 缺失 | 缺失 | 缺失 | 900°C | 20 min | 100°C/min to 600°C, then 25°C/min to goal temperature | 缺失 | 缺失 | 60 MPa | 缺失 | 20 min | 90-110 μm | 缺失 | 50 vol% | 无 | Ti, Cu | 200 nm | 无 | 无 | 10 μm | 缺失 | 缺失 | 缺失 | 缺失 | 缺失 | 缺失 | 该工艺在Table 2中列出，但文中未单独报道其性能数值。
Microstructure and thermo-physical properties of CuTi double-layer coated diamond_Cu composites fabricated by spark plasma sintering.pdf | 900°C-80MPa-40min | 缺失 | 缺失 | 缺失 | 缺失 | 缺失 | 缺失 | 900°C | 40 min | 100°C/min to 600°C, then 25°C/min to goal temperature | 缺失 | 缺失 | 80 MPa | 缺失 | 40 min | 90-110 μm | 缺失 | 50 vol% | 无 | Ti, Cu | 200 nm | 无 | 无 | 10 μm | 缺失 | 缺失 | 缺失 | 缺失 | 缺失 | 缺失 | 相对密度随压力先升后降，80MPa时密度降低，但未给出具体数值。
Microstructure and thermo-physical properties of CuTi double-layer coated diamond_Cu composites fabricated by spark plasma sintering.pdf | 900°C-60MPa-60min | 缺失 | 缺失 | 缺失 | 缺失 | 缺失 | 缺失 | 900°C | 60 min | 100°C/min to 600°C, then 25°C/min to goal temperature | 缺失 | 缺失 | 60 MPa | 缺失 | 60 min | 90-110 μm | 缺失 | 50 vol% | 无 | Ti, Cu | 200 nm | 无 | 无 | 10 μm | 缺失 | 缺失 | 缺失 | 缺失 | 缺失 | 缺失 | 保温时间过长导致致密度下降、热导率降低，但未报道具体数值。
Microstructure and thermo-physical properties of CuTi double-layer coated diamond_Cu composites fabricated by spark plasma sintering.pdf | 950°C-40MPa-20min | 缺失 | 缺失 | 缺失 | 缺失 | 缺失 | 缺失 | 950°C | 20 min | 100°C/min to 600°C, then 25°C/min to goal temperature | 缺失 | 缺失 | 40 MPa | 缺失 | 20 min | 90-110 μm | 缺失 | 50 vol% | 无 | Ti, Cu | 200 nm | 无 | 无 | 10 μm | 缺失 | 97.4% | 缺失 | 缺失 | 147.86 MPa | 缺失 | 硬度: 143.60 HV; 热导率未明确给出，文献中可能略低于900°C时的峰值。
Spark plasma sintering of titanium-coated diamond and copper–titanium powder to enhance thermal conductivity of diamond_copper composites.pdf | Sample E (40 vol% diamond) | 缺失 | 缺失 | 缺失 | 缺失 | 缺失 | 缺失 | 1000 °C | 10 min | 50 °C/min | 缺失 | 缺失 | 50 MPa | 1000 °C | 10 min | 180 μm | 缺失 | 40 vol% | 缺失 | Ti | 0.5 μm | Ti | 0.5 wt% | 70 μm | spherical | 99.6% | 缺失 | 12.4 ×10⁻⁶ /K | 缺失 | 缺失 | 金刚石为MBD6型；铜粉粒径70 μm；基体为Cu-0.5Ti合金粉末，经PCS形成球形复合粉末
Spark plasma sintering of titanium-coated diamond and copper–titanium powder to enhance thermal conductivity of diamond_copper composites.pdf | Sample F (45 vol% diamond) | 缺失 | 缺失 | 缺失 | 缺失 | 缺失 | 缺失 | 1000 °C | 10 min | 50 °C/min | 缺失 | 缺失 | 50 MPa | 1000 °C | 10 min | 180 μm | 缺失 | 45 vol% | 缺失 | Ti | 0.5 μm | Ti | 0.5 wt% | 70 μm | spherical | 缺失 | 缺失 | 缺失 | 缺失 | 缺失 | 金刚石为MBD6型；铜粉粒径70 μm；基体为Cu-0.5Ti合金粉末，经PCS形成球形复合粉末
Spark plasma sintering of titanium-coated diamond and copper–titanium powder to enhance thermal conductivity of diamond_copper composites.pdf | Sample A (50 vol% diamond) | 缺失 | 缺失 | 缺失 | 缺失 | 缺失 | 缺失 | 1000 °C | 10 min | 50 °C/min | 缺失 | 缺失 | 50 MPa | 1000 °C | 10 min | 180 μm | 缺失 | 50 vol% | 缺失 | Ti | 0.5 μm | Ti | 0.5 wt% | 70 μm | spherical | 99% | 630 W/(m·K) | 8.4 ×10⁻⁶ /K | 缺失 | 缺失 | 金刚石为MBD6型；铜粉粒径70 μm；基体为Cu-0.5Ti合金粉末，经PCS形成球形复合粉末；实测热导率630 W/(m·K)，约为理论值80%
Spark plasma sintering of titanium-coated diamond and copper–titanium powder to enhance thermal conductivity of diamond_copper composites.pdf | Sample B (55 vol% diamond) | 缺失 | 缺失 | 缺失 | 缺失 | 缺失 | 缺失 | 1000 °C | 10 min | 50 °C/min | 缺失 | 缺失 | 50 MPa | 1000 °C | 10 min | 180 μm | 缺失 | 55 vol% | 缺失 | Ti | 0.5 μm | Ti | 0.5 wt% | 70 μm | spherical | 98.3% | 445 W/(m·K) | 缺失 | 缺失 | 缺失 | 金刚石为MBD6型；铜粉粒径70 μm；基体为Cu-0.5Ti合金粉末；热导率由密度5.75 g/cm³、热扩散1.87 cm²/s、比热413.52 J/(kg·K)计算得出
Spark plasma sintering of titanium-coated diamond and copper–titanium powder to enhance thermal conductivity of diamond_copper composites.pdf | Sample C (60 vol% diamond) | 缺失 | 缺失 | 缺失 | 缺失 | 缺失 | 缺失 | 1000 °C | 10 min | 50 °C/min | 缺失 | 缺失 | 50 MPa | 1000 °C | 10 min | 180 μm | 缺失 | 60 vol% | 缺失 | Ti | 0.5 μm | Ti | 0.5 wt% | 70 μm | spherical | 97.5% | 356 W/(m·K) | 缺失 | 缺失 | 缺失 | 金刚石为MBD6型；铜粉粒径70 μm；基体为Cu-0.5Ti合金粉末；热导率由密度5.45 g/cm³、热扩散1.55 cm²/s、比热421.54 J/(kg·K)计算得出
Spark plasma sintering of titanium-coated diamond and copper–titanium powder to enhance thermal conductivity of diamond_copper composites.pdf | Sample D (65 vol% diamond) | 缺失 | 缺失 | 缺失 | 缺失 | 缺失 | 缺失 | 1000 °C | 10 min | 50 °C/min | 缺失 | 缺失 | 50 MPa | 1000 °C | 10 min | 180 μm | 缺失 | 65 vol% | 缺失 | Ti | 0.5 μm | Ti | 0.5 wt% | 70 μm | spherical | 缺失 | 缺失 | 5.8 ×10⁻⁶ /K | 缺失 | 缺失 | 金刚石为MBD6型；铜粉粒径70 μm；基体为Cu-0.5Ti合金粉末
Thermal conducting mechanisms in tungsten-coated diamond_copper composites.pdf | W@Dia/Cu composite | 1050°C | 90 min | 600°C | 60 min | 缺失 | 缺失 | 950°C | 60 min | 缺失 | 缺失 | 缺失 | 30 MPa | 950°C | 60 min | 200 μm | 八面体 | 50 vol% | 酸洗 | W | 1.2 μm | 缺失 | 缺失 | 30–40 μm | 缺失 | 97.7% | 611.92 W/(m·K) | 7.24 ppm/K | 缺失 | 缺失 | 盐浴镀钨（NaCl+KCl熔盐）后在氢气氛退火；SPS烧结；界面形成WC过渡层。
The influence of minor titanium addition on thermal properties of diamond_copper composites via in situ reactive sintering.pdf | Sample a (30 vol% diamond, no Ti) | 缺失 | 缺失 | 缺失 | 缺失 | 缺失 | 缺失 | 缺失 | 10 min | 100 °C/min | 缺失 | 缺失 | 45 MPa | 750 °C | 缺失 | 30-40 μm | 缺失 | 30 vol% | 无 | 缺失 | 缺失 | 缺失 | 0 | 70 μm | 缺失 | 94% | 缺失 | 缺失 | 缺失 | 缺失 | SPS烧结，真空<10 Pa。无钛添加。热导率未报道。
The influence of minor titanium addition on thermal properties of diamond_copper composites via in situ reactive sintering.pdf | Sample b (40 vol% diamond, no Ti) | 缺失 | 缺失 | 缺失 | 缺失 | 缺失 | 缺失 | 缺失 | 10 min | 100 °C/min | 缺失 | 缺失 | 45 MPa | 750 °C | 缺失 | 30-40 μm | 缺失 | 40 vol% | 无 | 缺失 | 缺失 | 缺失 | 0 | 70 μm | 缺失 | 93% | 缺失 | 缺失 | 缺失 | 缺失 | SPS烧结，真空<10 Pa。无钛添加。热导率未报道。
The influence of minor titanium addition on thermal properties of diamond_copper composites via in situ reactive sintering.pdf | Sample c (45 vol% diamond, no Ti) | 缺失 | 缺失 | 缺失 | 缺失 | 缺失 | 缺失 | 缺失 | 10 min | 100 °C/min | 缺失 | 缺失 | 45 MPa | 750 °C | 缺失 | 30-40 μm | 缺失 | 45 vol% | 无 | 缺失 | 缺失 | 缺失 | 0 | 70 μm | 缺失 | 94% | 480 W/m·K | 缺失 | 缺失 | 缺失 | SPS烧结，真空<10 Pa。无钛添加。热导率来自Fig.7(a)。
The influence of minor titanium addition on thermal properties of diamond_copper composites via in situ reactive sintering.pdf | Sample d (50 vol% diamond, no Ti) | 缺失 | 缺失 | 缺失 | 缺失 | 缺失 | 缺失 | 缺失 | 10 min | 100 °C/min | 缺失 | 缺失 | 45 MPa | 750 °C | 缺失 | 30-40 μm | 缺失 | 50 vol% | 无 | 缺失 | 缺失 | 缺失 | 0 | 70 μm | 缺失 | 90% | 缺失 | 缺失 | 缺失 | 缺失 | SPS烧结，真空<10 Pa。无钛添加。热导率未报道。
Exploring the underlying causes of optimizing thermal conductivity of copper_diamond composites by interface thickness.pdf | WC Interlayer 70 nm | 缺失 | 缺失 | 缺失 | 缺失 | 缺失 | 缺失 | 缺失 | 缺失 | 缺失 | 缺失 | 缺失 | 缺失 | 缺失 | 缺失 | 400 µm | 缺失 | 63% | 无 | W | 70 nm | 缺失 | 缺失 | 缺失 | 缺失 | 缺失 | 492 W/m·K | 缺失 | 缺失 | 缺失 | Pressure-assisted infiltration. Diamond particles HHD90 type with ~400 µm size, nitrogen content 151 ppm, estimated TC 1705 W/m·K. W layer deposited by magnetron sputtering then annealed at 1100°C for 4.5 h in vacuum (heating rate 5°C/min) to form WC. Copper purity 99.7%. Composite TC measured at room temperature.
Exploring the underlying causes of optimizing thermal conductivity of copper_diamond composites by interface thickness.pdf | WC Interlayer 113 nm | 缺失 | 缺失 | 缺失 | 缺失 | 缺失 | 缺失 | 缺失 | 缺失 | 缺失 | 缺失 | 缺失 | 缺失 | 缺失 | 缺失 | 400 µm | 缺失 | 63% | 无 | W | 113 nm | 缺失 | 缺失 | 缺失 | 缺失 | 缺失 | 561 W/m·K | 缺失 | 缺失 | 缺失 | Pressure-assisted infiltration. Diamond particles HHD90 type with ~400 µm size. W layer deposited by magnetron sputtering then annealed at 1100°C for 4.5 h in vacuum to form WC. Copper purity 99.7%. Composite TC measured at room temperature.
Exploring the underlying causes of optimizing thermal conductivity of copper_diamond composites by interface thickness.pdf | WC Interlayer 180 nm | 缺失 | 缺失 | 缺失 | 缺失 | 缺失 | 缺失 | 缺失 | 缺失 | 缺失 | 缺失 | 缺失 | 缺失 | 缺失 | 缺失 | 400 µm | 缺失 | 63% | 无 | W | 180 nm | 缺失 | 缺失 | 缺失 | 缺失 | 缺失 | 700 W/m·K | 缺失 | 缺失 | 缺失 | Pressure-assisted infiltration. Diamond particles HHD90 type with ~400 µm size. W layer deposited by magnetron sputtering then annealed at 1100°C for 4.5 h in vacuum to form WC. Copper purity 99.7%. Composite TC measured at room temperature.
Exploring the underlying causes of optimizing thermal conductivity of copper_diamond composites by interface thickness.pdf | WC Interlayer 240 nm | 缺失 | 缺失 | 缺失 | 缺失 | 缺失 | 缺失 | 缺失 | 缺失 | 缺失 | 缺失 | 缺失 | 缺失 | 缺失 | 缺失 | 400 µm | 缺失 | 63% | 无 | W | 240 nm | 缺失 | 缺失 | 缺失 | 缺失 | 缺失 | 943 W/m·K | 缺失 | 缺失 | 缺失 | Pressure-assisted infiltration. Diamond particles HHD90 type with ~400 µm size. W layer deposited by magnetron sputtering then annealed at 1100°C for 4.5 h in vacuum to form WC. Copper purity 99.7%. Maximum TC achieved. Composite TC measured at room temperature.
Exploring the underlying causes of optimizing thermal conductivity of copper_diamond composites by interface thickness.pdf | WC Interlayer 325 nm | 缺失 | 缺失 | 缺失 | 缺失 | 缺失 | 缺失 | 缺失 | 缺失 | 缺失 | 缺失 | 缺失 | 缺失 | 缺失 | 缺失 | 400 µm | 缺失 | 63% | 无 | W | 325 nm | 缺失 | 缺失 | 缺失 | 缺失 | 缺失 | 缺失 | 缺失 | 缺失 | 缺失 | Pressure-assisted infiltration. Diamond particles HHD90 type with ~400 µm size. W layer deposited by magnetron sputtering then annealed at 1100°C for 4.5 h in vacuum to form WC. Copper purity 99.7%. Composite TC not explicitly reported for this thickness in the text.
Exploring the underlying causes of optimizing thermal conductivity of copper_diamond composites by interface thickness.pdf | WC Interlayer 395 nm | 缺失 | 缺失 | 缺失 | 缺失 | 缺失 | 缺失 | 缺失 | 缺失 | 缺失 | 缺失 | 缺失 | 缺失 | 缺失 | 缺失 | 400 µm | 缺失 | 63% | 无 | W | 395 nm | 缺失 | 缺失 | 缺失 | 缺失 | 缺失 | 770 W/m·K | 缺失 | 缺失 | 缺失 | Pressure-assisted infiltration. Diamond particles HHD90 type with ~400 µm size. W layer deposited by magnetron sputtering then annealed at 1100°C for 4.5 h in vacuum to form WC. Copper purity 99.7%. Composite TC measured at room temperature.
Thermal conductivity of Cu-Ti_diamond composites via spark plasma sintering.pdf | 纯Cu/diamond | 缺失 | 缺失 | 缺失 | 缺失 | 缺失 | 缺失 | 925°C | 10 min | 100°C/min | 缺失 | 缺失 | 40 MPa | 室温（约25°C） | 10 min | 195 μm | 单晶 | 50 vol% | 无 | 无 | 缺失 | 无 | 0 wt% | 38 μm | 缺失 | 76.5% | 179 W/(m·K) | 缺失 | 缺失 | 缺失 | 纯铜基体，无Ti添加。纯铜粉平均粒径38 μm。金刚石无镀层与预处理。SPS烧结，压力在室温施加并保持于保温阶段。致密度较低，存在较多孔隙，界面结合弱。
Thermal conductivity of Cu-Ti_diamond composites via spark plasma sintering.pdf | Cu-0.2Ti/diamond | 缺失 | 缺失 | 缺失 | 缺失 | 缺失 | 缺失 | 925°C | 10 min | 100°C/min | 缺失 | 缺失 | 40 MPa | 室温（约25°C） | 10 min | 195 μm | 单晶 | 50 vol% | 无 | 无 | 缺失 | Ti | 0.2 wt% Ti | 38 μm（纯铜粉）和48 μm（Cu-1Ti粉） | 缺失 | 82.9% | 529 W/(m·K) | 缺失 | 缺失 | 缺失 | 基体含0.2 wt% Ti，通过混合纯铜粉（38 μm）与Cu-1wt%Ti合金粉（48 μm）实现。形成约300 nm厚TiC界面层，热导率最高。
Thermal conductivity of Cu-Ti_diamond composites via spark plasma sintering.pdf | Cu-0.5Ti/diamond | 缺失 | 缺失 | 缺失 | 缺失 | 缺失 | 缺失 | 925°C | 10 min | 100°C/min | 缺失 | 缺失 | 40 MPa | 室温（约25°C） | 10 min | 195 μm | 单晶 | 50 vol% | 无 | 无 | 缺失 | Ti | 0.5 wt% Ti | 38 μm（纯铜粉）和48 μm（Cu-1Ti粉） | 缺失 | 83.6% | 338 W/(m·K) | 缺失 | 缺失 | 缺失 | 基体含0.5 wt% Ti，TiC界面层增厚至约1 μm，热导率下降。
Thermal conductivity of Cu-Ti_diamond composites via spark plasma sintering.pdf | Cu-1Ti/diamond | 缺失 | 缺失 | 缺失 | 缺失 | 缺失 | 缺失 | 925°C | 10 min | 100°C/min | 缺失 | 缺失 | 40 MPa | 室温（约25°C） | 10 min | 195 μm | 单晶 | 50 vol% | 无 | 无 | 缺失 | Ti | 1 wt% Ti | 38 μm（纯铜粉）和48 μm（Cu-1Ti粉） | 缺失 | 84.7% | 302 W/(m·K) | 缺失 | 缺失 | 缺失 | 基体含1 wt% Ti，TiC界面层厚达1.2 μm，过量Ti导致热导率进一步降低。
Mo2C coating on diamond_ Different effects on thermal conductivity of diamond_Al and diamond_Cu composites.pdf | Uncoated Diamond/Cu | 缺失 | 缺失 | 缺失 | 缺失 | 缺失 | 缺失 | 1150°C | 30 min | 10°C/min | 缺失 | 缺失 | 25 MPa | 1150°C | 10 min | 120–150 μm | cubo-octahedral | 60 vol% | 无 | 无 | 缺失 | 缺失 | 缺失 | 缺失 | 缺失 | 缺失 | 129 W/m·K | 缺失 | 缺失 | 缺失 | 真空压力浸渗制备，金刚石为MBD4型合成金刚石，铜基体，无涂层。
Mo2C coating on diamond_ Different effects on thermal conductivity of diamond_Al and diamond_Cu composites.pdf | Mo2C coated Diamond/Cu (1050°C-15min) | 缺失 | 缺失 | 缺失 | 缺失 | 缺失 | 缺失 | 1150°C | 30 min | 10°C/min | 缺失 | 缺失 | 25 MPa | 1150°C | 10 min | 120–150 μm | cubo-octahedral | 60 vol% | 无 | Mo2C | 500 nm | 缺失 | 缺失 | 缺失 | 缺失 | 缺失 | 657 W/m·K | 缺失 | 缺失 | 缺失 | 金刚石表面通过熔盐法在1050°C反应15min获得500nm厚Mo2C涂层，真空压力浸渗制备。
Study of the hot-pressing sintering process of diamond_copper composites and their thermal conductivity.pdf | Optimized diamond/Cu composite (diamond 230 µm, 60 vol%, 900 °C, 1400 N) | 缺失 | 缺失 | 缺失 | 缺失 | 缺失 | 缺失 | 900 °C | 缺失 | 100 °C/min | 缺失 | 缺失 | 1400 N | 900 °C | 缺失 | 230 µm | 单晶 (MBD8型合成单晶金刚石) | 60 vol% | 无 (仅磁控溅射镀Cr) | Cr | 200 nm | 无 | 缺失 | 10 µm | 球形 | 缺失 | 564.2 W/m·K | 7.01 ×10⁻⁶ K⁻¹ | 缺失 | 缺失 | 本实验为热压烧结单阶段工艺。压力以力(N)为单位，模具尺寸未提供，无法转换为MPa。致密度数据未明确给出具体数值。该文献还研究了其他金刚石粒径(100 µm)、烧结温度(800–1000 °C)和压力(800–1600 N)对热导率的影响，但未提供各条件下的具体热导率数值，仅给出趋势图。
Mechanical and thermal properties of Cu-coated diamond reinforced Cu matrix bioinspired laminated composites.pdf | A1 | 缺失 | 缺失 | 缺失 | 缺失 | 缺失 | 缺失 | 900°C | 缺失 | 缺失 | 缺失 | 缺失 | 30 MPa | 900°C | 缺失 | 150-180 µm | 颗粒 | 7.3 vol% | 无 | Cu | 缺失 | 无 | 缺失 | 缺失 | powder | 缺失 | 缺失 | 缺失 | 缺失 | 缺失 | 非叠层Cu/diamond复合材料，3.0 wt% Cu-coated diamond与铜粉直接混合，真空热压烧结（900°C/30 MPa）。拉伸强度213.12 MPa，压缩强度309.10 MPa，延伸率24.12%。热导率未单独报道。
Mechanical and thermal properties of Cu-coated diamond reinforced Cu matrix bioinspired laminated composites.pdf | A2 | 缺失 | 缺失 | 缺失 | 缺失 | 缺失 | 缺失 | 900°C | 缺失 | 缺失 | 缺失 | 缺失 | 30 MPa | 900°C | 缺失 | 150-180 µm | 颗粒 | 7.3 vol% | 无 | Cu | 缺失 | 无 | 缺失 | 30.64 µm | flake | 缺失 | 346.56 W/m·K | 缺失 | 缺失 | 缺失 | 叠层Cu/diamond复合材料，3.0 wt% Cu-coated diamond与铜片（球磨6h，直径30.64 µm，厚度87.62 nm）混合，真空热压烧结（900°C/30 MPa）。拉伸强度290.33 MPa，压缩强度703.89 MPa，延伸率33.01%，热导率346.56 W/m·K。
Mechanical and thermal properties of Cu-coated diamond reinforced Cu matrix bioinspired laminated composites.pdf | A3 | 缺失 | 缺失 | 缺失 | 缺失 | 缺失 | 缺失 | 900°C | 缺失 | 缺失 | 缺失 | 缺失 | 30 MPa | 900°C | 缺失 | 150-180 µm | 颗粒 | 9.6 vol% | 无 | Cu | 缺失 | 无 | 缺失 | 30.64 µm | flake | 缺失 | 缺失 | 缺失 | 缺失 | 缺失 | 叠层Cu/diamond复合材料，4.0 wt% Cu-coated diamond与铜片混合，真空热压烧结（900°C/30 MPa）。拉伸强度268.23 MPa，压缩强度667.22 MPa，延伸率30.84%。热导率未单独报道。
Mechanical and thermal properties of Cu-coated diamond reinforced Cu matrix bioinspired laminated composites.pdf | A4 | 缺失 | 缺失 | 缺失 | 缺失 | 缺失 | 缺失 | 900°C | 缺失 | 缺失 | 缺失 | 缺失 | 30 MPa | 900°C | 缺失 | 150-180 µm | 颗粒 | 11.8 vol% | 无 | Cu | 缺失 | 无 | 缺失 | 30.64 µm | flake | 缺失 | 缺失 | 缺失 | 缺失 | 缺失 | 叠层Cu/diamond复合材料，5.0 wt% Cu-coated diamond与铜片混合，真空热压烧结（900°C/30 MPa）。拉伸强度240.21 MPa，压缩强度663.00 MPa，延伸率24.71%。热导率未单独报道。
Synergetic effect enabling high thermal conductivity in Cu_diamond composite.pdf | Sample 116 (monomodal, from Ref. [4]) | 1423 K | 30 min | 缺失 | 缺失 | 缺失 | 缺失 | 1423 K | 30 min | 50 K/min | 缺失 | 缺失 | 1.5 MPa | 1423 K | 30 min | 116 μm | single-crystalline | 66.20 vol% | 无 | 无 | 缺失 | B | 0.3 wt% | 缺失 | 缺失 | 缺失 | 673 W/mK | 缺失 | 缺失 | 缺失 | Prepared by gas pressure infiltration (GPI). Monomodal diamond particles. Data from Ref. [4].
Synergetic effect enabling high thermal conductivity in Cu_diamond composite.pdf | Sample 701 (monomodal, from Ref. [4]) | 1423 K | 30 min | 缺失 | 缺失 | 缺失 | 缺失 | 1423 K | 30 min | 50 K/min | 缺失 | 缺失 | 1.5 MPa | 1423 K | 30 min | 701 μm | single-crystalline | 68.70 vol% | 无 | 无 | 缺失 | B | 0.3 wt% | 缺失 | 缺失 | 缺失 | 905 W/mK | 缺失 | 缺失 | 缺失 | Prepared by GPI. Monomodal large diamond particles. Data from Ref. [4].
Synergetic effect enabling high thermal conductivity in Cu_diamond composite.pdf | Sample 116&701-1 (bimodal, t=30 min) | 1423 K | 30 min | 缺失 | 缺失 | 缺失 | 缺失 | 1423 K | 30 min | 50 K/min | 缺失 | 缺失 | 1.5 MPa | 1423 K | 30 min | 116 μm (23.20%) & 701 μm (76.80%) | single-crystalline | 81.23 vol% | 无 | 无 | 缺失 | B | 0.3 wt% | 缺失 | 缺失 | 缺失 | 978 W/mK | 缺失 | 缺失 | 缺失 | Bimodal diamond particles; 30 min interface reaction time (pressure holding time). GPI.
Synergetic effect enabling high thermal conductivity in Cu_diamond composite.pdf | Sample 116&701-2 (bimodal, t=90 min) | 1423 K | 30 min | 缺失 | 缺失 | 缺失 | 缺失 | 1423 K | 90 min | 50 K/min | 缺失 | 缺失 | 1.5 MPa | 1423 K | 90 min | 116 μm (23.11%) & 701 μm (76.89%) | single-crystalline | 80.47 vol% | 无 | 无 | 缺失 | B | 0.3 wt% | 缺失 | 缺失 | 99.94% | 1050 W/mK | 缺失 | 缺失 | 缺失 | Bimodal diamond particles; 90 min interface reaction time. Relative density measured by X-ray micro-CT. GPI.
Tunable coefficient of thermal expansion of Cu-B_diamond composites prepared by gas pressure infiltration.pdf | Cu/diamond composite (pristine, x=0 wt% B) | 缺失 | 缺失 | 缺失 | 缺失 | 缺失 | 缺失 | 1423 K | 30 min | 缺失 | 缺失 | 缺失 | 1.5 MPa | 1423 K | 30 min | 230 μm | 单晶 | 67% | 缺失 | 缺失 | 缺失 | 无 | 0 | 缺失 | 缺失 | 缺失 | 缺失 | 14.81×10⁻⁶/K | 缺失 | 缺失 | 采用气体压力渗透(GPI)工艺，金刚石为HHD90单晶，基体为纯铜，未添加硼。
Tunable coefficient of thermal expansion of Cu-B_diamond composites prepared by gas pressure infiltration.pdf | Cu-0.1B/diamond composite (x=0.1 wt% B) | 缺失 | 缺失 | 缺失 | 缺失 | 缺失 | 缺失 | 1423 K | 30 min | 缺失 | 缺失 | 缺失 | 1.5 MPa | 1423 K | 30 min | 230 μm | 单晶 | 67% | 缺失 | 缺失 | 缺失 | B | 0.1 wt% | 缺失 | 缺失 | 缺失 | 缺失 | 缺失 | 缺失 | 缺失 | 采用气体压力渗透(GPI)工艺，金刚石为HHD90单晶，基体为Cu-0.1wt%B合金，界面形成少量碳化物。
Tunable coefficient of thermal expansion of Cu-B_diamond composites prepared by gas pressure infiltration.pdf | Cu-0.2B/diamond composite (x=0.2 wt% B) | 缺失 | 缺失 | 缺失 | 缺失 | 缺失 | 缺失 | 1423 K | 30 min | 缺失 | 缺失 | 缺失 | 1.5 MPa | 1423 K | 30 min | 230 μm | 单晶 | 67% | 缺失 | 缺失 | 缺失 | B | 0.2 wt% | 缺失 | 缺失 | 缺失 | 缺失 | 缺失 | 缺失 | 缺失 | 采用气体压力渗透(GPI)工艺，金刚石为HHD90单晶，基体为Cu-0.2wt%B合金，界面碳化物颗粒增多。
Tunable coefficient of thermal expansion of Cu-B_diamond composites prepared by gas pressure infiltration.pdf | Cu-0.3B/diamond composite (x=0.3 wt% B) | 缺失 | 缺失 | 缺失 | 缺失 | 缺失 | 缺失 | 1423 K | 30 min | 缺失 | 缺失 | 缺失 | 1.5 MPa | 1423 K | 30 min | 230 μm | 单晶 | 67% | 缺失 | 缺失 | 缺失 | B | 0.3 wt% | 缺失 | 缺失 | 缺失 | 缺失 | 缺失 | 缺失 | 缺失 | 采用气体压力渗透(GPI)工艺，金刚石为HHD90单晶，基体为Cu-0.3wt%B合金，界面碳化物进一步增多并长大。
Tunable coefficient of thermal expansion of Cu-B_diamond composites prepared by gas pressure infiltration.pdf | Cu-0.4B/diamond composite (x=0.4 wt% B) | 缺失 | 缺失 | 缺失 | 缺失 | 缺失 | 缺失 | 1423 K | 30 min | 缺失 | 缺失 | 缺失 | 1.5 MPa | 1423 K | 30 min | 230 μm | 单晶 | 67% | 缺失 | 缺失 | 缺失 | B | 0.4 wt% | 缺失 | 缺失 | 缺失 | 缺失 | 缺失 | 缺失 | 缺失 | 采用气体压力渗透(GPI)工艺，金刚石为HHD90单晶，基体为Cu-0.4wt%B合金，界面碳化物持续增加。
Tunable coefficient of thermal expansion of Cu-B_diamond composites prepared by gas pressure infiltration.pdf | Cu-0.5B/diamond composite (x=0.5 wt% B) | 缺失 | 缺失 | 缺失 | 缺失 | 缺失 | 缺失 | 1423 K | 30 min | 缺失 | 缺失 | 缺失 | 1.5 MPa | 1423 K | 30 min | 230 μm | 单晶 | 67% | 缺失 | 缺失 | 缺失 | B | 0.5 wt% | 缺失 | 缺失 | 缺失 | 缺失 | 4.88×10⁻⁶/K | 缺失 | 缺失 | 采用气体压力渗透(GPI)工艺，金刚石为HHD90单晶，基体为Cu-0.5wt%B合金，获得最低CTE，界面以离散碳化物颗粒为主。
Tunable coefficient of thermal expansion of Cu-B_diamond composites prepared by gas pressure infiltration.pdf | Cu-1.0B/diamond composite (x=1.0 wt% B) | 缺失 | 缺失 | 缺失 | 缺失 | 缺失 | 缺失 | 1423 K | 30 min | 缺失 | 缺失 | 缺失 | 1.5 MPa | 1423 K | 30 min | 230 μm | 单晶 | 67% | 缺失 | 缺失 | 缺失 | B | 1.0 wt% | 缺失 | 缺失 | 缺失 | 缺失 | 缺失 | 缺失 | 缺失 | 采用气体压力渗透(GPI)工艺，金刚石为HHD90单晶，基体为Cu-1.0wt%B合金，界面形成连续碳化物层，CTE反而升高。
Microstructure and tensile properties of Cu-B_diamond composites with various diamond particle sizes.pdf | S-66-0.5 | 缺失 | 缺失 | 缺失 | 缺失 | 缺失 | 缺失 | 1423 K | 30 min | 50 K/min | 缺失 | 缺失 | 1.3 MPa | 1423 K | 30 min | 66 μm | cubo-octahedral | 68.8 vol% | 无 | 无 | 缺失 | B | 0.5 wt% | 缺失 | 缺失 | 缺失 | 缺失 | 缺失 | 缺失 | 缺失 | Cu-0.5wt%B/diamond composite by gas pressure infiltration. Tensile properties: UTS not explicitly given, but interfacial carbide content low, weak bonding. Fracture mainly interfacial debonding.
Manipulating in-situ discrete carbide interlayer to achieve high thermal conductivity in Cu-B_diamond composite.pdf | Cu-0.3wt%B/diamond, contact time 5 min | 1150°C | 30 min | 缺失 | 缺失 | 缺失 | 缺失 | 1150°C | 5 min | 缺失 | 缺失 | 缺失 | 1.5 MPa | 1150°C | 5 min | 272 µm | 立方八面体 | 67.2% | 缺失 | 无 | 缺失 | B | 0.3wt% | 缺失 | 缺失 | 缺失 | 828 W/mK | 缺失 | 缺失 | 缺失 | Carbide thickness: ~22 nm (as thin as 22 nm); carbide coverage is low (not explicitly reported). The composite was prepared by gas pressure infiltration at 1150°C with a pre-holding of 30 min before applying 1.5 MPa.
Thermal properties of diamond_Cu composites enhanced by TiC plating with molten salts containing fluoride and electroless-plated Cu on diamond particles.pdf | Comparative example (50 vol% bare diamond/Cu) | 缺失 | 缺失 | 缺失 | 缺失 | 缺失 | 缺失 | 1000°C | 60 min | 缺失 | 缺失 | 缺失 | 50 MPa | 1000°C | 60 min | 200 μm (average) | single-crystalline synthetic diamond (MBD10) | 50 vol% | 无 | 无 | 缺失 | 无 | 缺失 | 缺失 | 缺失 | 缺失 | 缺失 | 8.52 ppm/K (at 50°C) | 缺失 | 缺失 | The composite was fabricated by mixing bare diamond particles with Cu powder and hot-pressing at 1000 °C for 60 min under 50 MPa. Diamond size 200 μm, single-crystalline. The CTE value of 8.52 × 10^{-6} K^{-1} at 50 °C is provided. Thermal conductivity not reported for this sample.
Thermal properties of diamond_Cu composites enhanced by TiC plating with molten salts containing fluoride and electroless-plated Cu on diamond particles.pdf | Example 1 (50 vol% dual-coated diamond/Cu) | 缺失 | 缺失 | 缺失 | 缺失 | 缺失 | 缺失 | 1000°C | 60 min | 缺失 | 缺失 | 缺失 | 50 MPa | 1000°C | 60 min | 200 μm (average) | single-crystalline synthetic diamond (MBD10) | 50 vol% | 缺失 | TiC + Cu (dual coating) | TiC: ~1 μm; Cu: ~1.1 μm | 无 | 缺失 | 缺失 | 缺失 | 缺失 | 缺失 | 缺失 | 缺失 | 缺失 | Diamond particles were first coated with TiC in molten salt (NaCl-KCl-NaF) at 700°C for 60 min, then electroless plated with Cu. The dual coating aims to improve interface bonding. Composites hot-pressed at 1000°C for 60 min under 50 MPa. No TC or CTE data explicitly reported for this volume fraction in the text.
Thermal properties of diamond_Cu composites enhanced by TiC plating with molten salts containing fluoride and electroless-plated Cu on diamond particles.pdf | Example 2 (55 vol% dual-coated diamond/Cu) | 缺失 | 缺失 | 缺失 | 缺失 | 缺失 | 缺失 | 1000°C | 60 min | 缺失 | 缺失 | 缺失 | 50 MPa | 1000°C | 60 min | 200 μm (average) | single-crystalline synthetic diamond (MBD10) | 55 vol% | 缺失 | TiC + Cu (dual coating) | TiC: ~1 μm; Cu: ~1.1 μm | 无 | 缺失 | 缺失 | 缺失 | 缺失 | 缺失 | 缺失 | 缺失 | 缺失 | Same dual-coating process as Example 1. Hot-pressed under identical conditions. Performance data not explicitly reported.
Synergetic effect of diamond particle size on thermal expansion of Cu-B_diamond composite.pdf | Sample 66 | 1423 K | 30 min | 缺失 | 缺失 | 缺失 | 缺失 | 1423 K | 60 min | 50 K/min | 缺失 | 缺失 | 1.3 MPa | 1423 K | 30 min | 66 μm | cubo-octahedron | 64.2 vol% | 无 | 无 | 缺失 | B | 0.3 wt% | 缺失 | 缺失 | 缺失 | 缺失 | 缺失 | 缺失 | 缺失 | 通过气体压力浸渗制备，界面通过基体合金化形成B4C，无镀层，金刚石未预处理。CTE和热导率未提供具体数值。
Thermal properties of tungsten_tungsten carbide-coated double-size diamond_copper composite.pdf | Single-size diamond/Cu composite (60 vol%) | 缺失 | 缺失 | 缺失 | 缺失 | 缺失 | 缺失 | 900°C | 120 min | 缺失 | 缺失 | 缺失 | 缺失 | 缺失 | 缺失 | 200 μm | 缺失 | 60 vol% | 酸洗、碱洗 | W/WC | 200 nm | 缺失 | 缺失 | 1 μm | 缺失 | 缺失 | 545 W/m·K | 缺失 | 缺失 | 缺失 | 单峰粒径金刚石(200μm)铜复合材料，镀层W/WC厚度200nm采用熔盐法制备(金刚石:W质量比3:3),真空热压烧结900°C/2h,未报告压力。
Thermal properties of tungsten_tungsten carbide-coated double-size diamond_copper composite.pdf | Double-size diamond/Cu composite (70 vol%) | 缺失 | 缺失 | 缺失 | 缺失 | 缺失 | 缺失 | 900°C | 120 min | 缺失 | 缺失 | 缺失 | 缺失 | 缺失 | 缺失 | 200 μm, 40 μm | 缺失 | 70 vol% | 酸洗、碱洗 | W/WC | 200 nm | 缺失 | 缺失 | 1 μm | 缺失 | 缺失 | 640 W/m·K | 缺失 | 缺失 | 缺失 | 双峰粒径金刚石(200μm占52vol%, 40μm占18vol%)铜复合材料，W/WC镀层200nm(熔盐法,金刚石:W=3:3),真空热压烧结900°C/2h。
The structure and thermal conductivity of the diffusion-bonded interface of diamond-copper composite material prepared by spark-plasma sintering based on a molybdenum interlayer.pdf | Base Metal (原始金刚石/铜复合材料) | 缺失 | 缺失 | 缺失 | 缺失 | 缺失 | 缺失 | 830°C | 50 min | 缺失 | 缺失 | 缺失 | 缺失 | 缺失 | 缺失 | 150 μm | 缺失 | 60 vol% | 缺失 | W | 90-160 nm | 无 | 0 | 缺失 | 缺失 | 缺失 | 818.67 W/(m·K) | 6 ppm/K | 缺失 | 缺失 | 原始复合材料通过真空压力浸渗制备，金刚石表面磁控溅射镀W，最高热导率在830°C保温50min下获得。作为扩散连接实验的母材。
The structure and thermal conductivity of the diffusion-bonded interface of diamond-copper composite material prepared by spark-plasma sintering based on a molybdenum interlayer.pdf | 直接SPS扩散连接 - 760°C, 11 MPa, 50 min | 缺失 | 缺失 | 缺失 | 缺失 | 缺失 | 缺失 | 760°C | 50 min | 缺失 | 缺失 | 缺失 | 11 MPa | 760°C | 50 min | 150 μm | 缺失 | 60 vol% | 缺失 | W | 90-160 nm | 无 | 0 | 缺失 | 缺失 | 97.85% | 658.1 W/(m·K) | 缺失 | 缺失 | 缺失 | 无Mo中间层，变形率5.83%。界面存在少量孔隙。
The structure and thermal conductivity of the diffusion-bonded interface of diamond-copper composite material prepared by spark-plasma sintering based on a molybdenum interlayer.pdf | 直接SPS扩散连接 - 700°C, 11 MPa, 50 min | 缺失 | 缺失 | 缺失 | 缺失 | 缺失 | 缺失 | 700°C | 50 min | 缺失 | 缺失 | 缺失 | 11 MPa | 700°C | 50 min | 150 μm | 缺失 | 60 vol% | 缺失 | W | 90-160 nm | 无 | 0 | 缺失 | 缺失 | 96.42% | 627.7 W/(m·K) | 缺失 | 缺失 | 缺失 | 无Mo中间层，变形率3.42%。
The structure and thermal conductivity of the diffusion-bonded interface of diamond-copper composite material prepared by spark-plasma sintering based on a molybdenum interlayer.pdf | 直接SPS扩散连接 - 700°C, 11 MPa, 70 min | 缺失 | 缺失 | 缺失 | 缺失 | 缺失 | 缺失 | 700°C | 70 min | 缺失 | 缺失 | 缺失 | 11 MPa | 700°C | 70 min | 150 μm | 缺失 | 60 vol% | 缺失 | W | 90-160 nm | 无 | 0 | 缺失 | 缺失 | 缺失 | 643.7 W/(m·K) | 缺失 | 缺失 | 缺失 | 无Mo中间层，延长保温时间至70min，热导率略有提高。
The structure and thermal conductivity of the diffusion-bonded interface of diamond-copper composite material prepared by spark-plasma sintering based on a molybdenum interlayer.pdf | 添加Mo中间层SPS扩散连接 - 760°C, 11 MPa, 50 min | 缺失 | 缺失 | 缺失 | 缺失 | 缺失 | 缺失 | 760°C | 50 min | 缺失 | 缺失 | 缺失 | 11 MPa | 760°C | 50 min | 150 μm | 缺失 | 60 vol% | 缺失 | W | 90-160 nm | 无 | 0 | 缺失 | 缺失 | 99.35% | 724.33 W/(m·K) | 6.1 ppm/K | 缺失 | 缺失 | 添加0.01mm厚Mo中间层，界面生成Mo2C，变形率5.62%。
The influence of morphology and composition of metal–carbide coatings deposited on the diamond surface on the properties of copper–diamond composites.pdf | Sample 1: SPS, uncoated, 50 μm, 3 min | 缺失 | 缺失 | 缺失 | 缺失 | 缺失 | 缺失 | 920°C | 3 min | 50 °C/min | 缺失 | 缺失 | 40 MPa | 920°C | 3 min | 50 μm | 缺失 | 50 vol% | 无 | 缺失 | 缺失 | 缺失 | 缺失 | 缺失 | 缺失 | 87% | 150±8 W/m·K | 缺失 | 缺失 | 缺失 | Reference [7]
The influence of morphology and composition of metal–carbide coatings deposited on the diamond surface on the properties of copper–diamond composites.pdf | Sample 2: SPS, uncoated, 200 μm, 3 min | 缺失 | 缺失 | 缺失 | 缺失 | 缺失 | 缺失 | 920°C | 3 min | 50 °C/min | 缺失 | 缺失 | 40 MPa | 920°C | 3 min | 200 μm | 缺失 | 50 vol% | 无 | 缺失 | 缺失 | 缺失 | 缺失 | 缺失 | 缺失 | 77% | 138±7 W/m·K | 缺失 | 缺失 | 缺失 | Reference [7]
The influence of morphology and composition of metal–carbide coatings deposited on the diamond surface on the properties of copper–diamond composites.pdf | Sample 3: SPS, RCVD W-coated, 50 μm, 3 min | 缺失 | 缺失 | 缺失 | 缺失 | 缺失 | 缺失 | 920°C | 3 min | 50 °C/min | 缺失 | 缺失 | 40 MPa | 920°C | 3 min | 50 μm | 缺失 | 50 vol% | 无 | W | 0.5-1 μm | 缺失 | 缺失 | 缺失 | 缺失 | 97% | 340±17 W/m·K | 缺失 | 缺失 | 缺失 | Coating deposited by RCVD using W(CO)6 precursor (60 min). Reference [7]
The influence of morphology and composition of metal–carbide coatings deposited on the diamond surface on the properties of copper–diamond composites.pdf | Sample 4: SPS, RCVD W-coated, 50 μm, 10 min | 缺失 | 缺失 | 缺失 | 缺失 | 缺失 | 缺失 | 920°C | 10 min | 50 °C/min | 缺失 | 缺失 | 40 MPa | 920°C | 10 min | 50 μm | 缺失 | 50 vol% | 无 | W | 0.5-1 μm | 缺失 | 缺失 | 缺失 | 缺失 | 96% | 301±15 W/m·K | 缺失 | 缺失 | 缺失 | Coating deposited by RCVD using W(CO)6 precursor. This work.
The influence of morphology and composition of metal–carbide coatings deposited on the diamond surface on the properties of copper–diamond composites.pdf | Sample 9: SPS, SPS Mo-coated, 200 μm, 3 min | 缺失 | 缺失 | 缺失 | 缺失 | 缺失 | 缺失 | 920°C | 3 min | 50 °C/min | 缺失 | 缺失 | 40 MPa | 920°C | 3 min | 200 μm | 缺失 | 50 vol% | 无 | Mo | ≤1 μm | 缺失 | 缺失 | 缺失 | 缺失 | 79% | 420±21 W/m·K | 缺失 | 缺失 | 缺失 | Coating deposited by annealing Mo powder with diamond in SPS at 900°C for 10 min. This work.
The influence of morphology and composition of metal–carbide coatings deposited on the diamond surface on the properties of copper–diamond composites.pdf | Sample 10: SPS, SPS W-coated, 200 μm, 3 min | 缺失 | 缺失 | 缺失 | 缺失 | 缺失 | 缺失 | 920°C | 3 min | 50 °C/min | 缺失 | 缺失 | 40 MPa | 920°C | 3 min | 200 μm | 缺失 | 50 vol% | 无 | W | ≤1 μm | 缺失 | 缺失 | 缺失 | 缺失 | 81% | 183±9 W/m·K | 缺失 | 缺失 | 缺失 | Coating deposited by annealing W powder with diamond in SPS at 1000°C for 10 min. This work.
The influence of morphology and composition of metal–carbide coatings deposited on the diamond surface on the properties of copper–diamond composites.pdf | Sample 11: SPS, HP W-coated, 200 μm, 3 min | 缺失 | 缺失 | 缺失 | 缺失 | 缺失 | 缺失 | 920°C | 3 min | 50 °C/min | 缺失 | 缺失 | 40 MPa | 920°C | 3 min | 200 μm | 缺失 | 50 vol% | 无 | W | <0.5 μm | 缺失 | 缺失 | 缺失 | 缺失 | 86% | 181±9 W/m·K | 缺失 | 缺失 | 缺失 | Coating deposited by HP annealing with W powder at 1000°C for 30 min; island-like morphology. This work.
The influence of morphology and composition of metal–carbide coatings deposited on the diamond surface on the properties of copper–diamond composites.pdf | Sample 12: SPS, HP WO3-coated, 200 μm, 3 min | 缺失 | 缺失 | 缺失 | 缺失 | 缺失 | 缺失 | 920°C | 3 min | 50 °C/min | 缺失 | 缺失 | 40 MPa | 920°C | 3 min | 200 μm | 缺失 | 50 vol% | 无 | W | ~1 μm | 缺失 | 缺失 | 缺失 | 缺失 | 86% | 163±8 W/m·K | 缺失 | 缺失 | 缺失 | Coating deposited by HP annealing with WO3 powder at 1000°C for 30 min; continuous coating of W. This work.
Manufacture and mechanical-tribological assessment of diamond-reinforced Cu-based coatings for cutting_grinding tools.pdf | C10-H60 (10 wt% diamond, 60 MPa HIP) | 缺失 | 缺失 | 缺失 | 缺失 | 缺失 | 缺失 | 845 °C | 60 min | 2 °C/min (from 150 to 850 °C; also 1 °C/min up to 150 °C) | 缺失 | 缺失 | 60 MPa | 845 °C | 60 min | 0.5-1 µm and 15-25 µm (weight ratio 1:2) | particles | 缺失 | 无 | 无 | 缺失 | Ti | 15 wt% | 75 µm (d50) | dendritic | 98.20 % | 缺失 | 缺失 | 缺失 | 缺失 | 基体合金: Cu-10Sn-15Ti (wt%). 机械合金化: 高能行星球磨, 600 rpm, 间歇式(15 min + 5 min暂停), 25 h, 球料比10:1, 添加3 wt%硬脂酸作为过程控制剂. HIP真空度: 1e-4 Pa. 升温: 1°C/min至150°C, 然后2°C/min至850°C. 样品硬度: 4.0±0.3 GPa, 杨氏模量: 137±11 GPa. 与氧化铝球对磨的摩擦系数: 0.31±0.03, 与钠钙玻璃球: 0.34±0.08. 比磨损率Kw (coating): 约4.17e-6 mm3/Nm (氧化铝), 磨损体积: ~0.04 mm3 (氧化铝). 断裂韧性KIc: 1.86 MPa·m^1/2.
Manufacture and mechanical-tribological assessment of diamond-reinforced Cu-based coatings for cutting_grinding tools.pdf | C10-H80 (10 wt% diamond, 80 MPa HIP) | 缺失 | 缺失 | 缺失 | 缺失 | 缺失 | 缺失 | 845 °C | 60 min | 2 °C/min (from 150 to 850 °C; also 1 °C/min up to 150 °C) | 缺失 | 缺失 | 80 MPa | 845 °C | 60 min | 0.5-1 µm and 15-25 µm (weight ratio 1:2) | particles | 缺失 | 无 | 无 | 缺失 | Ti | 15 wt% | 75 µm (d50) | dendritic | 98.86 % | 缺失 | 缺失 | 缺失 | 缺失 | 基体合金: Cu-10Sn-15Ti (wt%). 机械合金化: 高能行星球磨, 600 rpm, 间歇式(15 min + 5 min暂停), 25 h, 球料比10:1, 添加3 wt%硬脂酸作为过程控制剂. HIP真空度: 1e-4 Pa. 升温: 1°C/min至150°C, 然后2°C/min至850°C. 样品硬度: 3.8±0.5 GPa, 杨氏模量: 121±7 GPa. 与氧化铝球对磨的摩擦系数: 0.35±0.02, 与钠钙玻璃球: 0.34±0.01. 断裂韧性KIc: 1.09 MPa·m^1/2.
Manufacture and mechanical-tribological assessment of diamond-reinforced Cu-based coatings for cutting_grinding tools.pdf | C30-H60 (30 wt% diamond, 60 MPa HIP) | 缺失 | 缺失 | 缺失 | 缺失 | 缺失 | 缺失 | 845 °C | 60 min | 2 °C/min (from 150 to 850 °C; also 1 °C/min up to 150 °C) | 缺失 | 缺失 | 60 MPa | 845 °C | 60 min | 0.5-1 µm and 15-25 µm (weight ratio 1:2) | particles | 缺失 | 无 | 无 | 缺失 | Ti | 15 wt% | 75 µm (d50) | dendritic | 98.18 % | 缺失 | 缺失 | 缺失 | 缺失 | 基体合金: Cu-10Sn-15Ti (wt%). 机械合金化: 高能行星球磨, 600 rpm, 间歇式(15 min + 5 min暂停), 25 h, 球料比10:1, 添加3 wt%硬脂酸作为过程控制剂. HIP真空度: 1e-4 Pa. 升温: 1°C/min至150°C, 然后2°C/min至850°C. 样品硬度: 3.4±0.3 GPa, 杨氏模量: 107±7 GPa. 与氧化铝球对磨的摩擦系数: 0.22±0.01, 与钠钙玻璃球: 0.15±0.01. 比磨损率Kw (coating): 约5.34e-6 mm3/Nm (氧化铝), 磨损体积: ~0.04 mm3 (氧化铝). 断裂韧性KIc: 1.20 MPa·m^1/2.
Manufacture and mechanical-tribological assessment of diamond-reinforced Cu-based coatings for cutting_grinding tools.pdf | C30-H80 (30 wt% diamond, 80 MPa HIP) | 缺失 | 缺失 | 缺失 | 缺失 | 缺失 | 缺失 | 845 °C | 60 min | 2 °C/min (from 150 to 850 °C; also 1 °C/min up to 150 °C) | 缺失 | 缺失 | 80 MPa | 845 °C | 60 min | 0.5-1 µm and 15-25 µm (weight ratio 1:2) | particles | 缺失 | 无 | 无 | 缺失 | Ti | 15 wt% | 75 µm (d50) | dendritic | 98.43 % | 缺失 | 缺失 | 缺失 | 缺失 | 基体合金: Cu-10Sn-15Ti (wt%). 机械合金化: 高能行星球磨, 600 rpm, 间歇式(15 min + 5 min暂停), 25 h, 球料比10:1, 添加3 wt%硬脂酸作为过程控制剂. HIP真空度: 1e-4 Pa. 升温: 1°C/min至150°C, 然后2°C/min至850°C. 样品硬度: 3.2±0.4 GPa, 杨氏模量: 90±4 GPa. 与氧化铝球对磨的摩擦系数: 0.16±0.01, 与钠钙玻璃球: 0.13±0.01. 断裂韧性KIc: 0.46 MPa·m^1/2.
Simultaneously enhancing heat transfer ability, thermal expansion matching and thermal stability of diamond-reinforced Cu matrix composites through multi-level interface layer design.pdf | WD/Cu | 缺失 | 缺失 | 缺失 | 缺失 | 缺失 | 缺失 | 1350°C | 60 min | 10°C/min | 缺失 | 缺失 | 2.5 MPa | 1350°C | 30 min | 570 µm | cubo-octahedral | 63.75 vol% | 无 | W | 缺失 | 无 | 0 | 缺失 | 缺失 | 缺失 | 缺失 | 缺失 | 缺失 | 缺失 | 纯铜基体，W涂层金刚石（溅射时间未指明），气体压力熔渗法制备。其他性能未在文中直接给出，但可从图/文中推算。
Microstructure and thermal conductivity of diamond_copper composite prepared by spark plasma sintering.pdf | 温度实验-800°C, 50 MPa, 20 min | 缺失 | 缺失 | 缺失 | 缺失 | 缺失 | 缺失 | 800°C | 20 min | 缺失 | 缺失 | 缺失 | 50 MPa | 缺失 | 20 min | 100 μm | 单晶 | 50 vol% | 无 | 无 | 缺失 | B | 0.5 wt% | 15-53 μm | 缺失 | 缺失 | 缺失 | 缺失 | 缺失 | 缺失 | 温度实验系列，固定压力50 MPa，保温时间20 min。致密度和热导率未明确给出数值。
Microstructure and thermal conductivity of diamond_copper composite prepared by spark plasma sintering.pdf | 温度实验-850°C, 50 MPa, 20 min | 缺失 | 缺失 | 缺失 | 缺失 | 缺失 | 缺失 | 850°C | 20 min | 缺失 | 缺失 | 缺失 | 50 MPa | 缺失 | 20 min | 100 μm | 单晶 | 50 vol% | 无 | 无 | 缺失 | B | 0.5 wt% | 15-53 μm | 缺失 | 缺失 | 缺失 | 缺失 | 缺失 | 缺失 | 温度实验系列，固定压力50 MPa，保温时间20 min。致密度和热导率未明确给出数值。
Microstructure and thermal conductivity of diamond_copper composite prepared by spark plasma sintering.pdf | 温度实验-900°C, 50 MPa, 20 min | 缺失 | 缺失 | 缺失 | 缺失 | 缺失 | 缺失 | 900°C | 20 min | 缺失 | 缺失 | 缺失 | 50 MPa | 缺失 | 20 min | 100 μm | 单晶 | 50 vol% | 无 | 无 | 缺失 | B | 0.5 wt% | 15-53 μm | 缺失 | 缺失 | 517 W/(m·K) | 缺失 | 缺失 | 缺失 | 温度实验系列，固定压力50 MPa，保温时间20 min；同时是压力实验系列中的一个点。热导率达到517 W/(m·K)。
Microstructure and thermal conductivity of diamond_copper composite prepared by spark plasma sintering.pdf | 温度实验-950°C, 50 MPa, 20 min | 缺失 | 缺失 | 缺失 | 缺失 | 缺失 | 缺失 | 950°C | 20 min | 缺失 | 缺失 | 缺失 | 50 MPa | 缺失 | 20 min | 100 μm | 单晶 | 50 vol% | 无 | 无 | 缺失 | B | 0.5 wt% | 15-53 μm | 缺失 | 98.9% | 缺失 | 缺失 | 缺失 | 缺失 | 温度实验系列，固定压力50 MPa，保温时间20 min。致密度达到峰值98.9%，但热导率未明确给出。
Microstructure and thermal conductivity of diamond_copper composite prepared by spark plasma sintering.pdf | 温度实验-1000°C, 50 MPa, 20 min | 缺失 | 缺失 | 缺失 | 缺失 | 缺失 | 缺失 | 1000°C | 20 min | 缺失 | 缺失 | 缺失 | 50 MPa | 缺失 | 20 min | 100 μm | 单晶 | 50 vol% | 无 | 无 | 缺失 | B | 0.5 wt% | 15-53 μm | 缺失 | 缺失 | 缺失 | 缺失 | 缺失 | 缺失 | 温度实验系列，固定压力50 MPa，保温时间20 min。致密度和热导率未明确给出数值。
Microstructure and thermal conductivity of diamond_copper composite prepared by spark plasma sintering.pdf | 压力实验-20 MPa, 900°C, 20 min | 缺失 | 缺失 | 缺失 | 缺失 | 缺失 | 缺失 | 900°C | 20 min | 缺失 | 缺失 | 缺失 | 20 MPa | 缺失 | 20 min | 100 μm | 单晶 | 50 vol% | 无 | 无 | 缺失 | B | 0.5 wt% | 15-53 μm | 缺失 | 缺失 | 缺失 | 缺失 | 缺失 | 缺失 | 压力实验系列，固定温度900°C，保温时间20 min。致密度和热导率未明确给出数值。
Microstructure and thermal conductivity of diamond_copper composite prepared by spark plasma sintering.pdf | 压力实验-30 MPa, 900°C, 20 min | 缺失 | 缺失 | 缺失 | 缺失 | 缺失 | 缺失 | 900°C | 20 min | 缺失 | 缺失 | 缺失 | 30 MPa | 缺失 | 20 min | 100 μm | 单晶 | 50 vol% | 无 | 无 | 缺失 | B | 0.5 wt% | 15-53 μm | 缺失 | 缺失 | 缺失 | 缺失 | 缺失 | 缺失 | 压力实验系列，固定温度900°C，保温时间20 min。致密度和热导率未明确给出数值。
Microstructure and thermal conductivity of diamond_copper composite prepared by spark plasma sintering.pdf | 压力实验-40 MPa, 900°C, 20 min | 缺失 | 缺失 | 缺失 | 缺失 | 缺失 | 缺失 | 900°C | 20 min | 缺失 | 缺失 | 缺失 | 40 MPa | 缺失 | 20 min | 100 μm | 单晶 | 50 vol% | 无 | 无 | 缺失 | B | 0.5 wt% | 15-53 μm | 缺失 | 缺失 | 缺失 | 缺失 | 缺失 | 缺失 | 压力实验系列，固定温度900°C，保温时间20 min。致密度和热导率未明确给出数值。
Microstructure and thermal conductivity of diamond_copper composite prepared by spark plasma sintering.pdf | 压力实验-60 MPa, 900°C, 20 min | 缺失 | 缺失 | 缺失 | 缺失 | 缺失 | 缺失 | 900°C | 20 min | 缺失 | 缺失 | 缺失 | 60 MPa | 缺失 | 20 min | 100 μm | 单晶 | 50 vol% | 无 | 无 | 缺失 | B | 0.5 wt% | 15-53 μm | 缺失 | 缺失 | 缺失 | 缺失 | 缺失 | 缺失 | 压力实验系列，固定温度900°C，保温时间20 min。致密度和热导率未明确给出数值。
Microstructure and thermal conductivity of diamond_copper composite prepared by spark plasma sintering.pdf | 时间实验-5 min, 900°C, 50 MPa | 缺失 | 缺失 | 缺失 | 缺失 | 缺失 | 缺失 | 900°C | 5 min | 缺失 | 缺失 | 缺失 | 50 MPa | 缺失 | 5 min | 100 μm | 单晶 | 50 vol% | 无 | 无 | 缺失 | B | 0.5 wt% | 15-53 μm | 缺失 | 缺失 | 缺失 | 缺失 | 缺失 | 缺失 | 时间实验系列，固定温度900°C，压力50 MPa。致密度和热导率未明确给出数值。
Microstructure and thermal conductivity of diamond_copper composite prepared by spark plasma sintering.pdf | 时间实验-10 min, 900°C, 50 MPa | 缺失 | 缺失 | 缺失 | 缺失 | 缺失 | 缺失 | 900°C | 10 min | 缺失 | 缺失 | 缺失 | 50 MPa | 缺失 | 10 min | 100 μm | 单晶 | 50 vol% | 无 | 无 | 缺失 | B | 0.5 wt% | 15-53 μm | 缺失 | 缺失 | 552 W/(m·K) | 9.02×10^-6 /K | 缺失 | 缺失 | 最佳工艺条件。热导率达到552 W/(m·K)，CTE为9.02×10^-6 /K。致密度未明确给出。
Microstructure and thermal conductivity of diamond_copper composite prepared by spark plasma sintering.pdf | 时间实验-15 min, 900°C, 50 MPa | 缺失 | 缺失 | 缺失 | 缺失 | 缺失 | 缺失 | 900°C | 15 min | 缺失 | 缺失 | 缺失 | 50 MPa | 缺失 | 15 min | 100 μm | 单晶 | 50 vol% | 无 | 无 | 缺失 | B | 0.5 wt% | 15-53 μm | 缺失 | 缺失 | 缺失 | 缺失 | 缺失 | 缺失 | 时间实验系列，固定温度900°C，压力50 MPa。致密度和热导率未明确给出数值，但文中提及致密度在此时间后趋于稳定。
Microstructure and thermal conductivity of diamond_copper composite prepared by spark plasma sintering.pdf | 时间实验-25 min, 900°C, 50 MPa | 缺失 | 缺失 | 缺失 | 缺失 | 缺失 | 缺失 | 900°C | 25 min | 缺失 | 缺失 | 缺失 | 50 MPa | 缺失 | 25 min | 100 μm | 单晶 | 50 vol% | 无 | 无 | 缺失 | B | 0.5 wt% | 15-53 μm | 缺失 | 缺失 | 缺失 | 缺失 | 缺失 | 缺失 | 时间实验系列，固定温度900°C，压力50 MPa。致密度和热导率未明确给出数值。
Thermal conductivity of SPS consolidated Cu_diamond composites with Cr-coated diamond particles.pdf | Uncoated, 50 vol% diamond, sintered at 860°C | 缺失 | 缺失 | 缺失 | 缺失 | 缺失 | 缺失 | 860°C | 5 min | 100°C/min | 缺失 | 缺失 | 30 MPa | 室温 | 缺失 | 100 μm | 缺失 | 50 vol% | 无 | 无 | 0 μm | 无 | 缺失 | ≤25 μm | 缺失 | 缺失 | 缺失 | 缺失 | 缺失 | 缺失 | 未涂层金刚石，铜基体纯铜，界面结合弱，无碳化物形成。
Thermal conductivity of SPS consolidated Cu_diamond composites with Cr-coated diamond particles.pdf | Uncoated, 50 vol% diamond, sintered at 920°C | 缺失 | 缺失 | 缺失 | 缺失 | 缺失 | 缺失 | 920°C | 5 min | 100°C/min | 缺失 | 缺失 | 30 MPa | 室温 | 缺失 | 100 μm | 缺失 | 50 vol% | 无 | 无 | 0 μm | 无 | 缺失 | ≤25 μm | 缺失 | 缺失 | 217 W/mK | 缺失 | 缺失 | 缺失 | 热导率由涂层50 vol% 284 W/mK和31%增幅反推估算。
Thermal conductivity of SPS consolidated Cu_diamond composites with Cr-coated diamond particles.pdf | Uncoated, 50 vol% diamond, sintered at 940°C | 缺失 | 缺失 | 缺失 | 缺失 | 缺失 | 缺失 | 940°C | 5 min | 100°C/min | 缺失 | 缺失 | 30 MPa | 室温 | 缺失 | 100 μm | 缺失 | 50 vol% | 无 | 无 | 0 μm | 无 | 缺失 | ≤25 μm | 缺失 | 缺失 | 缺失 | 缺失 | 缺失 | 缺失 | 940°C出现液相烧结，界面热应力导致结合劣化。
Thermal conductivity of SPS consolidated Cu_diamond composites with Cr-coated diamond particles.pdf | Cr-coated, 50 vol% diamond, sintered at 860°C | 缺失 | 缺失 | 缺失 | 缺失 | 缺失 | 缺失 | 860°C | 5 min | 100°C/min | 缺失 | 缺失 | 30 MPa | 室温 | 缺失 | 100 μm | 缺失 | 50 vol% | 无 | Cr | 1 μm | 无 | 缺失 | ≤25 μm | 缺失 | 缺失 | 缺失 | 缺失 | 缺失 | 缺失 | 涂层为真空蒸发镀Cr，厚度约1 μm。860°C界面结合较弱，未形成Cr3C2。
Thermal conductivity of SPS consolidated Cu_diamond composites with Cr-coated diamond particles.pdf | Cr-coated, 50 vol% diamond, sintered at 920°C | 缺失 | 缺失 | 缺失 | 缺失 | 缺失 | 缺失 | 920°C | 5 min | 100°C/min | 缺失 | 缺失 | 30 MPa | 室温 | 缺失 | 100 μm | 缺失 | 50 vol% | 无 | Cr | 1 μm | 无 | 缺失 | ≤25 μm | 缺失 | 96% | 284 W/mK | 缺失 | 缺失 | 缺失 | 最优条件。界面形成Cr3C2化合物，增强结合，获得最高热导率。
Thermal conductivity of SPS consolidated Cu_diamond composites with Cr-coated diamond particles.pdf | Cr-coated, 50 vol% diamond, sintered at 940°C | 缺失 | 缺失 | 缺失 | 缺失 | 缺失 | 缺失 | 940°C | 5 min | 100°C/min | 缺失 | 缺失 | 30 MPa | 室温 | 缺失 | 100 μm | 缺失 | 50 vol% | 无 | Cr | 1 μm | 无 | 缺失 | ≤25 μm | 缺失 | 缺失 | 缺失 | 缺失 | 缺失 | 缺失 | 940°C液相烧结引起热应力，界面结合劣化，热导率下降。
Preparation and thermal conductivity of tungsten coated diamond_copper composites.pdf | 热压烧结 (60 min镀覆, 90-116 μm, 50%) | 缺失 | 缺失 | 缺失 | 缺失 | 缺失 | 缺失 | 1050°C | 20 min | 缺失 | 缺失 | 缺失 | 30 MPa | 缺失 | 20 min | 90-116 μm | 单晶 | 50% | 碱洗+酸洗，表面粗化活化，热扩散镀钨 (1000°C, 60 min) | W | 505 nm | 缺失 | 缺失 | 缺失 | 缺失 | 96% | 419 W/(m·K) | 缺失 | 缺失 | 缺失 | 真空热压烧结，孔隙率4%。
Preparation and thermal conductivity of tungsten coated diamond_copper composites.pdf | bare diamond热压 | 缺失 | 缺失 | 缺失 | 缺失 | 缺失 | 缺失 | 1050°C | 20 min | 缺失 | 缺失 | 缺失 | 30 MPa | 缺失 | 20 min | 缺失 | 单晶 | 缺失 | 清洗 | 无 | 缺失 | 缺失 | 缺失 | 缺失 | 缺失 | 缺失 | 182 W/(m·K) | 缺失 | 缺失 | 缺失 | 未镀钨的纯金刚石热压烧结对照样。
TiC镀层改性金刚石及其铜基复合材料的热性能研究_张利琪.pdf | 未改性50 vol.% Diamond/Cu（B0） | 缺失 | 缺失 | 缺失 | 缺失 | 缺失 | 缺失 | 1000°C | 60 min | 10°C/min | 缺失 | 缺失 | 50 MPa | 1000°C | 60 min | 180-212 μm | 四面体，表面光滑 | 50 vol% | 酸洗+碱洗 | 无 | 缺失 | 无 | 无 | 40 μm | 缺失 | 缺失 | 227.3 W/(m·K) | 8.52×10⁻⁶ K⁻¹ | 缺失 | 缺失 | 未改性金刚石，直接与铜粉混合热压烧结，界面润湿性差，致密度低。
TiC镀层改性金刚石及其铜基复合材料的热性能研究_张利琪.pdf | 熔盐法改性的50 vol.% Diamond/Cu（A1） | 缺失 | 缺失 | 缺失 | 缺失 | 缺失 | 缺失 | 1000°C | 60 min | 10°C/min | 缺失 | 缺失 | 50 MPa | 1000°C | 60 min | 180-212 μm | 四面体，表面光滑 | 50 vol% | 酸洗+碱洗 | Ti | ~1 μm | 无 | 无 | 40 μm | 缺失 | >99% | 442.6 W/(m·K) | 7.10×10⁻⁶ K⁻¹ | 缺失 | 缺失 | 熔盐法700°C/60min镀TiC，再化学镀Cu20min双镀层，热压烧结。

## 筛选说明
项目 | 内容
原始记录数 | 1292
筛选后记录数 | 415
筛选后文献数（按文件名去重） | 108
保留材料体系 | 金刚石/铜或金刚石/铜合金复合材料记录；剔除类金刚石膜、NiCu/diamond、Fe-Cu-Ni-Sn基体、Diamond/Al、纯铜/无金刚石对照、界面薄膜/非复合材料等。
保留工艺范围 | 压力熔渗/压力浸渗、气体压力熔渗/浸渗、真空压力浸渗、高压/高温高压熔渗；真空热压、热压烧结；以及相近的压力辅助烧结工艺，如 SPS/PPS、HIP/热等静压等。
说明 | 仅保留满足“材料体系 + 工艺路线”双重条件的记录，输出表保留原始32个字段，不额外改字段名。