## 提取结果
文件名 | 文献名 | 工艺类型 | 保温温度1 | 保温时间1 | 保温温度2 | 保温时间2 | 保温温度3 | 保温时间3 | 烧结温度6 | 烧结时间6 | 升温速率 | 加压温度1 | 保压时间1 | 加压压力2 | 加压温度2 | 保压时间2 | 金刚石粒径 | 金刚石形貌 | 金刚石体积分数 | 金刚石预处理方式 | 镀层元素 | 金刚石镀层厚度 | 基体合金化元素 | 基体合金化添加量 | 铜粉粒径 | 铜粉形貌 | 致密度 | 热导率 | 热膨胀系数 | 抗弯强度 | 温循后热导率 | 额外备注
Enhanced thermal conductivity and thermal shock resistance in diamond_copper composites through diamond surface etching.pdf | Sample S1 (Unetched diamond) | 热压烧结 | 缺失 | 缺失 | 缺失 | 缺失 | 缺失 | 缺失 | 缺失 | 缺失 | 缺失 | 缺失 | 缺失 | 缺失 | 缺失 | 缺失 | 缺失 | 单晶 | 缺失 | 无蚀刻 | W | 缺失 | 缺失 | 缺失 | 缺失 | 缺失 | 缺失 | 630 W/mK | 缺失 | 缺失 | 514 W/mK | 未蚀刻金刚石，热压后镀层部分脱落，600次热循环后热导率衰减18.2%
Enhanced thermal conductivity and thermal shock resistance in diamond_copper composites through diamond surface etching.pdf | Sample S2 (Etched diamond) | 热压烧结 | 缺失 | 缺失 | 缺失 | 缺失 | 缺失 | 缺失 | 缺失 | 缺失 | 缺失 | 缺失 | 缺失 | 缺失 | 缺失 | 缺失 | 缺失 | 单晶 | 缺失 | 蚀刻 | W | 缺失 | 缺失 | 缺失 | 缺失 | 缺失 | 缺失 | 643 W/mK | 缺失 | 缺失 | 597 W/mK | 蚀刻金刚石，热压后镀层完好，600次热循环后热导率衰减6.4%
Diamond_Cu composites microchannel heat sink for effective thermal management of SiC power devices.pdf | 真空热压烧结W涂层金刚石/铜复合材料（55 vol%金刚石） | 真空热压烧结 | 缺失 | 缺失 | 缺失 | 缺失 | 缺失 | 缺失 | 1000°C | 180min | 缺失 | 缺失 | 缺失 | 50MPa | 1000°C | 180min | 70/80 mesh (180–212 μm) | 单晶（多面体） | 55 vol% | 磁控溅射W涂层后真空退火（1000°C, 1h） | W | 122.4 nm | 缺失 | 缺失 | 25–50 μm | 球形（气雾化） | 缺失 | 807 W/m·K | 缺失 | 缺失 | 缺失 | 金刚石先磁控溅射W涂层，再真空退火形成WC界面层；铜粉与涂层金刚石混合后，在石墨模具中真空热压烧结。
Effect of surface roughening on the interfacial thermal conductance of diamond_copper composites.pdf | Un-etched diamond/Cu composite | 真空热压烧结 | 缺失 | 缺失 | 缺失 | 缺失 | 缺失 | 缺失 | 900°C | 60 min | 缺失 | 缺失 | 缺失 | 70 MPa | 900°C | 60 min | 400 μm | 立方八面体 | 38 vol% | 无 | W, Cu | W:170 nm, Cu:2.4 μm | 缺失 | 缺失 | 45 μm | 缺失 | 98.4% | 539 W·m−1·K−1 | 缺失 | 缺失 | 缺失 | 未蚀刻金刚石，双镀层W+Cu，致密度98.4%
Effect of surface roughening on the interfacial thermal conductance of diamond_copper composites.pdf | 750 °C-etched diamond/Cu composite | 真空热压烧结 | 缺失 | 缺失 | 缺失 | 缺失 | 缺失 | 缺失 | 900°C | 60 min | 缺失 | 缺失 | 缺失 | 70 MPa | 900°C | 60 min | 400 μm | 立方八面体 | 38 vol% | 熔盐蚀刻(750°C) | W, Cu | 缺失 | 缺失 | 缺失 | 45 μm | 缺失 | 97.5% | 557 W·m−1·K−1 | 缺失 | 缺失 | 缺失 | 熔盐蚀刻(750°C)，双镀层W+Cu，致密度97.5%
Effect of surface roughening on the interfacial thermal conductance of diamond_copper composites.pdf | 800 °C-etched diamond/Cu composite | 真空热压烧结 | 缺失 | 缺失 | 缺失 | 缺失 | 缺失 | 缺失 | 900°C | 60 min | 缺失 | 缺失 | 缺失 | 70 MPa | 900°C | 60 min | 400 μm | 立方八面体 | 38 vol% | 熔盐蚀刻(800°C) | W, Cu | 缺失 | 缺失 | 缺失 | 45 μm | 缺失 | 97.4% | 602 W·m−1·K−1 | 缺失 | 缺失 | 缺失 | 熔盐蚀刻(800°C)，双镀层W+Cu，致密度97.4%，最高热导率
Effect of surface roughening on the interfacial thermal conductance of diamond_copper composites.pdf | 850 °C-etched diamond/Cu composite | 真空热压烧结 | 缺失 | 缺失 | 缺失 | 缺失 | 缺失 | 缺失 | 900°C | 60 min | 缺失 | 缺失 | 缺失 | 70 MPa | 900°C | 60 min | 400 μm | 立方八面体 | 38 vol% | 熔盐蚀刻(850°C) | W, Cu | 缺失 | 缺失 | 缺失 | 45 μm | 缺失 | 97.5% | 439 W·m−1·K−1 | 缺失 | 缺失 | 缺失 | 熔盐蚀刻(850°C)，双镀层W+Cu，致密度97.5%，过度蚀刻导致热导率下降
An innovative process to fabricate copper_diamond composite films for thermal management applications.pdf | Cu/40vol%Diamond复合材料 | 真空热压烧结 | 缺失 | 缺失 | 缺失 | 缺失 | 缺失 | 缺失 | 650°C | 30 min | 缺失 | 缺失 | 缺失 | 50 MPa | 650°C | 30 min | 50 μm | 多面体 | 40% | 无 | 无 | 缺失 | 无 | 缺失 | 30 μm | 树枝状 | 97.5% | 455 W/m·K | 12×10⁻⁶/°C | 缺失 | 缺失 | 采用磷酸酯分散剂，通过热处理在金刚石表面沉积铜纳米颗粒，无碳化物形成元素，堆叠多层热压
An innovative process to fabricate copper_diamond composite films for thermal management applications.pdf | Cu/50vol%Diamond复合材料 | 真空热压烧结 | 缺失 | 缺失 | 缺失 | 缺失 | 缺失 | 缺失 | 650°C | 30 min | 缺失 | 缺失 | 缺失 | 50 MPa | 650°C | 30 min | 50 μm | 多面体 | 50% | 无 | 无 | 缺失 | 无 | 缺失 | 30 μm | 树枝状 | 95.9% | 320 W/m·K | 11.8×10⁻⁶/°C | 缺失 | 缺失 | 采用磷酸酯分散剂，通过热处理在金刚石表面沉积铜纳米颗粒，无碳化物形成元素，堆叠多层热压
Elaborating highly thermal-conductive diamond_Cu composites by sintering intermittently electroplated core-shell powders.pdf | 45 vol% diamond/Cu composite | 真空热压烧结 | 缺失 | 缺失 | 缺失 | 缺失 | 缺失 | 缺失 | 1223 K | 60 min | 缺失 | 缺失 | 缺失 | 60 MPa | 1223 K | 60 min | 100 μm | regular polyhedrons | 45 vol% | 缺失 | W | 250 nm | 缺失 | 缺失 | 缺失 | 缺失 | >97% | 缺失 | 5.93×10^-6/K | 276 MPa | 缺失 | 试样由电镀Cu层直接热压，无铜粉添加
Elaborating highly thermal-conductive diamond_Cu composites by sintering intermittently electroplated core-shell powders.pdf | 55 vol% diamond/Cu composite | 真空热压烧结 | 缺失 | 缺失 | 缺失 | 缺失 | 缺失 | 缺失 | 1223 K | 60 min | 缺失 | 缺失 | 缺失 | 60 MPa | 1223 K | 60 min | 100 μm | regular polyhedrons | 55 vol% | 缺失 | W | 250 nm | 缺失 | 缺失 | 缺失 | 缺失 | >97% | 638 W/(m·K) | 4.11×10^-6/K | 缺失 | 缺失 | 最高热导率试样，电镀Cu层直接热压
Elaborating highly thermal-conductive diamond_Cu composites by sintering intermittently electroplated core-shell powders.pdf | 65 vol% diamond/Cu composite | 真空热压烧结 | 缺失 | 缺失 | 缺失 | 缺失 | 缺失 | 缺失 | 1223 K | 60 min | 缺失 | 缺失 | 缺失 | 60 MPa | 1223 K | 60 min | 100 μm | regular polyhedrons | 65 vol% | 缺失 | W | 250 nm | 缺失 | 缺失 | 缺失 | 缺失 | >97% | 缺失 | 3.95×10^-6/K | 缺失 | 缺失 | 电镀Cu层直接热压，因孔隙导致热导率略降
Enhanced thermal conductivity in low-cost diamond micro-powder_copper composites through Cr3C2 interfacial design.pdf | Dia:Cr=100:3.5 | 真空热压烧结 | 缺失 | 缺失 | 缺失 | 缺失 | 缺失 | 缺失 | 850°C | 60 min | 缺失 | 缺失 | 缺失 | 缺失 | 缺失 | 缺失 | 30 μm | 不规则 | 40 vol% | 酸洗+微波辐照 | Cr | 缺失 | 无 | 无 | 20 μm | 缺失 | 缺失 | 缺失 | 缺失 | 缺失 | 缺失 | 镀层不完整，有缺陷
Enhanced thermal conductivity in low-cost diamond micro-powder_copper composites through Cr3C2 interfacial design.pdf | Dia:Cr=100:4.5 | 真空热压烧结 | 缺失 | 缺失 | 缺失 | 缺失 | 缺失 | 缺失 | 850°C | 60 min | 缺失 | 缺失 | 缺失 | 缺失 | 缺失 | 缺失 | 30 μm | 不规则 | 40 vol% | 酸洗+微波辐照 | Cr | ~180 nm | 无 | 无 | 20 μm | 缺失 | 缺失 | 431 W·m−1·K−1 | 缺失 | 缺失 | 缺失 | 最佳界面，热导率最高
Enhanced thermal conductivity in low-cost diamond micro-powder_copper composites through Cr3C2 interfacial design.pdf | Dia:Cr=100:5.5 | 真空热压烧结 | 缺失 | 缺失 | 缺失 | 缺失 | 缺失 | 缺失 | 850°C | 60 min | 缺失 | 缺失 | 缺失 | 缺失 | 缺失 | 缺失 | 30 μm | 不规则 | 40 vol% | 酸洗+微波辐照 | Cr | ~410 nm | 无 | 无 | 20 μm | 缺失 | 缺失 | 缺失 | 缺失 | 缺失 | 缺失 | 镀层过厚，不利于传热
Effect of nano-Cr₃C₂ on wear resistance of copper based diamond composites fabricated by vacuum hot pressing.pdf | 0Cr₃C₂D | 真空热压烧结 | 缺失 | 缺失 | 缺失 | 缺失 | 缺失 | 缺失 | 940°C | 3 min | 缺失 | 缺失 | 缺失 | 15 MPa | 缺失 | 3 min | 425–550 μm | 缺失 | 20 vol% | 缺失 | 缺失 | 缺失 | 缺失 | 缺失 | 58 μm | 缺失 | 缺失 | 缺失 | 缺失 | 392.5 MPa | 缺失 | 基体含663Cu-39WC-5Ni-2Mn-1Co (wt%)，纳米Cr₃C₂添加量0 wt%，弯曲强度392.5 MPa，金刚石把持系数50%
Effect of nano-Cr₃C₂ on wear resistance of copper based diamond composites fabricated by vacuum hot pressing.pdf | 1Cr₃C₂D | 真空热压烧结 | 缺失 | 缺失 | 缺失 | 缺失 | 缺失 | 缺失 | 940°C | 3 min | 缺失 | 缺失 | 缺失 | 15 MPa | 缺失 | 3 min | 425–550 μm | 缺失 | 20 vol% | 缺失 | 缺失 | 缺失 | 缺失 | 缺失 | 58 μm | 缺失 | 缺失 | 缺失 | 缺失 | 459.3 MPa | 缺失 | 基体同0Cr₃C₂D，纳米Cr₃C₂添加量1 wt%，弯曲强度459.3 MPa，把持系数55%
Effect of nano-Cr₃C₂ on wear resistance of copper based diamond composites fabricated by vacuum hot pressing.pdf | 2Cr₃C₂D | 真空热压烧结 | 缺失 | 缺失 | 缺失 | 缺失 | 缺失 | 缺失 | 940°C | 3 min | 缺失 | 缺失 | 缺失 | 15 MPa | 缺失 | 3 min | 425–550 μm | 缺失 | 20 vol% | 缺失 | 缺失 | 缺失 | 缺失 | 缺失 | 58 μm | 缺失 | 缺失 | 缺失 | 缺失 | 558.5 MPa | 缺失 | 基体同0Cr₃C₂D，纳米Cr₃C₂添加量2 wt%，弯曲强度最高558.5 MPa，把持系数60%，磨损率提升45%
Effect of nano-Cr₃C₂ on wear resistance of copper based diamond composites fabricated by vacuum hot pressing.pdf | 3Cr₃C₂D | 真空热压烧结 | 缺失 | 缺失 | 缺失 | 缺失 | 缺失 | 缺失 | 940°C | 3 min | 缺失 | 缺失 | 缺失 | 15 MPa | 缺失 | 3 min | 425–550 μm | 缺失 | 20 vol% | 缺失 | 缺失 | 缺失 | 缺失 | 缺失 | 58 μm | 缺失 | 缺失 | 缺失 | 缺失 | 417.6 MPa | 缺失 | 基体同0Cr₃C₂D，纳米Cr₃C₂添加量3 wt%，弯曲强度417.6 MPa，把持系数53%，过量纳米颗粒导致性能下降
刘学璋和余志明 - 2014 - 并联导热结构的金刚石铜基复合材料的制备.pdf | 并联结构金刚石/铜基复合材料 | 真空热压烧结 | 缺失 | 缺失 | 缺失 | 缺失 | 缺失 | 缺失 | 900°C | 240 min | 缺失 | 缺失 | 缺失 | 28 MPa | 900°C | 240 min | 缺失 | CVD金刚石膜 | 缺失 | 打磨+金刚石粉超声振荡 | Ti | 缺失 | 缺失 | 缺失 | 20 μm | 缺失 | 缺失 | 392.78 W/(m·K) | 缺失 | 缺失 | 缺失 | 在钨丝表面CVD沉积金刚石膜获得柱状金刚石棒，垂直排布后填充铜粉，溅射钛过渡层，真空热压烧结；复合材料密度9.51 g/cm³；形成并联导热结构
Effects of dual-layer coatings on microstructure and thermal conductivity of diamond_Cu composites prepared by vacuum hot pressing.pdf | Diamond/Cu with L1 tungsten coating (30 min) | 真空热压烧结 | 缺失 | 缺失 | 缺失 | 缺失 | 缺失 | 缺失 | 900°C | 30 min | 缺失 | 缺失 | 缺失 | 80 MPa | 900°C | 30 min | 400 μm | 规则多面体 (MBD6型) | 55 vol% | 无 | W+Cu | W: 55 nm, Cu: 2.8 μm | 无 | 无 | 53 μm | 缺失 | 缺失 | 386 W/m·K | 缺失 | 缺失 | 缺失 | 钨涂层900°C退火30 min (W2C+W)，外层化学镀铜
Effects of dual-layer coatings on microstructure and thermal conductivity of diamond_Cu composites prepared by vacuum hot pressing.pdf | Diamond/Cu with L2 tungsten coating (1 h) | 真空热压烧结 | 缺失 | 缺失 | 缺失 | 缺失 | 缺失 | 缺失 | 900°C | 30 min | 缺失 | 缺失 | 缺失 | 80 MPa | 900°C | 30 min | 400 μm | 规则多面体 (MBD6型) | 55 vol% | 无 | W+Cu | W: 170 nm, Cu: 2.8 μm | 无 | 无 | 53 μm | 缺失 | 缺失 | 477 W/m·K | 缺失 | 缺失 | 缺失 | 钨涂层900°C退火1 h (主要为W2C)，外层化学镀铜
Effects of dual-layer coatings on microstructure and thermal conductivity of diamond_Cu composites prepared by vacuum hot pressing.pdf | Diamond/Cu with L3 tungsten coating (2 h) | 真空热压烧结 | 缺失 | 缺失 | 缺失 | 缺失 | 缺失 | 缺失 | 900°C | 30 min | 缺失 | 缺失 | 缺失 | 80 MPa | 900°C | 30 min | 400 μm | 规则多面体 (MBD6型) | 55 vol% | 无 | W+Cu | W: 310 nm, Cu: 2.8 μm | 无 | 无 | 53 μm | 缺失 | 缺失 | 721 W/m·K | 缺失 | 缺失 | 缺失 | 钨涂层900°C退火2 h (WC+W2C+W)，外层化学镀铜；最高热导率
Effects of dual-layer coatings on microstructure and thermal conductivity of diamond_Cu composites prepared by vacuum hot pressing.pdf | Diamond/Cu with L4 tungsten coating (4 h) | 真空热压烧结 | 缺失 | 缺失 | 缺失 | 缺失 | 缺失 | 缺失 | 900°C | 30 min | 缺失 | 缺失 | 缺失 | 80 MPa | 900°C | 30 min | 400 μm | 规则多面体 (MBD6型) | 55 vol% | 无 | W+Cu | W: 420 nm, Cu: 2.8 μm | 无 | 无 | 53 μm | 缺失 | 缺失 | 695 W/m·K | 缺失 | 缺失 | 缺失 | 钨涂层900°C退火4 h (WC+W)，外层化学镀铜；涂层较厚粗糙
Copper and its alloys thermal conductivity controlling with diamond and Ti or Cr addition.pdf | Cu+Ti(0.029 mass)/DP-1, 563 kg/cm2 | 气氛保护热压烧结 | 缺失 | 缺失 | 缺失 | 缺失 | 缺失 | 缺失 | 1180°C | 15-16 min | 缺失 | 缺失 | 缺失 | 55.2 MPa | 1180°C | 5-6 min | 120/140 mesh | 缺失 | 60.7% | 缺失 | 无 | 缺失 | Ti | 2.9 wt% | 缺失 | 缺失 | 99.95% | 227 W/m·K | 缺失 | 缺失 | 缺失 | 湿润时间10 min; DP-1未镀覆; 基体合金化Ti添加量原文0.029 mass
Copper and its alloys thermal conductivity controlling with diamond and Ti or Cr addition.pdf | Cu+Cr(0.029 mass)/DP-1, 500 kg/cm2, 2 min | 气氛保护热压烧结 | 缺失 | 缺失 | 缺失 | 缺失 | 缺失 | 缺失 | 1150°C | 12 min | 缺失 | 缺失 | 缺失 | 49.0 MPa | 1150°C | 2 min | 120/140 mesh | 缺失 | 53.3% | 缺失 | 无 | 缺失 | Cr | 2.9 wt% | 缺失 | 缺失 | 93.9% | 246 W/m·K | 缺失 | 缺失 | 缺失 | 湿润时间10 min; 暴露时间2 min; DP-1未镀覆; 孔隙率6.1%
Copper and its alloys thermal conductivity controlling with diamond and Ti or Cr addition.pdf | Cu/DP-2, 700-800 kg/cm2, 4.5 min, Vf=0.533 | 气氛保护热压烧结 | 缺失 | 缺失 | 缺失 | 缺失 | 缺失 | 缺失 | 1150°C | 14.5 min | 缺失 | 缺失 | 缺失 | 68.6-78.5 MPa | 1150°C | 4.5 min | 140/170 mesh | 缺失 | 53.3% | 缺失 | TiC | 缺失 | 无 | 0 | 缺失 | 缺失 | 100% | 377 W/m·K | 缺失 | 缺失 | 缺失 | 湿润时间10 min; DP-2预镀碳化钛; 测试温度49°C
Copper and its alloys thermal conductivity controlling with diamond and Ti or Cr addition.pdf | Cu/DP-2, 700-800 kg/cm2, 4.5 min, Vf=0.586 | 气氛保护热压烧结 | 缺失 | 缺失 | 缺失 | 缺失 | 缺失 | 缺失 | 1150°C | 14.5 min | 缺失 | 缺失 | 缺失 | 68.6-78.5 MPa | 1150°C | 4.5 min | 140/170 mesh | 缺失 | 58.6% | 缺失 | TiC | 缺失 | 无 | 0 | 缺失 | 缺失 | 100% | 246 W/m·K | 缺失 | 缺失 | 缺失 | 湿润时间10 min; DP-2预镀碳化钛; 测试温度45°C
王青云 等 - 2011 - 镀钛金刚石铜复合材料的热导率.pdf | 未镀钛50%金刚石 | 热压烧结 | 缺失 | 缺失 | 缺失 | 缺失 | 缺失 | 缺失 | 缺失 | 1h | 缺失 | 缺失 | 缺失 | 40 MPa | 缺失 | 1h | 109～120 μm | 缺失 | 50 vol% | 无 | 无 | 缺失 | 无 | 缺失 | 75 μm | 缺失 | 90% | 160 W/m·K | 缺失 | 缺失 | 缺失 | 烧结温度未明确给出，可能为980℃；压力40 MPa保持2h（升温1h，保温1h）
王青云 等 - 2011 - 镀钛金刚石铜复合材料的热导率.pdf | 镀钛50%金刚石 | 热压烧结 | 缺失 | 缺失 | 缺失 | 缺失 | 缺失 | 缺失 | 缺失 | 1h | 缺失 | 缺失 | 缺失 | 40 MPa | 缺失 | 1h | 109～120 μm | 缺失 | 50 vol% | 无 | Ti | 1 μm | 无 | 缺失 | 75 μm | 缺失 | 92% | 410 W/m·K | 缺失 | 缺失 | 缺失 | 化学微真空镀钛；烧结温度未明确给出，可能为980℃；压力40 MPa保持2h（升温1h，保温1h）
Characterization and heat transfer model analysis of diamond_copper composite materials prepared by high-temperature lamination.pdf | B1 | 真空热压烧结 | 缺失 | 缺失 | 缺失 | 缺失 | 缺失 | 缺失 | 1050°C | 30 min | 缺失 | 缺失 | 缺失 | 30 MPa | 1050°C | 30 min | 500 μm | 六八面体 | 38.8 vol% | 缺失 | W | 16.4 nm | 无 | 缺失 | 缺失 | 铜片 | 缺失 | 575.3 W/m·K | 缺失 | 187.1 MPa | 缺失 | 涂层时间30 min，热压时间30 min
Characterization and heat transfer model analysis of diamond_copper composite materials prepared by high-temperature lamination.pdf | B2 | 真空热压烧结 | 缺失 | 缺失 | 缺失 | 缺失 | 缺失 | 缺失 | 1050°C | 60 min | 缺失 | 缺失 | 缺失 | 30 MPa | 1050°C | 60 min | 500 μm | 六八面体 | 38.8 vol% | 缺失 | W | 16.4 nm | 无 | 缺失 | 缺失 | 铜片 | 缺失 | 619.7 W/m·K | 缺失 | 239.9 MPa | 缺失 | 涂层时间30 min，热压时间60 min
Characterization and heat transfer model analysis of diamond_copper composite materials prepared by high-temperature lamination.pdf | B3 | 真空热压烧结 | 缺失 | 缺失 | 缺失 | 缺失 | 缺失 | 缺失 | 1050°C | 120 min | 缺失 | 缺失 | 缺失 | 30 MPa | 1050°C | 120 min | 500 μm | 六八面体 | 38.8 vol% | 缺失 | W | 16.4 nm | 无 | 缺失 | 缺失 | 铜片 | 缺失 | 611.4 W/m·K | 缺失 | 202.0 MPa | 缺失 | 涂层时间30 min，热压时间120 min
Characterization and heat transfer model analysis of diamond_copper composite materials prepared by high-temperature lamination.pdf | B4 | 真空热压烧结 | 缺失 | 缺失 | 缺失 | 缺失 | 缺失 | 缺失 | 1050°C | 30 min | 缺失 | 缺失 | 缺失 | 30 MPa | 1050°C | 30 min | 500 μm | 六八面体 | 38.8 vol% | 缺失 | W | 66.2 nm | 无 | 缺失 | 缺失 | 铜片 | 缺失 | 599.0 W/m·K | 缺失 | 238.7 MPa | 缺失 | 涂层时间120 min，热压时间30 min
Characterization and heat transfer model analysis of diamond_copper composite materials prepared by high-temperature lamination.pdf | B5 | 真空热压烧结 | 缺失 | 缺失 | 缺失 | 缺失 | 缺失 | 缺失 | 1050°C | 60 min | 缺失 | 缺失 | 缺失 | 30 MPa | 1050°C | 60 min | 500 μm | 六八面体 | 38.8 vol% | 缺失 | W | 66.2 nm | 无 | 缺失 | 缺失 | 铜片 | 缺失 | 621.5 W/m·K | 缺失 | 275.5 MPa | 缺失 | 涂层时间120 min，热压时间60 min
Characterization and heat transfer model analysis of diamond_copper composite materials prepared by high-temperature lamination.pdf | B6 | 真空热压烧结 | 缺失 | 缺失 | 缺失 | 缺失 | 缺失 | 缺失 | 1050°C | 120 min | 缺失 | 缺失 | 缺失 | 30 MPa | 1050°C | 120 min | 500 μm | 六八面体 | 38.8 vol% | 缺失 | W | 66.2 nm | 无 | 缺失 | 缺失 | 铜片 | 缺失 | 614.4 W/m·K | 缺失 | 282.1 MPa | 缺失 | 涂层时间120 min，热压时间120 min
Characterization and heat transfer model analysis of diamond_copper composite materials prepared by high-temperature lamination.pdf | B7 | 真空热压烧结 | 缺失 | 缺失 | 缺失 | 缺失 | 缺失 | 缺失 | 1050°C | 30 min | 缺失 | 缺失 | 缺失 | 30 MPa | 1050°C | 30 min | 500 μm | 六八面体 | 38.8 vol% | 缺失 | W | 153.7 nm | 无 | 缺失 | 缺失 | 铜片 | 缺失 | 614.2 W/m·K | 缺失 | 276.8 MPa | 缺失 | 涂层时间480 min，热压时间30 min
Characterization and heat transfer model analysis of diamond_copper composite materials prepared by high-temperature lamination.pdf | B8 | 真空热压烧结 | 缺失 | 缺失 | 缺失 | 缺失 | 缺失 | 缺失 | 1050°C | 60 min | 缺失 | 缺失 | 缺失 | 30 MPa | 1050°C | 60 min | 500 μm | 六八面体 | 38.8 vol% | 缺失 | W | 153.7 nm | 无 | 缺失 | 缺失 | 铜片 | 缺失 | 627.7 W/m·K | 缺失 | 281.8 MPa | 缺失 | 涂层时间480 min，热压时间60 min
Characterization and heat transfer model analysis of diamond_copper composite materials prepared by high-temperature lamination.pdf | B9 | 真空热压烧结 | 缺失 | 缺失 | 缺失 | 缺失 | 缺失 | 缺失 | 1050°C | 120 min | 缺失 | 缺失 | 缺失 | 30 MPa | 1050°C | 120 min | 500 μm | 六八面体 | 38.8 vol% | 缺失 | W | 153.7 nm | 无 | 缺失 | 缺失 | 铜片 | 缺失 | 630.3 W/m·K | 缺失 | 283.7 MPa | 缺失 | 涂层时间480 min，热压时间120 min；100次热循环后热导率仅下降约1%
Characterization and heat transfer model analysis of diamond_copper composite materials prepared by high-temperature lamination.pdf | C1 | 真空热压烧结 | 缺失 | 缺失 | 缺失 | 缺失 | 缺失 | 缺失 | 1050°C | 120 min | 缺失 | 缺失 | 缺失 | 30 MPa | 1050°C | 120 min | 450 μm | 六八面体 | 37.5 vol% | 缺失 | W | 66.2 nm | 无 | 缺失 | 缺失 | 铜片 | 缺失 | 552.1 W/m·K | 缺失 | 284.2 MPa | 缺失 | 粒径450 μm，体积分数37.5%，厚度0.64 mm；面内热导率646.1 W/m·K
Characterization and heat transfer model analysis of diamond_copper composite materials prepared by high-temperature lamination.pdf | C2 | 真空热压烧结 | 缺失 | 缺失 | 缺失 | 缺失 | 缺失 | 缺失 | 1050°C | 120 min | 缺失 | 缺失 | 缺失 | 30 MPa | 1050°C | 120 min | 450 μm | 六八面体 | 28.9 vol% | 缺失 | W | 66.2 nm | 无 | 缺失 | 缺失 | 铜片 | 缺失 | 518.1 W/m·K | 缺失 | 288.9 MPa | 缺失 | 粒径450 μm，体积分数28.9%，厚度0.83 mm；面内热导率572.0 W/m·K
Characterization and heat transfer model analysis of diamond_copper composite materials prepared by high-temperature lamination.pdf | C3 | 真空热压烧结 | 缺失 | 缺失 | 缺失 | 缺失 | 缺失 | 缺失 | 1050°C | 120 min | 缺失 | 缺失 | 缺失 | 30 MPa | 1050°C | 120 min | 600 μm | 六八面体 | 44.5 vol% | 缺失 | W | 66.2 nm | 无 | 缺失 | 缺失 | 铜片 | 缺失 | 629.7 W/m·K | 缺失 | 277.6 MPa | 缺失 | 粒径600 μm，体积分数44.5%，厚度0.74 mm；面内热导率722.4 W/m·K
Characterization and heat transfer model analysis of diamond_copper composite materials prepared by high-temperature lamination.pdf | C4 | 真空热压烧结 | 缺失 | 缺失 | 缺失 | 缺失 | 缺失 | 缺失 | 1050°C | 120 min | 缺失 | 缺失 | 缺失 | 30 MPa | 1050°C | 120 min | 600 μm | 六八面体 | 35.8 vol% | 缺失 | W | 66.2 nm | 无 | 缺失 | 缺失 | 铜片 | 缺失 | 532.3 W/m·K | 缺失 | 299.1 MPa | 缺失 | 粒径600 μm，体积分数35.8%，厚度0.92 mm；面内热导率608.5 W/m·K
CrB nanowire enhances the bending strength of diamond_Cu–Fe metal matrix composites.pdf | D0_650°C | 真空热压烧结 | 缺失 | 缺失 | 缺失 | 缺失 | 缺失 | 缺失 | 650°C | 20min | 缺失 | 缺失 | 缺失 | 100MPa | 缺失 | 20min | 120-140mesh | 缺失 | 20vol% | 无 | 无 | 缺失 | Fe,Ni,Sn,Co | 30wt%Fe,8wt%Ni,8wt%Sn,4wt%Co | 270-325mesh | 缺失 | 缺失 | 缺失 | 缺失 | 缺失 | 缺失 | 金刚石类型：未涂覆D0；基体为Cu-30Fe-8Ni-8Sn-4Co合金
CrB nanowire enhances the bending strength of diamond_Cu–Fe metal matrix composites.pdf | D0_700°C | 真空热压烧结 | 缺失 | 缺失 | 缺失 | 缺失 | 缺失 | 缺失 | 700°C | 20min | 缺失 | 缺失 | 缺失 | 100MPa | 缺失 | 20min | 120-140mesh | 缺失 | 20vol% | 无 | 无 | 缺失 | Fe,Ni,Sn,Co | 30wt%Fe,8wt%Ni,8wt%Sn,4wt%Co | 270-325mesh | 缺失 | 缺失 | 缺失 | 缺失 | 缺失 | 缺失 | 金刚石类型：未涂覆D0；基体为Cu-30Fe-8Ni-8Sn-4Co合金
CrB nanowire enhances the bending strength of diamond_Cu–Fe metal matrix composites.pdf | D0_750°C | 真空热压烧结 | 缺失 | 缺失 | 缺失 | 缺失 | 缺失 | 缺失 | 750°C | 20min | 缺失 | 缺失 | 缺失 | 100MPa | 缺失 | 20min | 120-140mesh | 缺失 | 20vol% | 无 | 无 | 缺失 | Fe,Ni,Sn,Co | 30wt%Fe,8wt%Ni,8wt%Sn,4wt%Co | 270-325mesh | 缺失 | 92.7% | 缺失 | 缺失 | 615MPa | 缺失 | 最佳烧结温度750°C；相对密度计算自理论密度7.43g/cm³和实际密度7.25g/cm³减去4.9%；弯曲强度615MPa，与文献报道一致
CrB nanowire enhances the bending strength of diamond_Cu–Fe metal matrix composites.pdf | D0_800°C | 真空热压烧结 | 缺失 | 缺失 | 缺失 | 缺失 | 缺失 | 缺失 | 800°C | 20min | 缺失 | 缺失 | 缺失 | 100MPa | 缺失 | 20min | 120-140mesh | 缺失 | 20vol% | 无 | 无 | 缺失 | Fe,Ni,Sn,Co | 30wt%Fe,8wt%Ni,8wt%Sn,4wt%Co | 270-325mesh | 缺失 | 缺失 | 缺失 | 缺失 | 缺失 | 缺失 | 金刚石类型：未涂覆D0；基体为Cu-30Fe-8Ni-8Sn-4Co合金
CrB nanowire enhances the bending strength of diamond_Cu–Fe metal matrix composites.pdf | D1_650°C | 真空热压烧结 | 缺失 | 缺失 | 缺失 | 缺失 | 缺失 | 缺失 | 650°C | 20min | 缺失 | 缺失 | 缺失 | 100MPa | 缺失 | 20min | 120-140mesh | 缺失 | 20vol% | 无 | B4C | 缺失 | Fe,Ni,Sn,Co | 30wt%Fe,8wt%Ni,8wt%Sn,4wt%Co | 270-325mesh | 缺失 | 缺失 | 缺失 | 缺失 | 缺失 | 缺失 | 金刚石类型：B4C涂层D1；涂层工艺：1100°C热处理1h；基体为Cu-30Fe-8Ni-8Sn-4Co合金
CrB nanowire enhances the bending strength of diamond_Cu–Fe metal matrix composites.pdf | D1_700°C | 真空热压烧结 | 缺失 | 缺失 | 缺失 | 缺失 | 缺失 | 缺失 | 700°C | 20min | 缺失 | 缺失 | 缺失 | 100MPa | 缺失 | 20min | 120-140mesh | 缺失 | 20vol% | 无 | B4C | 缺失 | Fe,Ni,Sn,Co | 30wt%Fe,8wt%Ni,8wt%Sn,4wt%Co | 270-325mesh | 缺失 | 缺失 | 缺失 | 缺失 | 缺失 | 缺失 | 金刚石类型：B4C涂层D1；涂层工艺：1100°C热处理1h；基体为Cu-30Fe-8Ni-8Sn-4Co合金
CrB nanowire enhances the bending strength of diamond_Cu–Fe metal matrix composites.pdf | D1_750°C | 真空热压烧结 | 缺失 | 缺失 | 缺失 | 缺失 | 缺失 | 缺失 | 750°C | 20min | 缺失 | 缺失 | 缺失 | 100MPa | 缺失 | 20min | 120-140mesh | 缺失 | 20vol% | 无 | B4C | 缺失 | Fe,Ni,Sn,Co | 30wt%Fe,8wt%Ni,8wt%Sn,4wt%Co | 270-325mesh | 缺失 | 95.8% | 缺失 | 缺失 | 768MPa | 缺失 | 最佳烧结温度750°C；相对密度计算自理论密度7.43g/cm³和实际密度7.25g/cm³减去1.8%；弯曲强度768MPa
CrB nanowire enhances the bending strength of diamond_Cu–Fe metal matrix composites.pdf | D1_800°C | 真空热压烧结 | 缺失 | 缺失 | 缺失 | 缺失 | 缺失 | 缺失 | 800°C | 20min | 缺失 | 缺失 | 缺失 | 100MPa | 缺失 | 20min | 120-140mesh | 缺失 | 20vol% | 无 | B4C | 缺失 | Fe,Ni,Sn,Co | 30wt%Fe,8wt%Ni,8wt%Sn,4wt%Co | 270-325mesh | 缺失 | 缺失 | 缺失 | 缺失 | 缺失 | 缺失 | 金刚石类型：B4C涂层D1；涂层工艺：1100°C热处理1h；基体为Cu-30Fe-8Ni-8Sn-4Co合金
CrB nanowire enhances the bending strength of diamond_Cu–Fe metal matrix composites.pdf | D2_650°C | 真空热压烧结 | 缺失 | 缺失 | 缺失 | 缺失 | 缺失 | 缺失 | 650°C | 20min | 缺失 | 缺失 | 缺失 | 100MPa | 缺失 | 20min | 120-140mesh | 缺失 | 20vol% | 无 | B4C+CrB nanowires | 缺失 | Fe,Ni,Sn,Co | 30wt%Fe,8wt%Ni,8wt%Sn,4wt%Co | 270-325mesh | 缺失 | 缺失 | 缺失 | 缺失 | 缺失 | 缺失 | 金刚石类型：CrB纳米线修饰D2；两步法：先B4C涂层1100°C/1h，再800°C/1h生长CrB纳米线；基体为Cu-30Fe-8Ni-8Sn-4Co合金
CrB nanowire enhances the bending strength of diamond_Cu–Fe metal matrix composites.pdf | D2_700°C | 真空热压烧结 | 缺失 | 缺失 | 缺失 | 缺失 | 缺失 | 缺失 | 700°C | 20min | 缺失 | 缺失 | 缺失 | 100MPa | 缺失 | 20min | 120-140mesh | 缺失 | 20vol% | 无 | B4C+CrB nanowires | 缺失 | Fe,Ni,Sn,Co | 30wt%Fe,8wt%Ni,8wt%Sn,4wt%Co | 270-325mesh | 缺失 | 缺失 | 缺失 | 缺失 | 缺失 | 缺失 | 金刚石类型：CrB纳米线修饰D2；两步法：先B4C涂层1100°C/1h，再800°C/1h生长CrB纳米线；基体为Cu-30Fe-8Ni-8Sn-4Co合金
CrB nanowire enhances the bending strength of diamond_Cu–Fe metal matrix composites.pdf | D2_750°C | 真空热压烧结 | 缺失 | 缺失 | 缺失 | 缺失 | 缺失 | 缺失 | 750°C | 20min | 缺失 | 缺失 | 缺失 | 100MPa | 缺失 | 20min | 120-140mesh | 缺失 | 20vol% | 无 | B4C+CrB nanowires | 缺失 | Fe,Ni,Sn,Co | 30wt%Fe,8wt%Ni,8wt%Sn,4wt%Co | 270-325mesh | 缺失 | 97.6% | 缺失 | 缺失 | 856MPa | 缺失 | 最佳烧结温度750°C；实际密度7.25g/cm³，理论密度7.43g/cm³，相对密度97.6%；弯曲强度856MPa
CrB nanowire enhances the bending strength of diamond_Cu–Fe metal matrix composites.pdf | D2_800°C | 真空热压烧结 | 缺失 | 缺失 | 缺失 | 缺失 | 缺失 | 缺失 | 800°C | 20min | 缺失 | 缺失 | 缺失 | 100MPa | 缺失 | 20min | 120-140mesh | 缺失 | 20vol% | 无 | B4C+CrB nanowires | 缺失 | Fe,Ni,Sn,Co | 30wt%Fe,8wt%Ni,8wt%Sn,4wt%Co | 270-325mesh | 缺失 | 缺失 | 缺失 | 缺失 | 缺失 | 缺失 | 金刚石类型：CrB纳米线修饰D2；两步法：先B4C涂层1100°C/1h，再800°C/1h生长CrB纳米线；基体为Cu-30Fe-8Ni-8Sn-4Co合金
Double layer interfacial structure of Cr3C2–Cr7C3 in copper_diamond composites for thermal management applications.pdf | Structure 1 | 真空热压烧结 | 缺失 | 缺失 | 缺失 | 缺失 | 缺失 | 缺失 | 850°C | 60 min | 缺失 | 缺失 | 缺失 | 40 MPa | 缺失 | 60 min | 200 μm | 单晶 | 50 vol% | 酸洗+碱洗 | Cr | 缺失 | 缺失 | 缺失 | 30 μm | 缺失 | >97% | 缺失 | 缺失 | 缺失 | 缺失 | 金刚石熔盐法镀Cr: 750°C-30min, 相组成Cr7C3单层
Double layer interfacial structure of Cr3C2–Cr7C3 in copper_diamond composites for thermal management applications.pdf | Structure 2 | 真空热压烧结 | 缺失 | 缺失 | 缺失 | 缺失 | 缺失 | 缺失 | 850°C | 60 min | 缺失 | 缺失 | 缺失 | 40 MPa | 缺失 | 60 min | 200 μm | 单晶 | 50 vol% | 酸洗+碱洗 | Cr | 缺失 | 缺失 | 缺失 | 30 μm | 缺失 | >97% | 缺失 | 缺失 | 缺失 | 缺失 | 金刚石熔盐法镀Cr: 850°C-30min, 相组成Cr7C3/Cr3C2双层
Double layer interfacial structure of Cr3C2–Cr7C3 in copper_diamond composites for thermal management applications.pdf | Structure 3 | 真空热压烧结 | 缺失 | 缺失 | 缺失 | 缺失 | 缺失 | 缺失 | 850°C | 60 min | 缺失 | 缺失 | 缺失 | 40 MPa | 缺失 | 60 min | 200 μm | 单晶 | 50 vol% | 酸洗+碱洗 | Cr | 约230 nm | 缺失 | 缺失 | 30 μm | 缺失 | >97% | 缺失 | 缺失 | 缺失 | 缺失 | 金刚石熔盐法镀Cr: 950°C-0min, 相组成Cr7C3/Cr3C2双层
Double layer interfacial structure of Cr3C2–Cr7C3 in copper_diamond composites for thermal management applications.pdf | Structure 4 | 真空热压烧结 | 缺失 | 缺失 | 缺失 | 缺失 | 缺失 | 缺失 | 850°C | 60 min | 缺失 | 缺失 | 缺失 | 40 MPa | 缺失 | 60 min | 200 μm | 单晶 | 50 vol% | 酸洗+碱洗 | Cr | 约230 nm | 缺失 | 缺失 | 30 μm | 缺失 | >97% | 缺失 | 缺失 | 缺失 | 缺失 | 金刚石熔盐法镀Cr: 950°C-10min, 相组成Cr7C3/Cr3C2双层
Double layer interfacial structure of Cr3C2–Cr7C3 in copper_diamond composites for thermal management applications.pdf | Structure 5 | 真空热压烧结 | 缺失 | 缺失 | 缺失 | 缺失 | 缺失 | 缺失 | 850°C | 60 min | 缺失 | 缺失 | 缺失 | 40 MPa | 缺失 | 60 min | 200 μm | 单晶 | 50 vol% | 酸洗+碱洗 | Cr | 约230 nm | 缺失 | 缺失 | 30 μm | 缺失 | >97% | 缺失 | 缺失 | 缺失 | 缺失 | 金刚石熔盐法镀Cr: 950°C-20min, 相组成Cr3C2/Cr7C3双层
Double layer interfacial structure of Cr3C2–Cr7C3 in copper_diamond composites for thermal management applications.pdf | Structure 6 | 真空热压烧结 | 缺失 | 缺失 | 缺失 | 缺失 | 缺失 | 缺失 | 850°C | 60 min | 缺失 | 缺失 | 缺失 | 40 MPa | 缺失 | 60 min | 200 μm | 单晶 | 50 vol% | 酸洗+碱洗 | Cr | 230 nm (181 nm Cr3C2 + 49 nm Cr7C3) | 缺失 | 缺失 | 30 μm | 缺失 | >97% | 770 W/(m·K) | 缺失 | 缺失 | 缺失 | 金刚石熔盐法镀Cr: 950°C-30min, 锯齿状Cr7C3//Cu界面, 最高热导率
Double layer interfacial structure of Cr3C2–Cr7C3 in copper_diamond composites for thermal management applications.pdf | Structure 7 | 真空热压烧结 | 缺失 | 缺失 | 缺失 | 缺失 | 缺失 | 缺失 | 850°C | 60 min | 缺失 | 缺失 | 缺失 | 40 MPa | 缺失 | 60 min | 200 μm | 单晶 | 50 vol% | 酸洗+碱洗 | Cr | 约230 nm | 缺失 | 缺失 | 30 μm | 缺失 | >97% | 缺失 | 缺失 | 缺失 | 缺失 | 金刚石熔盐法镀Cr: 950°C-60min, 相组成Cr3C2单层
Double layer interfacial structure of Cr3C2–Cr7C3 in copper_diamond composites for thermal management applications.pdf | Structure 8 | 真空热压烧结 | 缺失 | 缺失 | 缺失 | 缺失 | 缺失 | 缺失 | 850°C | 60 min | 缺失 | 缺失 | 缺失 | 40 MPa | 缺失 | 60 min | 200 μm | 单晶 | 50 vol% | 酸洗+碱洗 | Cr | 缺失 | 缺失 | 缺失 | 30 μm | 缺失 | >97% | 360 W/(m·K) | 缺失 | 缺失 | 缺失 | 金刚石熔盐法镀Cr: 950°C-2h, 出现石墨层, 热导率大幅下降
谭翠 等 - 2017 - 合金化元素Cr对青铜基金刚石砂轮导热性能及力学性能的影响.pdf | 试样1 (Cu77.6Sn14.4C1.0J7.0) | 热压烧结 | 缺失 | 缺失 | 缺失 | 缺失 | 缺失 | 缺失 | 650°C | 10 s | 缺失 | 缺失 | 缺失 | 55 kN | 650°C | 10 s | 缺失 | 缺失 | 缺失 | 缺失 | 无 | 缺失 | 无 | 0 | 缺失 | 缺失 | 95.99% | 40.15 W/(m·K) | 缺失 | 61.49 MPa | 缺失 | 压缩强度81.30 MPa, 冲击韧性1.85 J/cm²
谭翠 等 - 2017 - 合金化元素Cr对青铜基金刚石砂轮导热性能及力学性能的影响.pdf | 试样2 (Cu76.6Sn14.4C1.0J7.0Cr1.0) | 热压烧结 | 缺失 | 缺失 | 缺失 | 缺失 | 缺失 | 缺失 | 650°C | 10 s | 缺失 | 缺失 | 缺失 | 55 kN | 650°C | 10 s | 缺失 | 缺失 | 缺失 | 缺失 | 无 | 缺失 | Cr | 1.0wt% | 缺失 | 缺失 | 98.46% | 110.43 W/(m·K) | 缺失 | 77.54 MPa | 缺失 | 压缩强度108.10 MPa, 冲击韧性4.06 J/cm²
Crystallography-guided etching regulates Mo2C interlayer growth for high-thermal-conductivity diamond_Cu composites.pdf | 蚀刻30 vol%金刚石/铜复合材料 | 真空热压烧结 | 缺失 | 缺失 | 缺失 | 缺失 | 缺失 | 缺失 | 850°C | 60 min | 缺失 | 缺失 | 缺失 | 40 MPa | 850°C | 60 min | 200 μm | 单晶 | 30 vol% | 酸洗、碱洗、氧化刻蚀 | Mo2C | 123 nm | 缺失 | 缺失 | 20 μm | 缺失 | 缺失 | 546 W/m·K | 缺失 | 缺失 | 缺失 | 金刚石经酸洗碱洗后700°C氧化刻蚀30 min；Mo2C镀层采用熔盐法（1100°C真空处理30 min）；热压条件：石墨模具，真空，850°C-60 min-40 MPa
Crystallography-guided etching regulates Mo2C interlayer growth for high-thermal-conductivity diamond_Cu composites.pdf | 蚀刻50 vol%金刚石/铜复合材料 | 真空热压烧结 | 缺失 | 缺失 | 缺失 | 缺失 | 缺失 | 缺失 | 850°C | 60 min | 缺失 | 缺失 | 缺失 | 40 MPa | 850°C | 60 min | 200 μm | 单晶 | 50 vol% | 酸洗、碱洗、氧化刻蚀 | Mo2C | 123 nm | 缺失 | 缺失 | 20 μm | 缺失 | 缺失 | 706 W/m·K | 缺失 | 缺失 | 缺失 | 金刚石经酸洗碱洗后700°C氧化刻蚀30 min；Mo2C镀层采用熔盐法（1100°C真空处理30 min）；热压条件：石墨模具，真空，850°C-60 min-40 MPa
Crystallography-guided etching regulates Mo2C interlayer growth for high-thermal-conductivity diamond_Cu composites.pdf | 蚀刻60 vol%金刚石/铜复合材料 | 真空热压烧结 | 缺失 | 缺失 | 缺失 | 缺失 | 缺失 | 缺失 | 850°C | 60 min | 缺失 | 缺失 | 缺失 | 40 MPa | 850°C | 60 min | 200 μm | 单晶 | 60 vol% | 酸洗、碱洗、氧化刻蚀 | Mo2C | 123 nm | 缺失 | 缺失 | 20 μm | 缺失 | 缺失 | 597 W/m·K | 缺失 | 缺失 | 缺失 | 金刚石经酸洗碱洗后700°C氧化刻蚀30 min；Mo2C镀层采用熔盐法（1100°C真空处理30 min）；热压条件：石墨模具，真空，850°C-60 min-40 MPa
Crystallography-guided etching regulates Mo2C interlayer growth for high-thermal-conductivity diamond_Cu composites.pdf | 未蚀刻30 vol%金刚石/铜复合材料 | 真空热压烧结 | 缺失 | 缺失 | 缺失 | 缺失 | 缺失 | 缺失 | 850°C | 60 min | 缺失 | 缺失 | 缺失 | 40 MPa | 850°C | 60 min | 200 μm | 单晶 | 30 vol% | 酸洗、碱洗 | Mo2C | 339 nm | 缺失 | 缺失 | 20 μm | 缺失 | 缺失 | 519 W/m·K | 缺失 | 缺失 | 缺失 | 金刚石仅经酸洗碱洗，无氧化刻蚀；Mo2C镀层采用熔盐法（1100°C真空处理30 min）；热压条件：石墨模具，真空，850°C-60 min-40 MPa
Crystallography-guided etching regulates Mo2C interlayer growth for high-thermal-conductivity diamond_Cu composites.pdf | 未蚀刻50 vol%金刚石/铜复合材料 | 真空热压烧结 | 缺失 | 缺失 | 缺失 | 缺失 | 缺失 | 缺失 | 850°C | 60 min | 缺失 | 缺失 | 缺失 | 40 MPa | 850°C | 60 min | 200 μm | 单晶 | 50 vol% | 酸洗、碱洗 | Mo2C | 339 nm | 缺失 | 缺失 | 20 μm | 缺失 | 缺失 | 664 W/m·K | 缺失 | 缺失 | 缺失 | 金刚石仅经酸洗碱洗，无氧化刻蚀；Mo2C镀层采用熔盐法（1100°C真空处理30 min）；热压条件：石墨模具，真空，850°C-60 min-40 MPa
张妍 等 - 2026 - 铜粉形貌对金刚石铜复合材料性能的影响.pdf | A-1 (电解铜粉, 900°C) | 真空热压烧结 | 缺失 | 缺失 | 缺失 | 缺失 | 缺失 | 缺失 | 900°C | 30min | 缺失 | 缺失 | 缺失 | 20MPa | 900°C | 30min | 45μm | 缺失 | 60vol% | 无 | Cr | 200nm | 缺失 | 缺失 | 28μm | 枝晶状 | 缺失 | 缺失 | 缺失 | 209MPa | 缺失 | A批电解铜粉；弯曲强度数据来自表1
张妍 等 - 2026 - 铜粉形貌对金刚石铜复合材料性能的影响.pdf | A-2 (电解铜粉, 950°C) | 真空热压烧结 | 缺失 | 缺失 | 缺失 | 缺失 | 缺失 | 缺失 | 950°C | 30min | 缺失 | 缺失 | 缺失 | 20MPa | 950°C | 30min | 45μm | 缺失 | 60vol% | 无 | Cr | 200nm | 缺失 | 缺失 | 28μm | 枝晶状 | 缺失 | 缺失 | 缺失 | 214MPa | 缺失 | A批电解铜粉；弯曲强度数据来自表1
张妍 等 - 2026 - 铜粉形貌对金刚石铜复合材料性能的影响.pdf | A-3 (电解铜粉, 1000°C) | 真空热压烧结 | 缺失 | 缺失 | 缺失 | 缺失 | 缺失 | 缺失 | 1000°C | 30min | 缺失 | 缺失 | 缺失 | 20MPa | 1000°C | 30min | 45μm | 缺失 | 60vol% | 无 | Cr | 200nm | 缺失 | 缺失 | 28μm | 枝晶状 | 缺失 | 缺失 | 缺失 | 182MPa | 缺失 | A批电解铜粉；弯曲强度数据来自表1
张妍 等 - 2026 - 铜粉形貌对金刚石铜复合材料性能的影响.pdf | A-4 (电解铜粉, 1050°C) | 真空热压烧结 | 缺失 | 缺失 | 缺失 | 缺失 | 缺失 | 缺失 | 1050°C | 30min | 缺失 | 缺失 | 缺失 | 20MPa | 1050°C | 30min | 45μm | 缺失 | 60vol% | 无 | Cr | 200nm | 缺失 | 缺失 | 28μm | 枝晶状 | 缺失 | 缺失 | 缺失 | 188MPa | 缺失 | A批电解铜粉；弯曲强度数据来自表1；该温度下热导率最高达228.12 W/(m·K)
张妍 等 - 2026 - 铜粉形貌对金刚石铜复合材料性能的影响.pdf | A-5 (电解铜粉, 1100°C) | 真空热压烧结 | 缺失 | 缺失 | 缺失 | 缺失 | 缺失 | 缺失 | 1100°C | 30min | 缺失 | 缺失 | 缺失 | 20MPa | 1100°C | 30min | 45μm | 缺失 | 60vol% | 无 | Cr | 200nm | 缺失 | 缺失 | 28μm | 枝晶状 | 缺失 | 缺失 | 缺失 | 184MPa | 缺失 | A批电解铜粉；弯曲强度数据来自表1；高温下有铜液溢出
张妍 等 - 2026 - 铜粉形貌对金刚石铜复合材料性能的影响.pdf | B-1 (雾化铜粉, 900°C) | 真空热压烧结 | 缺失 | 缺失 | 缺失 | 缺失 | 缺失 | 缺失 | 900°C | 30min | 缺失 | 缺失 | 缺失 | 20MPa | 900°C | 30min | 45μm | 缺失 | 60vol% | 无 | Cr | 200nm | 缺失 | 缺失 | 21μm | 球状 | 缺失 | 缺失 | 缺失 | 127MPa | 缺失 | B批雾化铜粉；弯曲强度数据来自表1
张妍 等 - 2026 - 铜粉形貌对金刚石铜复合材料性能的影响.pdf | B-2 (雾化铜粉, 950°C) | 真空热压烧结 | 缺失 | 缺失 | 缺失 | 缺失 | 缺失 | 缺失 | 950°C | 30min | 缺失 | 缺失 | 缺失 | 20MPa | 950°C | 30min | 45μm | 缺失 | 60vol% | 无 | Cr | 200nm | 缺失 | 缺失 | 21μm | 球状 | 缺失 | 缺失 | 缺失 | 191MPa | 缺失 | B批雾化铜粉；弯曲强度数据来自表1；该温度下热导率最高达204.71 W/(m·K)
张妍 等 - 2026 - 铜粉形貌对金刚石铜复合材料性能的影响.pdf | B-3 (雾化铜粉, 1000°C) | 真空热压烧结 | 缺失 | 缺失 | 缺失 | 缺失 | 缺失 | 缺失 | 1000°C | 30min | 缺失 | 缺失 | 缺失 | 20MPa | 1000°C | 30min | 45μm | 缺失 | 60vol% | 无 | Cr | 200nm | 缺失 | 缺失 | 21μm | 球状 | 缺失 | 缺失 | 缺失 | 163MPa | 缺失 | B批雾化铜粉；弯曲强度数据来自表1
张妍 等 - 2026 - 铜粉形貌对金刚石铜复合材料性能的影响.pdf | B-4 (雾化铜粉, 1050°C) | 真空热压烧结 | 缺失 | 缺失 | 缺失 | 缺失 | 缺失 | 缺失 | 1050°C | 30min | 缺失 | 缺失 | 缺失 | 20MPa | 1050°C | 30min | 45μm | 缺失 | 60vol% | 无 | Cr | 200nm | 缺失 | 缺失 | 21μm | 球状 | 缺失 | 缺失 | 缺失 | 137MPa | 缺失 | B批雾化铜粉；弯曲强度数据来自表1
张妍 等 - 2026 - 铜粉形貌对金刚石铜复合材料性能的影响.pdf | B-5 (雾化铜粉, 1100°C) | 真空热压烧结 | 缺失 | 缺失 | 缺失 | 缺失 | 缺失 | 缺失 | 1100°C | 30min | 缺失 | 缺失 | 缺失 | 20MPa | 1100°C | 30min | 45μm | 缺失 | 60vol% | 无 | Cr | 200nm | 缺失 | 缺失 | 21μm | 球状 | 缺失 | 缺失 | 缺失 | 122MPa | 缺失 | B批雾化铜粉；弯曲强度数据来自表1；高温下有较严重溢铜
庞兴志 等 - 2024 - Nb元素对铜-金刚石复合材料界面改性的研究.pdf | Nb含量0 vol.% | 真空热压烧结 | 缺失 | 缺失 | 缺失 | 缺失 | 缺失 | 缺失 | 850°C | 120 min | 5°C/min | 缺失 | 缺失 | 30 MPa | 缺失 | 120 min | 60 μm | 缺失 | 50 vol.% | 无 | 无 | 缺失 | Nb | 0 vol.% | 50 μm | 缺失 | 74.33% | 276.3 W/(m·K) | 缺失 | 缺失 | 缺失 | 冷等静压预压10 MPa；热导率由1%Nb样品值提高1.34倍反推
庞兴志 等 - 2024 - Nb元素对铜-金刚石复合材料界面改性的研究.pdf | Nb含量0.5 vol.% | 真空热压烧结 | 缺失 | 缺失 | 缺失 | 缺失 | 缺失 | 缺失 | 850°C | 120 min | 5°C/min | 缺失 | 缺失 | 30 MPa | 缺失 | 120 min | 60 μm | 缺失 | 50 vol.% | 无 | 无 | 缺失 | Nb | 0.5 vol.% | 50 μm | 缺失 | 缺失 | 缺失 | 缺失 | 缺失 | 缺失 | 冷等静压预压10 MPa；因人为操作致密度偏低，热导率未报告
庞兴志 等 - 2024 - Nb元素对铜-金刚石复合材料界面改性的研究.pdf | Nb含量1.0 vol.% | 真空热压烧结 | 缺失 | 缺失 | 缺失 | 缺失 | 缺失 | 缺失 | 850°C | 120 min | 5°C/min | 缺失 | 缺失 | 30 MPa | 缺失 | 120 min | 60 μm | 缺失 | 50 vol.% | 无 | 无 | 缺失 | Nb | 1.0 vol.% | 50 μm | 缺失 | 缺失 | 370.3 W/(m·K) | 缺失 | 缺失 | 缺失 | 冷等静压预压10 MPa；热导率在30°C时测得
庞兴志 等 - 2024 - Nb元素对铜-金刚石复合材料界面改性的研究.pdf | Nb含量1.5 vol.% | 真空热压烧结 | 缺失 | 缺失 | 缺失 | 缺失 | 缺失 | 缺失 | 850°C | 120 min | 5°C/min | 缺失 | 缺失 | 30 MPa | 缺失 | 120 min | 60 μm | 缺失 | 50 vol.% | 无 | 无 | 缺失 | Nb | 1.5 vol.% | 50 μm | 缺失 | 缺失 | 缺失 | 缺失 | 缺失 | 缺失 | 冷等静压预压10 MPa
庞兴志 等 - 2024 - Nb元素对铜-金刚石复合材料界面改性的研究.pdf | Nb含量2.0 vol.% | 真空热压烧结 | 缺失 | 缺失 | 缺失 | 缺失 | 缺失 | 缺失 | 850°C | 120 min | 5°C/min | 缺失 | 缺失 | 30 MPa | 缺失 | 120 min | 60 μm | 缺失 | 50 vol.% | 无 | 无 | 缺失 | Nb | 2.0 vol.% | 50 μm | 缺失 | 缺失 | 缺失 | 缺失 | 缺失 | 缺失 | 冷等静压预压10 MPa
Effect of structural modification on the thermophysical properties of graphite films_diamond sandwich copper thermally conductive composite film.pdf | 实施例1 | 真空热压烧结 | 缺失 | 缺失 | 缺失 | 缺失 | 缺失 | 缺失 | 980°C | 60 min | 10°C/min | 缺失 | 缺失 | 20 MPa | 980°C | 60 min | 300 μm | 缺失 | 10 vol% | 丙酮超声清洗+去离子水+NaOH溶液清洗+10% HNO3粗化 | W | 缺失 | 缺失 | 缺失 | 10 μm | 缺失 | 缺失 | 缺失 | 缺失 | 缺失 | 缺失 | 金刚石体积分数10 vol%，压力20 MPa，无性能数据；石墨膜盐浴镀W
Effect of structural modification on the thermophysical properties of graphite films_diamond sandwich copper thermally conductive composite film.pdf | 实施例2 | 真空热压烧结 | 缺失 | 缺失 | 缺失 | 缺失 | 缺失 | 缺失 | 980°C | 60 min | 10°C/min | 缺失 | 缺失 | 20 MPa | 980°C | 60 min | 300 μm | 缺失 | 20 vol% | 丙酮超声清洗+去离子水+NaOH溶液清洗+10% HNO3粗化 | W | 缺失 | 缺失 | 缺失 | 10 μm | 缺失 | 缺失 | 缺失 | 缺失 | 缺失 | 缺失 | 金刚石体积分数20 vol%，压力20 MPa，无性能数据；石墨膜盐浴镀W
Effect of structural modification on the thermophysical properties of graphite films_diamond sandwich copper thermally conductive composite film.pdf | 实施例3 | 真空热压烧结 | 缺失 | 缺失 | 缺失 | 缺失 | 缺失 | 缺失 | 980°C | 60 min | 10°C/min | 缺失 | 缺失 | 20 MPa | 980°C | 60 min | 300 μm | 缺失 | 30 vol% | 丙酮超声清洗+去离子水+NaOH溶液清洗+10% HNO3粗化 | W | 缺失 | 缺失 | 缺失 | 10 μm | 缺失 | 缺失 | 780 W/(m·K) | 缺失 | 125 MPa | 缺失 | 金刚石体积分数30 vol%，压力20 MPa，面内热导率780 W/(m·K)，面外热导率211 W/(m·K)；石墨膜盐浴镀W
Effect of structural modification on the thermophysical properties of graphite films_diamond sandwich copper thermally conductive composite film.pdf | 实施例4 | 真空热压烧结 | 缺失 | 缺失 | 缺失 | 缺失 | 缺失 | 缺失 | 980°C | 60 min | 10°C/min | 缺失 | 缺失 | 20 MPa | 980°C | 60 min | 300 μm | 缺失 | 40 vol% | 丙酮超声清洗+去离子水+NaOH溶液清洗+10% HNO3粗化 | W | 缺失 | 缺失 | 缺失 | 10 μm | 缺失 | 缺失 | 缺失 | 缺失 | 缺失 | 缺失 | 金刚石体积分数40 vol%，压力20 MPa，无性能数据；石墨膜盐浴镀W
Effect of structural modification on the thermophysical properties of graphite films_diamond sandwich copper thermally conductive composite film.pdf | 实施例5 | 真空热压烧结 | 缺失 | 缺失 | 缺失 | 缺失 | 缺失 | 缺失 | 980°C | 60 min | 10°C/min | 缺失 | 缺失 | 10 MPa | 980°C | 60 min | 300 μm | 缺失 | 30 vol% | 丙酮超声清洗+去离子水+NaOH溶液清洗+10% HNO3粗化 | W | 缺失 | 缺失 | 缺失 | 10 μm | 缺失 | 缺失 | 缺失 | 缺失 | 缺失 | 缺失 | 金刚石体积分数30 vol%，压力10 MPa，无性能数据；石墨膜盐浴镀W
Effect of structural modification on the thermophysical properties of graphite films_diamond sandwich copper thermally conductive composite film.pdf | 实施例6 | 真空热压烧结 | 缺失 | 缺失 | 缺失 | 缺失 | 缺失 | 缺失 | 980°C | 60 min | 10°C/min | 缺失 | 缺失 | 30 MPa | 980°C | 60 min | 300 μm | 缺失 | 30 vol% | 丙酮超声清洗+去离子水+NaOH溶液清洗+10% HNO3粗化 | W | 缺失 | 缺失 | 缺失 | 10 μm | 缺失 | 缺失 | 缺失 | 缺失 | 缺失 | 缺失 | 金刚石体积分数30 vol%，压力30 MPa，无性能数据；石墨膜盐浴镀W
Effect of structural modification on the thermophysical properties of graphite films_diamond sandwich copper thermally conductive composite film.pdf | 实施例7 | 真空热压烧结 | 缺失 | 缺失 | 缺失 | 缺失 | 缺失 | 缺失 | 980°C | 60 min | 10°C/min | 缺失 | 缺失 | 40 MPa | 980°C | 60 min | 300 μm | 缺失 | 30 vol% | 丙酮超声清洗+去离子水+NaOH溶液清洗+10% HNO3粗化 | W | 缺失 | 缺失 | 缺失 | 10 μm | 缺失 | 缺失 | 缺失 | 缺失 | 缺失 | 缺失 | 金刚石体积分数30 vol%，压力40 MPa，无性能数据；石墨膜盐浴镀W
Enhanced thermal conductivity of hot-pressed copper_diamond composites with titanium-modified interface.pdf | 400HP-Cu/45Ti-D | 气氛保护热压烧结 | 缺失 | 缺失 | 缺失 | 缺失 | 缺失 | 缺失 | 800°C | 1.5 min | 缺失 | 缺失 | 缺失 | 400 MPa | 800°C | 缺失 | 53-63 μm | 缺失 | 45 vol% | 无 | Ti | 缺失 | 无 | 缺失 | <45 μm | 缺失 | 98.2% | 507 W/mK | 缺失 | 缺失 | 缺失 | 金刚石MBD8，230/270目；氩气保护
Enhanced thermal conductivity of hot-pressed copper_diamond composites with titanium-modified interface.pdf | 500HP-Cu/45Ti-D | 气氛保护热压烧结 | 缺失 | 缺失 | 缺失 | 缺失 | 缺失 | 缺失 | 800°C | 1.5 min | 缺失 | 缺失 | 缺失 | 500 MPa | 800°C | 缺失 | 53-63 μm | 缺失 | 45 vol% | 无 | Ti | 缺失 | 无 | 缺失 | <45 μm | 缺失 | 98.7% | 530 W/mK | 缺失 | 缺失 | 缺失 | 金刚石MBD8，230/270目；氩气保护
Enhanced thermal conductivity of hot-pressed copper_diamond composites with titanium-modified interface.pdf | 540HP-Cu/45Ti-D | 气氛保护热压烧结 | 缺失 | 缺失 | 缺失 | 缺失 | 缺失 | 缺失 | 800°C | 1.5 min | 缺失 | 缺失 | 缺失 | 540 MPa | 800°C | 缺失 | 53-63 μm | 缺失 | 45 vol% | 无 | Ti | 缺失 | 无 | 缺失 | <45 μm | 缺失 | 98.4% | 514 W/mK | 缺失 | 缺失 | 缺失 | 抗拉强度215 MPa
Enhanced thermal conductivity of hot-pressed copper_diamond composites with titanium-modified interface.pdf | 600HP-Cu/45Ti-D | 气氛保护热压烧结 | 缺失 | 缺失 | 缺失 | 缺失 | 缺失 | 缺失 | 800°C | 1.5 min | 缺失 | 缺失 | 缺失 | 600 MPa | 800°C | 缺失 | 53-63 μm | 缺失 | 45 vol% | 无 | Ti | 缺失 | 无 | 缺失 | <45 μm | 缺失 | 98.5% | 513 W/mK | 缺失 | 缺失 | 缺失 | 抗拉强度200 MPa
Enhanced thermal conductivity of hot-pressed copper_diamond composites with titanium-modified interface.pdf | 400HP-Cu/50Ti-D | 气氛保护热压烧结 | 缺失 | 缺失 | 缺失 | 缺失 | 缺失 | 缺失 | 800°C | 1.5 min | 缺失 | 缺失 | 缺失 | 400 MPa | 800°C | 缺失 | 53-63 μm | 缺失 | 50 vol% | 无 | Ti | 缺失 | 无 | 缺失 | <45 μm | 缺失 | 95.7% | 466 W/mK | 缺失 | 117 MPa | 缺失 | 金刚石MBD8，230/270目；氩气保护
Enhanced thermal conductivity of hot-pressed copper_diamond composites with titanium-modified interface.pdf | 500HP-Cu/50Ti-D | 气氛保护热压烧结 | 缺失 | 缺失 | 缺失 | 缺失 | 缺失 | 缺失 | 800°C | 1.5 min | 缺失 | 缺失 | 缺失 | 500 MPa | 800°C | 缺失 | 53-63 μm | 缺失 | 50 vol% | 无 | Ti | 缺失 | 无 | 缺失 | <45 μm | 缺失 | 96.3% | 531 W/mK | 缺失 | 125 MPa | 缺失 | 金刚石MBD8，230/270目；氩气保护
Enhanced thermal conductivity of hot-pressed copper_diamond composites with titanium-modified interface.pdf | 540HP-Cu/50Ti-D | 气氛保护热压烧结 | 缺失 | 缺失 | 缺失 | 缺失 | 缺失 | 缺失 | 800°C | 1.5 min | 缺失 | 缺失 | 缺失 | 540 MPa | 800°C | 缺失 | 53-63 μm | 缺失 | 50 vol% | 无 | Ti | 缺失 | 无 | 缺失 | <45 μm | 缺失 | 97.6% | 565 W/mK | 缺失 | 147 MPa | 缺失 | 热导率最高565 W/mK
Enhanced thermal conductivity of hot-pressed copper_diamond composites with titanium-modified interface.pdf | 600HP-Cu/50Ti-D | 气氛保护热压烧结 | 缺失 | 缺失 | 缺失 | 缺失 | 缺失 | 缺失 | 800°C | 1.5 min | 缺失 | 缺失 | 缺失 | 600 MPa | 800°C | 缺失 | 53-63 μm | 缺失 | 50 vol% | 无 | Ti | 缺失 | 无 | 缺失 | <45 μm | 缺失 | 97.0% | 553 W/mK | 缺失 | 168 MPa | 缺失 | 金刚石MBD8，230/270目；氩气保护
Enhanced thermal conductivity of hot-pressed copper_diamond composites with titanium-modified interface.pdf | 400HP-Cu/55Ti-D | 气氛保护热压烧结 | 缺失 | 缺失 | 缺失 | 缺失 | 缺失 | 缺失 | 800°C | 1.5 min | 缺失 | 缺失 | 缺失 | 400 MPa | 800°C | 缺失 | 53-63 μm | 缺失 | 55 vol% | 无 | Ti | 缺失 | 无 | 缺失 | <45 μm | 缺失 | 93.2% | 345 W/mK | 缺失 | 78 MPa | 缺失 | 金刚石MBD8，230/270目；氩气保护
Enhanced thermal conductivity of hot-pressed copper_diamond composites with titanium-modified interface.pdf | 500HP-Cu/55Ti-D | 气氛保护热压烧结 | 缺失 | 缺失 | 缺失 | 缺失 | 缺失 | 缺失 | 800°C | 1.5 min | 缺失 | 缺失 | 缺失 | 500 MPa | 800°C | 缺失 | 53-63 μm | 缺失 | 55 vol% | 无 | Ti | 缺失 | 无 | 缺失 | <45 μm | 缺失 | 95.2% | 445 W/mK | 缺失 | 98 MPa | 缺失 | 金刚石MBD8，230/270目；氩气保护
Enhanced thermal conductivity of hot-pressed copper_diamond composites with titanium-modified interface.pdf | 540HP-Cu/55Ti-D | 气氛保护热压烧结 | 缺失 | 缺失 | 缺失 | 缺失 | 缺失 | 缺失 | 800°C | 1.5 min | 缺失 | 缺失 | 缺失 | 540 MPa | 800°C | 缺失 | 53-63 μm | 缺失 | 55 vol% | 无 | Ti | 缺失 | 无 | 缺失 | <45 μm | 缺失 | 95.8% | 465 W/mK | 缺失 | 105 MPa | 缺失 | 金刚石MBD8，230/270目；氩气保护
Enhanced thermal conductivity of hot-pressed copper_diamond composites with titanium-modified interface.pdf | 600HP-Cu/55Ti-D | 气氛保护热压烧结 | 缺失 | 缺失 | 缺失 | 缺失 | 缺失 | 缺失 | 800°C | 1.5 min | 缺失 | 缺失 | 缺失 | 600 MPa | 800°C | 缺失 | 53-63 μm | 缺失 | 55 vol% | 无 | Ti | 缺失 | 无 | 缺失 | <45 μm | 缺失 | 95.2% | 509 W/mK | 缺失 | 115 MPa | 缺失 | 金刚石MBD8，230/270目；氩气保护
Enhanced thermal conductivity of hot-pressed copper_diamond composites with titanium-modified interface.pdf | HP-Cu-0.3Ti/D | 气氛保护热压烧结 | 缺失 | 缺失 | 缺失 | 缺失 | 缺失 | 缺失 | 1050°C | 缺失 | 缺失 | 缺失 | 缺失 | 540 MPa | 1050°C | 缺失 | 53-63 μm | 缺失 | 50 vol% | 无 | 无 | 缺失 | Ti | 0.3 wt% | <45 μm | 缺失 | 89% | 349 W/mK | 缺失 | 127 MPa | 缺失 | 基体合金化Ti，金刚石未涂层
Enhanced thermal conductivity of hot-pressed copper_diamond composites with titanium-modified interface.pdf | HP-Cu-0.5Ti/D | 气氛保护热压烧结 | 缺失 | 缺失 | 缺失 | 缺失 | 缺失 | 缺失 | 1050°C | 缺失 | 缺失 | 缺失 | 缺失 | 540 MPa | 1050°C | 缺失 | 53-63 μm | 缺失 | 50 vol% | 无 | 无 | 缺失 | Ti | 0.5 wt% | <45 μm | 缺失 | 97% | 554 W/mK | 缺失 | 93 MPa | 缺失 | 基体合金化Ti，金刚石未涂层
Enhanced thermal conductivity of hot-pressed copper_diamond composites with titanium-modified interface.pdf | HP-Cu-1Ti/D | 气氛保护热压烧结 | 缺失 | 缺失 | 缺失 | 缺失 | 缺失 | 缺失 | 1050°C | 缺失 | 缺失 | 缺失 | 缺失 | 540 MPa | 1050°C | 缺失 | 53-63 μm | 缺失 | 50 vol% | 无 | 无 | 缺失 | Ti | 1 wt% | <45 μm | 缺失 | 96% | 303 W/mK | 缺失 | 53 MPa | 缺失 | 基体合金化Ti，金刚石未涂层
高导热金刚石_铜基复合材料的制备、组织和性能研究_李博宇.pdf | 90 min-HP | 热压烧结 | 400°C | 30 min | 1000°C | 90 min | 缺失 | 缺失 | 1000°C | 90 min | 10°C/min | 缺失 | 缺失 | 50 MPa | 1000°C | 90 min | 100/120目 (135 μm) | 六-八面体结构(以{100}和{111}晶面为主) | 50vol.% | 酸碱处理(除油+酸洗) | W | 240 nm | 无 | 缺失 | 150目 (约106 μm) | 松树枝状 | 96.61% | 562 W/(m·K) | 缺失 | 210 MPa | 缺失 | 烧结前5 MPa预压，400°C脱气30 min后升温至1000°C，施加50 MPa恒定压力保温90 min，随炉冷却时保持5 MPa压力。金刚石镀钨工艺：950°C热扩散法(W粉，金刚石:W=1:1)，镀层厚度约240 nm。金刚石体积分数假设为50vol.%（基于优化结果）。
高导热金刚石_铜基复合材料的制备、组织和性能研究_李博宇.pdf | 90 min-HOP | 振荡热压烧结 | 400°C | 30 min | 1000°C | 90 min | 缺失 | 缺失 | 1000°C | 90 min | 10°C/min | 缺失 | 缺失 | 40±10 MPa | 1000°C | 90 min | 100/120目 (135 μm) | 六-八面体结构(以{100}和{111}晶面为主) | 50vol.% | 酸碱处理(除油+酸洗) | W | 240 nm | 无 | 缺失 | 150目 (约106 μm) | 松树枝状 | 95.96% | 499 W/(m·K) | 缺失 | 176 MPa | 缺失 | 烧结前5 MPa预压，400°C脱气30 min后升温至1000°C，施加振荡压力40±10 MPa (频率5 Hz)保温90 min，随炉冷却时保持5 MPa压力。金刚石镀钨工艺：950°C热扩散法(W粉，金刚石:W=1:1)，镀层厚度约240 nm。金刚石体积分数假设为50vol.%（基于优化结果）。
高导热金刚石_铜基复合材料的制备、组织和性能研究_李博宇.pdf | 30 min-HOP + 60 min-HP | 振荡热压+热压烧结 | 400°C | 30 min | 1000°C | 30 min | 1000°C | 60 min | 1000°C | 90 min | 10°C/min | 缺失 | 缺失 | 50 MPa | 1000°C | 60 min | 100/120目 (135 μm) | 六-八面体结构(以{100}和{111}晶面为主) | 50vol.% | 酸碱处理(除油+酸洗) | W | 240 nm | 无 | 缺失 | 150目 (约106 μm) | 松树枝状 | 97.95% | 717 W/(m·K) | 4.3×10^-6/K | 218 MPa | 缺失 | 先400°C脱气30 min，升温至1000°C后，先施加振荡压力40±10 MPa (5 Hz) 30 min (HOP)，随后转为50 MPa恒定压力保温60 min (HP)，随炉冷却保持5 MPa。金刚石镀钨工艺：950°C热扩散法(W粉，金刚石:W=1:1)，镀层厚度约240 nm。金刚石体积分数假设为50vol.%。热膨胀系数为300°C下测试值4.3×10^-6/K。
李博宇 等 - 2025 - 金刚石镀覆工艺、品级及含量对金刚石铜基复合材料导热性能的影响.pdf | 镀覆时间50 min | 振荡热压烧结 | 缺失 | 缺失 | 缺失 | 缺失 | 缺失 | 缺失 | 1000 °C | 90 min | 缺失 | 1000 °C | 30 min | 50 MPa | 1000 °C | 60 min | 300 µm | 六-八面体 | 50 vol% | 酸碱洗（NaOH+HNO₃） | W | 645.73 nm | 无 | 0 | 300目（~48 µm） | 树枝状 | 98.96% | 573.23 W/(m·K) | 缺失 | 135 MPa | 缺失 | 第一阶段振荡压力40±10 MPa，频率5 Hz；品级和体积分数未明确，推测为品级2160、50 vol%
李博宇 等 - 2025 - 金刚石镀覆工艺、品级及含量对金刚石铜基复合材料导热性能的影响.pdf | 镀覆时间60 min（最佳条件） | 振荡热压烧结 | 缺失 | 缺失 | 缺失 | 缺失 | 缺失 | 缺失 | 1000 °C | 90 min | 缺失 | 1000 °C | 30 min | 50 MPa | 1000 °C | 60 min | 300 µm | 六-八面体 | 50 vol% | 酸碱洗（NaOH+HNO₃） | W | 688.56 nm | 无 | 0 | 300目（~48 µm） | 树枝状 | 99.59% | 592.01 W/(m·K) | 缺失 | 125 MPa | 缺失 | 第一阶段振荡压力40±10 MPa，频率5 Hz；品级2160，体积分数50%，为综合性能最佳组
李博宇 等 - 2025 - 金刚石镀覆工艺、品级及含量对金刚石铜基复合材料导热性能的影响.pdf | 镀覆时间70 min | 振荡热压烧结 | 缺失 | 缺失 | 缺失 | 缺失 | 缺失 | 缺失 | 1000 °C | 90 min | 缺失 | 1000 °C | 30 min | 50 MPa | 1000 °C | 60 min | 300 µm | 六-八面体 | 50 vol% | 酸碱洗（NaOH+HNO₃） | W | 742.76 nm | 无 | 0 | 300目（~48 µm） | 树枝状 | 98.11% | 508.63 W/(m·K) | 缺失 | 103 MPa | 缺失 | 第一阶段振荡压力40±10 MPa，频率5 Hz；品级和体积分数未明确，推测为品级2160、50 vol%
李博宇 等 - 2025 - 金刚石镀覆工艺、品级及含量对金刚石铜基复合材料导热性能的影响.pdf | 品级2120 | 振荡热压烧结 | 缺失 | 缺失 | 缺失 | 缺失 | 缺失 | 缺失 | 1000 °C | 90 min | 缺失 | 1000 °C | 30 min | 50 MPa | 1000 °C | 60 min | 300 µm | 六-八面体 | 50 vol% | 酸碱洗（NaOH+HNO₃） | W | 缺失 | 无 | 0 | 300目（~48 µm） | 树枝状 | 缺失 | 缺失 | 缺失 | 缺失 | 缺失 | 第一阶段振荡压力40±10 MPa，频率5 Hz；镀覆时间推测为60 min，体积分数推测为50%，性能数据未明确给出
李博宇 等 - 2025 - 金刚石镀覆工艺、品级及含量对金刚石铜基复合材料导热性能的影响.pdf | 品级2180 | 振荡热压烧结 | 缺失 | 缺失 | 缺失 | 缺失 | 缺失 | 缺失 | 1000 °C | 90 min | 缺失 | 1000 °C | 30 min | 50 MPa | 1000 °C | 60 min | 300 µm | 六-八面体 | 50 vol% | 酸碱洗（NaOH+HNO₃） | W | 缺失 | 无 | 0 | 300目（~48 µm） | 树枝状 | 缺失 | 缺失 | 缺失 | 缺失 | 缺失 | 第一阶段振荡压力40±10 MPa，频率5 Hz；镀覆时间推测为60 min，体积分数推测为50%，性能数据未明确给出
李博宇 等 - 2025 - 金刚石镀覆工艺、品级及含量对金刚石铜基复合材料导热性能的影响.pdf | 体积分数30% | 振荡热压烧结 | 缺失 | 缺失 | 缺失 | 缺失 | 缺失 | 缺失 | 1000 °C | 90 min | 缺失 | 1000 °C | 30 min | 50 MPa | 1000 °C | 60 min | 300 µm | 六-八面体 | 30 vol% | 酸碱洗（NaOH+HNO₃） | W | 缺失 | 无 | 0 | 300目（~48 µm） | 树枝状 | 缺失 | 缺失 | 缺失 | 缺失 | 缺失 | 第一阶段振荡压力40±10 MPa，频率5 Hz；镀覆时间推测为60 min，品级推测为2160，性能数据未明确给出
李博宇 等 - 2025 - 金刚石镀覆工艺、品级及含量对金刚石铜基复合材料导热性能的影响.pdf | 体积分数45% | 振荡热压烧结 | 缺失 | 缺失 | 缺失 | 缺失 | 缺失 | 缺失 | 1000 °C | 90 min | 缺失 | 1000 °C | 30 min | 50 MPa | 1000 °C | 60 min | 300 µm | 六-八面体 | 45 vol% | 酸碱洗（NaOH+HNO₃） | W | 缺失 | 无 | 0 | 300目（~48 µm） | 树枝状 | 缺失 | 缺失 | 缺失 | 缺失 | 缺失 | 第一阶段振荡压力40±10 MPa，频率5 Hz；镀覆时间推测为60 min，品级推测为2160，性能数据未明确给出
李博宇 等 - 2025 - 金刚石镀覆工艺、品级及含量对金刚石铜基复合材料导热性能的影响.pdf | 体积分数60% | 振荡热压烧结 | 缺失 | 缺失 | 缺失 | 缺失 | 缺失 | 缺失 | 1000 °C | 90 min | 缺失 | 1000 °C | 30 min | 50 MPa | 1000 °C | 60 min | 300 µm | 六-八面体 | 60 vol% | 酸碱洗（NaOH+HNO₃） | W | 缺失 | 无 | 0 | 300目（~48 µm） | 树枝状 | 缺失 | 缺失 | 缺失 | 缺失 | 缺失 | 第一阶段振荡压力40±10 MPa，频率5 Hz；镀覆时间推测为60 min，品级推测为2160，性能数据未明确给出
电子器件散热用金刚石_铜复合材料的制备及性能研究_戴书刚.pdf | 不同成型工艺对比-热压烧结样品 | 真空热压烧结 | 缺失 | 缺失 | 缺失 | 缺失 | 缺失 | 缺失 | 缺失 | 缺失 | 100°C/min | 缺失 | 缺失 | 缺失 | 缺失 | 缺失 | 90-116μm | 立方六或八面体形状 | 50vol% | 酸碱粗化处理 | W | 缺失 | 无 | 0 | 400-1000目 | 近球形 | 96% | 486W/(m·K) | 缺失 | 缺失 | 缺失 | 表4.1数据，未经热处理
电子器件散热用金刚石_铜复合材料的制备及性能研究_戴书刚.pdf | 热处理镀钨金刚石热压样品 | 真空热压烧结 | 缺失 | 缺失 | 缺失 | 缺失 | 缺失 | 缺失 | 缺失 | 缺失 | 缺失 | 缺失 | 缺失 | 缺失 | 缺失 | 缺失 | 100μm | 立方六或八面体形状 | 50vol% | 酸碱粗化处理+退火热处理 | W | 505nm | 无 | 0 | 400-1000目 | 近球形 | 缺失 | 559W/(m·K) | 缺失 | 缺失 | 缺失 | 4.1.3节，对镀覆颗粒退火后慢速升降温热压
电子器件散热用金刚石_铜复合材料的制备及性能研究_戴书刚.pdf | 镀覆时间15min热压样品 | 真空热压烧结 | 缺失 | 缺失 | 缺失 | 缺失 | 缺失 | 缺失 | 缺失 | 缺失 | 100°C/min | 缺失 | 缺失 | 缺失 | 缺失 | 缺失 | 缺失 | 立方六或八面体形状 | 缺失 | 酸碱粗化处理 | W | 缺失 | 无 | 0 | 400-1000目 | 近球形 | 缺失 | 缺失 | 缺失 | 缺失 | 缺失 | 图4.1，热导率随镀覆时间变化，无具体数值
电子器件散热用金刚石_铜复合材料的制备及性能研究_戴书刚.pdf | 镀覆时间30min热压样品 | 真空热压烧结 | 缺失 | 缺失 | 缺失 | 缺失 | 缺失 | 缺失 | 缺失 | 缺失 | 100°C/min | 缺失 | 缺失 | 缺失 | 缺失 | 缺失 | 缺失 | 立方六或八面体形状 | 缺失 | 酸碱粗化处理 | W | 缺失 | 无 | 0 | 400-1000目 | 近球形 | 缺失 | 缺失 | 缺失 | 缺失 | 缺失 | 图4.1，热导率随镀覆时间变化，无具体数值
电子器件散热用金刚石_铜复合材料的制备及性能研究_戴书刚.pdf | 镀覆时间60min热压样品 | 真空热压烧结 | 缺失 | 缺失 | 缺失 | 缺失 | 缺失 | 缺失 | 缺失 | 缺失 | 100°C/min | 缺失 | 缺失 | 缺失 | 缺失 | 缺失 | 缺失 | 立方六或八面体形状 | 缺失 | 酸碱粗化处理 | W | 505nm | 无 | 0 | 400-1000目 | 近球形 | 缺失 | 缺失 | 缺失 | 缺失 | 缺失 | 图4.1峰值，最佳镀覆参数，热导率无具体数值
电子器件散热用金刚石_铜复合材料的制备及性能研究_戴书刚.pdf | 镀覆时间90min热压样品 | 真空热压烧结 | 缺失 | 缺失 | 缺失 | 缺失 | 缺失 | 缺失 | 缺失 | 缺失 | 100°C/min | 缺失 | 缺失 | 缺失 | 缺失 | 缺失 | 缺失 | 立方六或八面体形状 | 缺失 | 酸碱粗化处理 | W | 缺失 | 无 | 0 | 400-1000目 | 近球形 | 缺失 | 缺失 | 缺失 | 缺失 | 缺失 | 图4.1，热导率随镀覆时间变化，无具体数值
电子器件散热用金刚石_铜复合材料的制备及性能研究_戴书刚.pdf | 镀覆时间120min热压样品 | 真空热压烧结 | 缺失 | 缺失 | 缺失 | 缺失 | 缺失 | 缺失 | 缺失 | 缺失 | 100°C/min | 缺失 | 缺失 | 缺失 | 缺失 | 缺失 | 缺失 | 立方六或八面体形状 | 缺失 | 酸碱粗化处理 | W | 缺失 | 无 | 0 | 400-1000目 | 近球形 | 缺失 | 缺失 | 缺失 | 缺失 | 缺失 | 图4.1，热导率随镀覆时间变化，无具体数值
电子器件散热用金刚石_铜复合材料的制备及性能研究_戴书刚.pdf | 粒径100μm热压样品 | 真空热压烧结 | 缺失 | 缺失 | 缺失 | 缺失 | 缺失 | 缺失 | 缺失 | 缺失 | 100°C/min | 缺失 | 缺失 | 缺失 | 缺失 | 缺失 | 100μm | 立方六或八面体形状 | 50vol% | 酸碱粗化处理 | W | 缺失 | 无 | 0 | 400-1000目 | 近球形 | 缺失 | 缺失 | 缺失 | 缺失 | 缺失 | 图4.12，热导率随粒径变化，无具体数值
电子器件散热用金刚石_铜复合材料的制备及性能研究_戴书刚.pdf | 粒径150μm热压样品 | 真空热压烧结 | 缺失 | 缺失 | 缺失 | 缺失 | 缺失 | 缺失 | 缺失 | 缺失 | 100°C/min | 缺失 | 缺失 | 缺失 | 缺失 | 缺失 | 150μm | 立方六或八面体形状 | 50vol% | 酸碱粗化处理 | W | 缺失 | 无 | 0 | 400-1000目 | 近球形 | 缺失 | 缺失 | 缺失 | 缺失 | 缺失 | 图4.12，热导率随粒径变化，无具体数值
电子器件散热用金刚石_铜复合材料的制备及性能研究_戴书刚.pdf | 粒径200μm热压样品 | 真空热压烧结 | 缺失 | 缺失 | 缺失 | 缺失 | 缺失 | 缺失 | 缺失 | 缺失 | 100°C/min | 缺失 | 缺失 | 缺失 | 缺失 | 缺失 | 200μm | 立方六或八面体形状 | 50vol% | 酸碱粗化处理 | W | 缺失 | 无 | 0 | 400-1000目 | 近球形 | 缺失 | 缺失 | 缺失 | 缺失 | 缺失 | 图4.12，热导率随粒径变化，无具体数值
电子器件散热用金刚石_铜复合材料的制备及性能研究_戴书刚.pdf | 粒径250μm热压样品 | 真空热压烧结 | 缺失 | 缺失 | 缺失 | 缺失 | 缺失 | 缺失 | 缺失 | 缺失 | 100°C/min | 缺失 | 缺失 | 缺失 | 缺失 | 缺失 | 250μm | 立方六或八面体形状 | 50vol% | 酸碱粗化处理 | W | 缺失 | 无 | 0 | 400-1000目 | 近球形 | 缺失 | 缺失 | 缺失 | 缺失 | 缺失 | 图4.12，热导率随粒径变化，无具体数值
电子器件散热用金刚石_铜复合材料的制备及性能研究_戴书刚.pdf | 体积分数10%热压样品 | 真空热压烧结 | 缺失 | 缺失 | 缺失 | 缺失 | 缺失 | 缺失 | 缺失 | 缺失 | 100°C/min | 缺失 | 缺失 | 缺失 | 缺失 | 缺失 | 100μm | 立方六或八面体形状 | 10vol% | 酸碱粗化处理 | W | 缺失 | 无 | 0 | 400-1000目 | 近球形 | 缺失 | 缺失 | 缺失 | 缺失 | 缺失 | 图4.14，热导率随体积分数变化，无具体数值
电子器件散热用金刚石_铜复合材料的制备及性能研究_戴书刚.pdf | 体积分数30%热压样品 | 真空热压烧结 | 缺失 | 缺失 | 缺失 | 缺失 | 缺失 | 缺失 | 缺失 | 缺失 | 100°C/min | 缺失 | 缺失 | 缺失 | 缺失 | 缺失 | 100μm | 立方六或八面体形状 | 30vol% | 酸碱粗化处理 | W | 缺失 | 无 | 0 | 400-1000目 | 近球形 | 缺失 | 缺失 | 缺失 | 缺失 | 缺失 | 图4.14，热导率随体积分数变化，无具体数值
电子器件散热用金刚石_铜复合材料的制备及性能研究_戴书刚.pdf | 体积分数50%热压样品 | 真空热压烧结 | 缺失 | 缺失 | 缺失 | 缺失 | 缺失 | 缺失 | 缺失 | 缺失 | 100°C/min | 缺失 | 缺失 | 缺失 | 缺失 | 缺失 | 100μm | 立方六或八面体形状 | 50vol% | 酸碱粗化处理 | W | 缺失 | 无 | 0 | 400-1000目 | 近球形 | 缺失 | 缺失 | 缺失 | 缺失 | 缺失 | 图4.14，热导率随体积分数变化，可能与其他50vol%组条件不同
电子器件散热用金刚石_铜复合材料的制备及性能研究_戴书刚.pdf | 体积分数60%热压样品 | 真空热压烧结 | 缺失 | 缺失 | 缺失 | 缺失 | 缺失 | 缺失 | 缺失 | 缺失 | 100°C/min | 缺失 | 缺失 | 缺失 | 缺失 | 缺失 | 100μm | 立方六或八面体形状 | 60vol% | 酸碱粗化处理 | W | 缺失 | 无 | 0 | 400-1000目 | 近球形 | 缺失 | 缺失 | 缺失 | 缺失 | 缺失 | 图4.14，热导率随体积分数变化，无具体数值
Femtosecond laser polishing of copper_diamond composites.pdf | Cu/20 vol% D composite materials manufactured by powder metallurgy using uniaxial hot pressing | 真空热压烧结 | 缺失 | 缺失 | 缺失 | 缺失 | 缺失 | 缺失 | 650°C | 30 min | 缺失 | 缺失 | 缺失 | 50 MPa | 650°C | 30 min | 65 µm | 缺失 | 20 vol% | 缺失 | 缺失 | 缺失 | 缺失 | 缺失 | 缺失 | 缺失 | 缺失 | 缺失 | 缺失 | 缺失 | 缺失 | sandblasted using an Arena Blast equipment; initial surface roughness Sa≈20 µm
Fabrication of diamond_copper composite thin plate by electroplating and hot-press sintering for enhanced vapor chamber performance.pdf | Uncoated diamond/Cu (hot-pressed) | 气氛保护热压烧结 | 缺失 | 缺失 | 缺失 | 缺失 | 缺失 | 缺失 | 950°C | 3 min | 缺失 | 缺失 | 缺失 | 6.78 MPa | 950°C | 3 min | 400 μm | cubic-octahedral | 缺失 | 缺失 | 无 | 无 | 缺失 | 缺失 | 缺失 | 缺失 | 缺失 | 缺失 | 缺失 | 缺失 | 缺失 | 单层金刚石颗粒，电镀+热压
Fabrication of diamond_copper composite thin plate by electroplating and hot-press sintering for enhanced vapor chamber performance.pdf | Ti-coated diamond/Cu (hot-pressed) | 气氛保护热压烧结 | 缺失 | 缺失 | 缺失 | 缺失 | 缺失 | 缺失 | 950°C | 3 min | 缺失 | 缺失 | 缺失 | 6.78 MPa | 950°C | 3 min | 400 μm | cubic-octahedral | 缺失 | 缺失 | Ti | 0.2 μm | 缺失 | 缺失 | 缺失 | 缺失 | 缺失 | 缺失 | 缺失 | 缺失 | 缺失 | 单层金刚石颗粒，电镀+热压
Fabrication of diamond_copper composite thin plate by electroplating and hot-press sintering for enhanced vapor chamber performance.pdf | W-coated diamond/Cu (hot-pressed) | 气氛保护热压烧结 | 缺失 | 缺失 | 缺失 | 缺失 | 缺失 | 缺失 | 950°C | 3 min | 缺失 | 缺失 | 缺失 | 6.78 MPa | 950°C | 3 min | 400 μm | cubic-octahedral | 缺失 | 缺失 | W | 2.5 μm | 缺失 | 缺失 | 缺失 | 缺失 | 缺失 | 518.27 W/m·K | 7.58 ppm/K | 缺失 | 416.37 W/m·K | 单层金刚石颗粒，电镀+热压
Interface-engineered diamond_Cu composites heat sink with skirt-shaped fins for advanced thermal management.pdf | diamond-30 composite | 真空热压烧结 | 缺失 | 缺失 | 缺失 | 缺失 | 缺失 | 缺失 | 950°C | 缺失 | 缺失 | 缺失 | 缺失 | 缺失 | 缺失 | 缺失 | 200 μm | cubo-octahedral | 55 vol% | 酸洗+碱洗 | W | 缺失 | 无 | 缺失 | 25–50 μm | 缺失 | 96.95% | 466 W/m·K | 缺失 | 缺失 | 缺失 | W coating duration: 30 min
Interface-engineered diamond_Cu composites heat sink with skirt-shaped fins for advanced thermal management.pdf | diamond-60 composite | 真空热压烧结 | 缺失 | 缺失 | 缺失 | 缺失 | 缺失 | 缺失 | 950°C | 缺失 | 缺失 | 缺失 | 缺失 | 缺失 | 缺失 | 缺失 | 200 μm | cubo-octahedral | 55 vol% | 酸洗+碱洗 | W | 缺失 | 无 | 缺失 | 25–50 μm | 缺失 | 98.05% | 556 W/m·K | 缺失 | 缺失 | 缺失 | W coating duration: 60 min
Interface-engineered diamond_Cu composites heat sink with skirt-shaped fins for advanced thermal management.pdf | diamond-90 composite | 真空热压烧结 | 缺失 | 缺失 | 缺失 | 缺失 | 缺失 | 缺失 | 950°C | 缺失 | 缺失 | 缺失 | 缺失 | 缺失 | 缺失 | 缺失 | 200 μm | cubo-octahedral | 55 vol% | 酸洗+碱洗 | W | 缺失 | 无 | 缺失 | 25–50 μm | 缺失 | 98.41% | 634 W/m·K | 缺失 | 缺失 | 缺失 | W coating duration: 90 min
Interface-engineered diamond_Cu composites heat sink with skirt-shaped fins for advanced thermal management.pdf | diamond-120 composite | 真空热压烧结 | 缺失 | 缺失 | 缺失 | 缺失 | 缺失 | 缺失 | 950°C | 缺失 | 缺失 | 缺失 | 缺失 | 缺失 | 缺失 | 缺失 | 200 μm | cubo-octahedral | 55 vol% | 酸洗+碱洗 | W | 缺失 | 无 | 缺失 | 25–50 μm | 缺失 | 99.12% | 597 W/m·K | 缺失 | 缺失 | 缺失 | W coating duration: 120 min
Fabrication of diamond_copper composite thin plate based on a single-layer close packed diamond particles network for heat dissipation.pdf | 粒径120μm | 气氛保护热压烧结 | 缺失 | 缺失 | 缺失 | 缺失 | 缺失 | 缺失 | 800°C | 10 min | 缺失 | 缺失 | 缺失 | 15 MPa | 800°C | 10 min | 120 μm | 六八面体 | 缺失 | 缺失 | 缺失 | 缺失 | Ti | 3.3wt% | 缺失 | 缺失 | 缺失 | 缺失 | 15.6 × 10^-6 K^{-1} | 393.1 MPa | 缺失 | 采用AgCuTi filler，单层紧密堆积金刚石颗粒网络，三明治结构
Fabrication of diamond_copper composite thin plate based on a single-layer close packed diamond particles network for heat dissipation.pdf | 粒径190μm | 气氛保护热压烧结 | 缺失 | 缺失 | 缺失 | 缺失 | 缺失 | 缺失 | 800°C | 10 min | 缺失 | 缺失 | 缺失 | 15 MPa | 800°C | 10 min | 190 μm | 六八面体 | 缺失 | 缺失 | 缺失 | 缺失 | Ti | 3.3wt% | 缺失 | 缺失 | 缺失 | 缺失 | 缺失 | 缺失 | 缺失 | 采用AgCuTi filler，单层紧密堆积金刚石颗粒网络，三明治结构
Fabrication of diamond_copper composite thin plate based on a single-layer close packed diamond particles network for heat dissipation.pdf | 粒径260μm | 气氛保护热压烧结 | 缺失 | 缺失 | 缺失 | 缺失 | 缺失 | 缺失 | 800°C | 10 min | 缺失 | 缺失 | 缺失 | 15 MPa | 800°C | 10 min | 260 μm | 六八面体 | 缺失 | 缺失 | 缺失 | 缺失 | Ti | 3.3wt% | 缺失 | 缺失 | 缺失 | 缺失 | 缺失 | 缺失 | 缺失 | 采用AgCuTi filler，单层紧密堆积金刚石颗粒网络，三明治结构
Fabrication of diamond_copper composite thin plate based on a single-layer close packed diamond particles network for heat dissipation.pdf | 粒径400μm | 气氛保护热压烧结 | 缺失 | 缺失 | 缺失 | 缺失 | 缺失 | 缺失 | 800°C | 10 min | 缺失 | 缺失 | 缺失 | 15 MPa | 800°C | 10 min | 400 μm | 六八面体 | 缺失 | 缺失 | 缺失 | 缺失 | Ti | 3.3wt% | 缺失 | 缺失 | 缺失 | 缺失 | 缺失 | 缺失 | 缺失 | 采用AgCuTi filler，单层紧密堆积金刚石颗粒网络，三明治结构
Fabrication of diamond_copper composite thin plate based on a single-layer close packed diamond particles network for heat dissipation.pdf | 粒径700μm | 气氛保护热压烧结 | 缺失 | 缺失 | 缺失 | 缺失 | 缺失 | 缺失 | 800°C | 10 min | 缺失 | 缺失 | 缺失 | 15 MPa | 800°C | 10 min | 700 μm | 六八面体 | 缺失 | 缺失 | 缺失 | 缺失 | Ti | 3.3wt% | 缺失 | 缺失 | 缺失 | 缺失 | 缺失 | 缺失 | 缺失 | 采用AgCuTi filler，单层紧密堆积金刚石颗粒网络，三明治结构
Fabrication of diamond_copper composite thin plate based on a single-layer close packed diamond particles network for heat dissipation.pdf | 粒径1200μm | 气氛保护热压烧结 | 缺失 | 缺失 | 缺失 | 缺失 | 缺失 | 缺失 | 800°C | 10 min | 缺失 | 缺失 | 缺失 | 15 MPa | 800°C | 10 min | 1200 μm | 六八面体 | 41% | 缺失 | 缺失 | 缺失 | Ti | 3.3wt% | 缺失 | 缺失 | 缺失 | 552.7 W·m^{-1}·K^{-1} | 10.1 × 10^-6 K^{-1} | 204.3 MPa | 缺失 | 采用AgCuTi filler，单层紧密堆积金刚石颗粒网络，三明治结构
Preparation and properties of cu-matrix composites synergistically reinforced with graphene and diamond.pdf | CDCs | 热压烧结 | 缺失 | 缺失 | 缺失 | 缺失 | 缺失 | 缺失 | 900°C | 15 min | 20°C/min | 缺失 | 缺失 | 40 MPa | 900°C | 15 min | 40 μm | 缺失 | 缺失 | 酸洗+碱洗+敏化 | Cu | 6 μm | 缺失 | 缺失 | 缺失 | 缺失 | 85.5±0.5% | 275±6 W/m·K | 缺失 | 缺失 | 缺失 | 单一Cu涂层金刚石粉热压烧结，无额外Cu粉或石墨烯
Preparation and properties of cu-matrix composites synergistically reinforced with graphene and diamond.pdf | CDCCs | 热压烧结 | 缺失 | 缺失 | 缺失 | 缺失 | 缺失 | 缺失 | 900°C | 15 min | 20°C/min | 缺失 | 缺失 | 40 MPa | 900°C | 15 min | 40 μm | 缺失 | 缺失 | 酸洗+碱洗+敏化 | Cu | 6 μm | 缺失 | 缺失 | 20 μm | 缺失 | 92.8±0.4% | 300±7 W/m·K | 缺失 | 缺失 | 缺失 | 80wt%Cu涂层金刚石+20wt%Cu粉，改善桥接效应
Preparation and properties of cu-matrix composites synergistically reinforced with graphene and diamond.pdf | CDGCs | 热压烧结 | 缺失 | 缺失 | 缺失 | 缺失 | 缺失 | 缺失 | 900°C | 15 min | 20°C/min | 缺失 | 缺失 | 40 MPa | 900°C | 15 min | 40 μm | 缺失 | 缺失 | 酸洗+碱洗+敏化 | Cu | 6 μm | 缺失 | 缺失 | 缺失 | 缺失 | 92.4±0.4% | 346±6 W/m·K | 缺失 | 缺失 | 缺失 | 80wt%Cu涂层金刚石+20wt%Cu涂层石墨烯，最优导热和强度
Investigation on the machining performance of copper-based diamond ultra-thin dicing blades manufactured by fused deposition modeling and sintering (FDMS).pdf | Ultra-thin diamond blade A | 热压烧结 | 缺失 | 缺失 | 缺失 | 缺失 | 缺失 | 缺失 | 750°C - 840°C | 缺失 | 缺失 | 缺失 | 缺失 | 缺失 | 缺失 | 缺失 | 325/400# | 缺失 | 30% vol | 缺失 | 缺失 | 缺失 | 缺失 | 缺失 | 缺失 | 缺失 | 缺失 | 缺失 | 缺失 | 缺失 | 缺失 | 文献侧重于切割性能评估，未提供材料热物理和机械性能；基体为CuSn15，无合金化添加
Investigation on the machining performance of copper-based diamond ultra-thin dicing blades manufactured by fused deposition modeling and sintering (FDMS).pdf | Ultra-thin diamond blade B | 热压烧结 | 缺失 | 缺失 | 缺失 | 缺失 | 缺失 | 缺失 | 750°C - 840°C | 缺失 | 缺失 | 缺失 | 缺失 | 缺失 | 缺失 | 缺失 | 500/600# | 缺失 | 30% vol | 缺失 | 缺失 | 缺失 | 缺失 | 缺失 | 缺失 | 缺失 | 缺失 | 缺失 | 缺失 | 缺失 | 缺失 | 文献侧重于切割性能评估，未提供材料热物理和机械性能；基体为CuSn15，无合金化添加
Investigation on the machining performance of copper-based diamond ultra-thin dicing blades manufactured by fused deposition modeling and sintering (FDMS).pdf | Ultra-thin diamond blade C | 热压烧结 | 缺失 | 缺失 | 缺失 | 缺失 | 缺失 | 缺失 | 750°C - 840°C | 缺失 | 缺失 | 缺失 | 缺失 | 缺失 | 缺失 | 缺失 | 325/400# | 缺失 | 30% vol | 缺失 | 缺失 | 缺失 | Co | 40 wt% | 缺失 | 缺失 | 缺失 | 缺失 | 缺失 | 缺失 | 缺失 | 文献侧重于切割性能评估，未提供材料热物理和机械性能；基体为60%CuSn15+40%Co，Co合金化提高耐磨性和结合强度
Influence of diamond parameters on microstructure and properties of copper-based diamond composites manufactured by Fused Deposition Modeling and Sintering (FDMS).pdf | 样品1 | 真空热压烧结 | 缺失 | 缺失 | 缺失 | 缺失 | 缺失 | 缺失 | 750°C | 缺失 | 缺失 | 缺失 | 缺失 | 100 MPa | 缺失 | 缺失 | 缺失 | 缺失 | 0% | 缺失 | 缺失 | 缺失 | Sn | 15wt% | 38-45μm | 缺失 | 缺失 | 缺失 | 缺失 | 缺失 | 缺失 | 空白样品，无金刚石
Influence of diamond parameters on microstructure and properties of copper-based diamond composites manufactured by Fused Deposition Modeling and Sintering (FDMS).pdf | 样品2 | 真空热压烧结 | 缺失 | 缺失 | 缺失 | 缺失 | 缺失 | 缺失 | 750°C | 缺失 | 缺失 | 缺失 | 缺失 | 100 MPa | 缺失 | 缺失 | 100/120# | 缺失 | 10% | 缺失 | 缺失 | 缺失 | Sn | 15wt% | 38-45μm | 缺失 | 缺失 | 缺失 | 缺失 | 缺失 | 缺失 | 金刚石体积分数10%，粒径100/120#
Influence of diamond parameters on microstructure and properties of copper-based diamond composites manufactured by Fused Deposition Modeling and Sintering (FDMS).pdf | 样品3 | 真空热压烧结 | 缺失 | 缺失 | 缺失 | 缺失 | 缺失 | 缺失 | 750°C | 缺失 | 缺失 | 缺失 | 缺失 | 100 MPa | 缺失 | 缺失 | 100/120# | 缺失 | 20% | 缺失 | 缺失 | 缺失 | Sn | 15wt% | 38-45μm | 缺失 | 缺失 | 缺失 | 缺失 | 缺失 | 缺失 | 金刚石体积分数20%，粒径100/120#
Influence of diamond parameters on microstructure and properties of copper-based diamond composites manufactured by Fused Deposition Modeling and Sintering (FDMS).pdf | 样品4 | 真空热压烧结 | 缺失 | 缺失 | 缺失 | 缺失 | 缺失 | 缺失 | 750°C | 缺失 | 缺失 | 缺失 | 缺失 | 100 MPa | 缺失 | 缺失 | 100/120# | 缺失 | 30% | 缺失 | 缺失 | 缺失 | Sn | 15wt% | 38-45μm | 缺失 | 缺失 | 缺失 | 缺失 | 缺失 | 缺失 | 金刚石体积分数30%，粒径100/120#
Influence of diamond parameters on microstructure and properties of copper-based diamond composites manufactured by Fused Deposition Modeling and Sintering (FDMS).pdf | 样品5 | 真空热压烧结 | 缺失 | 缺失 | 缺失 | 缺失 | 缺失 | 缺失 | 750°C | 缺失 | 缺失 | 缺失 | 缺失 | 100 MPa | 缺失 | 缺失 | 200/230# | 缺失 | 10% | 缺失 | 缺失 | 缺失 | Sn | 15wt% | 38-45μm | 缺失 | 缺失 | 缺失 | 缺失 | 缺失 | 缺失 | 金刚石体积分数10%，粒径200/230#
Influence of diamond parameters on microstructure and properties of copper-based diamond composites manufactured by Fused Deposition Modeling and Sintering (FDMS).pdf | 样品6 | 真空热压烧结 | 缺失 | 缺失 | 缺失 | 缺失 | 缺失 | 缺失 | 750°C | 缺失 | 缺失 | 缺失 | 缺失 | 100 MPa | 缺失 | 缺失 | 200/230# | 缺失 | 20% | 缺失 | 缺失 | 缺失 | Sn | 15wt% | 38-45μm | 缺失 | 缺失 | 缺失 | 缺失 | 缺失 | 缺失 | 金刚石体积分数20%，粒径200/230#
Influence of diamond parameters on microstructure and properties of copper-based diamond composites manufactured by Fused Deposition Modeling and Sintering (FDMS).pdf | 样品7 | 真空热压烧结 | 缺失 | 缺失 | 缺失 | 缺失 | 缺失 | 缺失 | 750°C | 缺失 | 缺失 | 缺失 | 缺失 | 100 MPa | 缺失 | 缺失 | 200/230# | 缺失 | 30% | 缺失 | 缺失 | 缺失 | Sn | 15wt% | 38-45μm | 缺失 | 缺失 | 缺失 | 缺失 | 缺失 | 缺失 | 金刚石体积分数30%，粒径200/230#
Influence of diamond parameters on microstructure and properties of copper-based diamond composites manufactured by Fused Deposition Modeling and Sintering (FDMS).pdf | 样品8 | 真空热压烧结 | 缺失 | 缺失 | 缺失 | 缺失 | 缺失 | 缺失 | 750°C | 缺失 | 缺失 | 缺失 | 缺失 | 100 MPa | 缺失 | 缺失 | 325/400# | 缺失 | 10% | 缺失 | 缺失 | 缺失 | Sn | 15wt% | 38-45μm | 缺失 | 缺失 | 缺失 | 缺失 | 缺失 | 缺失 | 金刚石体积分数10%，粒径325/400#
Influence of diamond parameters on microstructure and properties of copper-based diamond composites manufactured by Fused Deposition Modeling and Sintering (FDMS).pdf | 样品9 | 真空热压烧结 | 缺失 | 缺失 | 缺失 | 缺失 | 缺失 | 缺失 | 750°C | 缺失 | 缺失 | 缺失 | 缺失 | 100 MPa | 缺失 | 缺失 | 325/400# | 缺失 | 20% | 缺失 | 缺失 | 缺失 | Sn | 15wt% | 38-45μm | 缺失 | 缺失 | 缺失 | 缺失 | 缺失 | 缺失 | 金刚石体积分数20%，粒径325/400#
Influence of diamond parameters on microstructure and properties of copper-based diamond composites manufactured by Fused Deposition Modeling and Sintering (FDMS).pdf | 样品10 | 真空热压烧结 | 缺失 | 缺失 | 缺失 | 缺失 | 缺失 | 缺失 | 750°C | 缺失 | 缺失 | 缺失 | 缺失 | 100 MPa | 缺失 | 缺失 | 325/400# | 缺失 | 30% | 缺失 | 缺失 | 缺失 | Sn | 15wt% | 38-45μm | 缺失 | 缺失 | 缺失 | 缺失 | 缺失 | 缺失 | 金刚石体积分数30%，粒径325/400#
Influence of diamond parameters on microstructure and properties of copper-based diamond composites manufactured by Fused Deposition Modeling and Sintering (FDMS).pdf | 样品11 | 真空热压烧结 | 缺失 | 缺失 | 缺失 | 缺失 | 缺失 | 缺失 | 750°C | 缺失 | 缺失 | 缺失 | 缺失 | 100 MPa | 缺失 | 缺失 | 500/600# | 缺失 | 10% | 缺失 | 缺失 | 缺失 | Sn | 15wt% | 38-45μm | 缺失 | 缺失 | 缺失 | 缺失 | 缺失 | 缺失 | 金刚石体积分数10%，粒径500/600#
Influence of diamond parameters on microstructure and properties of copper-based diamond composites manufactured by Fused Deposition Modeling and Sintering (FDMS).pdf | 样品12 | 真空热压烧结 | 缺失 | 缺失 | 缺失 | 缺失 | 缺失 | 缺失 | 750°C | 缺失 | 缺失 | 缺失 | 缺失 | 100 MPa | 缺失 | 缺失 | 500/600# | 缺失 | 20% | 缺失 | 缺失 | 缺失 | Sn | 15wt% | 38-45μm | 缺失 | 缺失 | 缺失 | 缺失 | 缺失 | 缺失 | 金刚石体积分数20%，粒径500/600#
Influence of diamond parameters on microstructure and properties of copper-based diamond composites manufactured by Fused Deposition Modeling and Sintering (FDMS).pdf | 样品13 | 真空热压烧结 | 缺失 | 缺失 | 缺失 | 缺失 | 缺失 | 缺失 | 750°C | 缺失 | 缺失 | 缺失 | 缺失 | 100 MPa | 缺失 | 缺失 | 500/600# | 缺失 | 30% | 缺失 | 缺失 | 缺失 | Sn | 15wt% | 38-45μm | 缺失 | 缺失 | 缺失 | 缺失 | 缺失 | 缺失 | 金刚石体积分数30%，粒径500/600#
Microstructure and thermal behavior of diamond_Cu composites_ Effects of surface modification.pdf | UnDC-1# | 气氛保护热压烧结 | 缺失 | 缺失 | 缺失 | 缺失 | 缺失 | 缺失 | 920°C | 120 min | 缺失 | 缺失 | 缺失 | 30 MPa | 920°C | 120 min | 400 μm | 缺失 | 45 vol% | 无 | 无 | 缺失 | 缺失 | 缺失 | 42 μm | 缺失 | 93.2% | 304 W/m·K | 缺失 | 缺失 | 缺失 | 无涂层金刚石
Microstructure and thermal behavior of diamond_Cu composites_ Effects of surface modification.pdf | NiDC-2# | 气氛保护热压烧结 | 缺失 | 缺失 | 缺失 | 缺失 | 缺失 | 缺失 | 920°C | 120 min | 缺失 | 缺失 | 缺失 | 30 MPa | 920°C | 120 min | 400 μm | 缺失 | 45 vol% | 无 | W, Ni | W: 420 nm; Ni: 0.8 μm | 缺失 | 缺失 | 42 μm | 缺失 | 99.5% | 563 W/m·K | 缺失 | 缺失 | 缺失 | W-Ni双涂层金刚石
Microstructure and thermal behavior of diamond_Cu composites_ Effects of surface modification.pdf | CuDC-3# | 气氛保护热压烧结 | 缺失 | 缺失 | 缺失 | 缺失 | 缺失 | 缺失 | 920°C | 120 min | 缺失 | 缺失 | 缺失 | 30 MPa | 920°C | 120 min | 400 μm | 缺失 | 45 vol% | 无 | W, Cu | W: 420 nm; Cu: 2.8 μm | 缺失 | 缺失 | 42 μm | 缺失 | 99.1% | 661 W/m·K | 缺失 | 缺失 | 缺失 | W-Cu双涂层金刚石
Mechanical and thermal properties of Cu-coated diamond reinforced Cu matrix bioinspired laminated composites.pdf | A1 (3.0 wt% Cu-coated diamond, Cu powder) | 真空热压烧结 | 缺失 | 缺失 | 缺失 | 缺失 | 缺失 | 缺失 | 900°C | 缺失 | 缺失 | 缺失 | 缺失 | 30 MPa | 缺失 | 缺失 | 150-180 µm | 缺失 | 缺失 | 无 | Cu | 缺失 | 无 | 无 | 300 mesh (~48 µm) | powder | 缺失 | 缺失 | 缺失 | 缺失 | 缺失 | 直接粉末混合，非层状结构
Mechanical and thermal properties of Cu-coated diamond reinforced Cu matrix bioinspired laminated composites.pdf | A2 (3.0 wt% Cu-coated diamond, Cu flake) | 真空热压烧结 | 缺失 | 缺失 | 缺失 | 缺失 | 缺失 | 缺失 | 900°C | 缺失 | 缺失 | 缺失 | 缺失 | 30 MPa | 缺失 | 缺失 | 150-180 µm | 缺失 | 缺失 | 无 | Cu | 缺失 | 无 | 无 | 300 mesh (~48 µm) | flake | 缺失 | 346.56 W/m·K | 缺失 | 缺失 | 缺失 | 层状结构明显，最佳性能
Mechanical and thermal properties of Cu-coated diamond reinforced Cu matrix bioinspired laminated composites.pdf | A3 (4.0 wt% Cu-coated diamond, Cu flake) | 真空热压烧结 | 缺失 | 缺失 | 缺失 | 缺失 | 缺失 | 缺失 | 900°C | 缺失 | 缺失 | 缺失 | 缺失 | 30 MPa | 缺失 | 缺失 | 150-180 µm | 缺失 | 缺失 | 无 | Cu | 缺失 | 无 | 无 | 300 mesh (~48 µm) | flake | 缺失 | 缺失 | 缺失 | 缺失 | 缺失 | 拉伸强度268.23 MPa，压缩强度667.22 MPa (40%应变)
Mechanical and thermal properties of Cu-coated diamond reinforced Cu matrix bioinspired laminated composites.pdf | A4 (5.0 wt% Cu-coated diamond, Cu flake) | 真空热压烧结 | 缺失 | 缺失 | 缺失 | 缺失 | 缺失 | 缺失 | 900°C | 缺失 | 缺失 | 缺失 | 缺失 | 30 MPa | 缺失 | 缺失 | 150-180 µm | 缺失 | 缺失 | 无 | Cu | 缺失 | 无 | 无 | 300 mesh (~48 µm) | flake | 缺失 | 缺失 | 缺失 | 缺失 | 缺失 | 拉伸强度240.21 MPa，压缩强度663.00 MPa (40%应变)，层状结构不明显
High thermal conductivity Cu-3Cr_Diamond composites fabricated by powder metallurgy.pdf | Cu/50Dia (80 μm) | 快速热压烧结 | 缺失 | 缺失 | 缺失 | 缺失 | 缺失 | 缺失 | 950°C | 10 min | 缺失 | 缺失 | 缺失 | 缺失 | 缺失 | 缺失 | 80 μm | 缺失 | 50 vol% | 无 | 无 | 缺失 | 缺失 | 缺失 | 5 μm | 缺失 | 缺失 | 缺失 | 缺失 | 缺失 | 缺失 | 纯铜基体，无铬添加，热压烧结
High thermal conductivity Cu-3Cr_Diamond composites fabricated by powder metallurgy.pdf | Cu-3Cr/50Dia (80 μm) | 快速热压烧结 | 缺失 | 缺失 | 缺失 | 缺失 | 缺失 | 缺失 | 950°C | 10 min | 缺失 | 缺失 | 缺失 | 缺失 | 缺失 | 缺失 | 80 μm | 缺失 | 50 vol% | 无 | 无 | 缺失 | Cr | 3 wt% | 5 μm | 缺失 | 缺失 | 缺失 | 缺失 | 缺失 | 缺失 | 基体合金化3 wt% Cr
High thermal conductivity Cu-3Cr_Diamond composites fabricated by powder metallurgy.pdf | Cu-4Cr/50Dia (80 μm) | 快速热压烧结 | 缺失 | 缺失 | 缺失 | 缺失 | 缺失 | 缺失 | 950°C | 10 min | 缺失 | 缺失 | 缺失 | 缺失 | 缺失 | 缺失 | 80 μm | 缺失 | 50 vol% | 无 | 无 | 缺失 | Cr | 4 wt% | 5 μm | 缺失 | 缺失 | 缺失 | 缺失 | 缺失 | 缺失 | 基体合金化4 wt% Cr
High thermal conductivity Cu-3Cr_Diamond composites fabricated by powder metallurgy.pdf | Cu-3Cr/50Dia (100 μm) | 快速热压烧结 | 缺失 | 缺失 | 缺失 | 缺失 | 缺失 | 缺失 | 950°C | 10 min | 缺失 | 缺失 | 缺失 | 缺失 | 缺失 | 缺失 | 100 μm | 缺失 | 50 vol% | 无 | 无 | 缺失 | Cr | 3 wt% | 5 μm | 缺失 | 缺失 | 缺失 | 缺失 | 缺失 | 缺失
High thermal conductivity Cu-3Cr_Diamond composites fabricated by powder metallurgy.pdf | Cu-3Cr/50Dia (150 μm) | 快速热压烧结 | 缺失 | 缺失 | 缺失 | 缺失 | 缺失 | 缺失 | 950°C | 10 min | 缺失 | 缺失 | 缺失 | 缺失 | 缺失 | 缺失 | 150 μm | 缺失 | 50 vol% | 无 | 无 | 缺失 | Cr | 3 wt% | 5 μm | 缺失 | 缺失 | 缺失 | 缺失 | 缺失 | 缺失
High thermal conductivity Cu-3Cr_Diamond composites fabricated by powder metallurgy.pdf | Cu-3Cr/50Dia (400 μm) | 快速热压烧结 | 缺失 | 缺失 | 缺失 | 缺失 | 缺失 | 缺失 | 950°C | 10 min | 缺失 | 缺失 | 缺失 | 缺失 | 缺失 | 缺失 | 400 μm | 缺失 | 50 vol% | 无 | 无 | 缺失 | Cr | 3 wt% | 5 μm | 缺失 | 缺失 | 714 W/m·K | 缺失 | 缺失 | 缺失 | 最大热导率
High thermal conductivity Cu-3Cr_Diamond composites fabricated by powder metallurgy.pdf | Cu-3Cr/30Dia | 快速热压烧结 | 缺失 | 缺失 | 缺失 | 缺失 | 缺失 | 缺失 | 950°C | 10 min | 缺失 | 缺失 | 缺失 | 缺失 | 缺失 | 缺失 | 缺失 | 缺失 | 30 vol% | 无 | 无 | 缺失 | Cr | 3 wt% | 5 μm | 缺失 | 缺失 | 缺失 | 缺失 | 缺失 | 缺失 | 体积分数系列，金刚石粒径未指定
High thermal conductivity Cu-3Cr_Diamond composites fabricated by powder metallurgy.pdf | Cu-3Cr/40Dia | 快速热压烧结 | 缺失 | 缺失 | 缺失 | 缺失 | 缺失 | 缺失 | 950°C | 10 min | 缺失 | 缺失 | 缺失 | 缺失 | 缺失 | 缺失 | 缺失 | 缺失 | 40 vol% | 无 | 无 | 缺失 | Cr | 3 wt% | 5 μm | 缺失 | 缺失 | 缺失 | 缺失 | 缺失 | 缺失 | 体积分数系列，金刚石粒径未指定
High thermal conductivity Cu-3Cr_Diamond composites fabricated by powder metallurgy.pdf | Cu-3Cr/50Dia (vol% series) | 快速热压烧结 | 缺失 | 缺失 | 缺失 | 缺失 | 缺失 | 缺失 | 950°C | 10 min | 缺失 | 缺失 | 缺失 | 缺失 | 缺失 | 缺失 | 缺失 | 缺失 | 50 vol% | 无 | 无 | 缺失 | Cr | 3 wt% | 5 μm | 缺失 | 缺失 | 553 W/m·K | 缺失 | 缺失 | 缺失 | 该组热导率为体积分数50%时的最大值，但金刚石粒径未明确
High thermal conductivity Cu-3Cr_Diamond composites fabricated by powder metallurgy.pdf | Cu-3Cr/60Dia | 快速热压烧结 | 缺失 | 缺失 | 缺失 | 缺失 | 缺失 | 缺失 | 950°C | 10 min | 缺失 | 缺失 | 缺失 | 缺失 | 缺失 | 缺失 | 缺失 | 缺失 | 60 vol% | 无 | 无 | 缺失 | Cr | 3 wt% | 5 μm | 缺失 | 缺失 | 缺失 | 缺失 | 缺失 | 缺失 | 体积分数系列，金刚石粒径未指定
High thermal conductivity Cu-3Cr_Diamond composites fabricated by powder metallurgy.pdf | Cu-3Cr/70Dia | 快速热压烧结 | 缺失 | 缺失 | 缺失 | 缺失 | 缺失 | 缺失 | 950°C | 10 min | 缺失 | 缺失 | 缺失 | 缺失 | 缺失 | 缺失 | 缺失 | 缺失 | 70 vol% | 无 | 无 | 缺失 | Cr | 3 wt% | 5 μm | 缺失 | 缺失 | 缺失 | 缺失 | 缺失 | 缺失 | 体积分数系列，金刚石粒径未指定
Morphological features of W- and Ni-containing coatings on diamond crystals and properties of diamond-copper composites obtained by Spark Plasma Sintering.pdf | HP-50μm-W-coated | 热压烧结 | 缺失 | 缺失 | 缺失 | 缺失 | 缺失 | 缺失 | 920°C | 10 min | 50°C/min | 缺失 | 缺失 | 40 MPa | 缺失 | 缺失 | 50 μm | 缺失 | 50 vol% | 缺失 | W (WC/W2C/W) | <1 μm | 缺失 | 缺失 | 40 μm | 缺失 | 85% | 150 W/m·K | 缺失 | 缺失 | 缺失 | 镀层由RCVD制备，使用W(CO)6前驱体，处理60分钟；压力从室温开始施加并保持恒定。
Morphological features of W- and Ni-containing coatings on diamond crystals and properties of diamond-copper composites obtained by Spark Plasma Sintering.pdf | HP-100μm-Ni-coated | 热压烧结 | 缺失 | 缺失 | 缺失 | 缺失 | 缺失 | 缺失 | 920°C | 10 min | 50°C/min | 缺失 | 缺失 | 40 MPa | 缺失 | 缺失 | 100 μm | 缺失 | 50 vol% | 缺失 | Ni | 缺失 | 缺失 | 缺失 | 40 μm | 缺失 | 85% | 90 W/m·K | 缺失 | 缺失 | 缺失 | 镀层由RCVD制备，使用Ni(C5H5)2前驱体，30 min, 180 Pa；压力从室温开始施加并保持恒定。
Microstructures, mechanical and thermal properties of diamonds and graphene hybrid reinforced laminated Cu matrix composites by vacuum hot pressing.pdf | B1 | 真空热压烧结 | 缺失 | 缺失 | 缺失 | 缺失 | 缺失 | 缺失 | 900°C | 90 min | 10°C/min | 缺失 | 缺失 | 缺失 | 缺失 | 缺失 | 150-180 μm | 缺失 | 缺失 | 缺失 | Cu | 缺失 | 缺失 | 缺失 | 300 mesh | powder | 缺失 | 缺失 | 缺失 | 缺失 | 缺失 | 非层状结构，3.0 wt% diamond + 0.5 wt% GNPs，铜粉原料
Microstructures, mechanical and thermal properties of diamonds and graphene hybrid reinforced laminated Cu matrix composites by vacuum hot pressing.pdf | B2 | 真空热压烧结 | 缺失 | 缺失 | 缺失 | 缺失 | 缺失 | 缺失 | 900°C | 90 min | 10°C/min | 缺失 | 缺失 | 缺失 | 缺失 | 缺失 | 150-180 μm | 缺失 | 缺失 | 缺失 | Cu | 缺失 | 缺失 | 缺失 | 300 mesh | flake | 缺失 | 缺失 | 缺失 | 缺失 | 缺失 | 层状结构，3.0 wt% diamond + 0.5 wt% GNPs，铜片原料
Microstructures, mechanical and thermal properties of diamonds and graphene hybrid reinforced laminated Cu matrix composites by vacuum hot pressing.pdf | B3 | 真空热压烧结 | 缺失 | 缺失 | 缺失 | 缺失 | 缺失 | 缺失 | 900°C | 90 min | 10°C/min | 缺失 | 缺失 | 缺失 | 缺失 | 缺失 | 150-180 μm | 缺失 | 缺失 | 缺失 | Cu | 缺失 | 缺失 | 缺失 | 300 mesh | flake | 缺失 | 缺失 | 缺失 | 缺失 | 缺失 | 层状结构，3.0 wt% diamond + 1.0 wt% GNPs，铜片原料
Microstructures, mechanical and thermal properties of diamonds and graphene hybrid reinforced laminated Cu matrix composites by vacuum hot pressing.pdf | B4 | 真空热压烧结 | 缺失 | 缺失 | 缺失 | 缺失 | 缺失 | 缺失 | 900°C | 90 min | 10°C/min | 缺失 | 缺失 | 缺失 | 缺失 | 缺失 | 150-180 μm | 缺失 | 缺失 | 缺失 | Cu | 缺失 | 缺失 | 缺失 | 300 mesh | flake | 缺失 | 402 W/m·K | 缺失 | 缺失 | 缺失 | 层状结构，3.0 wt% diamond + 1.5 wt% GNPs，铜片原料，最佳性能样品
Interfacial engineering in diamond_cu composites_ from W-WC single-layer optimization to WCu dual-layer Interface for high-temperature thermal properties and stability.pdf | 条件1 单层 (950°C-30min W-W2C-WC) | 真空热压烧结 | 缺失 | 缺失 | 缺失 | 缺失 | 缺失 | 缺失 | 850°C | 60 min | 缺失 | 缺失 | 缺失 | 40 MPa | 缺失 | 60 min | 200 μm | 缺失 | 50 vol% | 熔盐法镀W | W | 160 nm | 缺失 | 缺失 | 缺失 | 缺失 | 缺失 | 613 W/(m·K) | 缺失 | 缺失 | 缺失 | 界面结构：W-W2C-WC，相厚度133-20-7 nm
Interfacial engineering in diamond_cu composites_ from W-WC single-layer optimization to WCu dual-layer Interface for high-temperature thermal properties and stability.pdf | 条件2 单层 (1000°C-30min W-W2C-WC) | 真空热压烧结 | 缺失 | 缺失 | 缺失 | 缺失 | 缺失 | 缺失 | 850°C | 60 min | 缺失 | 缺失 | 缺失 | 40 MPa | 缺失 | 60 min | 200 μm | 缺失 | 50 vol% | 熔盐法镀W | W | 160 nm | 缺失 | 缺失 | 缺失 | 缺失 | 缺失 | 585 W/(m·K) | 缺失 | 缺失 | 缺失 | 界面结构：W-W2C-WC，相厚度33-112-15 nm
Interfacial engineering in diamond_cu composites_ from W-WC single-layer optimization to WCu dual-layer Interface for high-temperature thermal properties and stability.pdf | 条件3 单层 (1050°C-30min W-W2C-WC) | 真空热压烧结 | 缺失 | 缺失 | 缺失 | 缺失 | 缺失 | 缺失 | 850°C | 60 min | 缺失 | 缺失 | 缺失 | 40 MPa | 缺失 | 60 min | 200 μm | 缺失 | 50 vol% | 熔盐法镀W | W | 160 nm | 缺失 | 缺失 | 缺失 | 缺失 | 缺失 | 缺失 | 缺失 | 缺失 | 缺失 | 界面结构：W-W2C-WC，相厚度29-112-19 nm
Interfacial engineering in diamond_cu composites_ from W-WC single-layer optimization to WCu dual-layer Interface for high-temperature thermal properties and stability.pdf | 条件4 单层 (1100°C-30min W-W2C-WC) | 真空热压烧结 | 缺失 | 缺失 | 缺失 | 缺失 | 缺失 | 缺失 | 850°C | 60 min | 缺失 | 缺失 | 缺失 | 40 MPa | 缺失 | 60 min | 200 μm | 缺失 | 50 vol% | 熔盐法镀W | W | 160 nm | 缺失 | 缺失 | 缺失 | 缺失 | 缺失 | 缺失 | 缺失 | 缺失 | 缺失 | 界面结构：W-W2C-WC，相厚度17-123-20 nm
Interfacial engineering in diamond_cu composites_ from W-WC single-layer optimization to WCu dual-layer Interface for high-temperature thermal properties and stability.pdf | 条件5 单层 (1100°C-60min W-WC) | 真空热压烧结 | 缺失 | 缺失 | 缺失 | 缺失 | 缺失 | 缺失 | 850°C | 60 min | 缺失 | 缺失 | 缺失 | 40 MPa | 缺失 | 60 min | 200 μm | 缺失 | 50 vol% | 熔盐法镀W | W | 160 nm | 缺失 | 缺失 | 缺失 | 缺失 | 缺失 | 缺失 | 缺失 | 缺失 | 缺失 | 界面结构：W-WC，相厚度88-72 nm
Interfacial engineering in diamond_cu composites_ from W-WC single-layer optimization to WCu dual-layer Interface for high-temperature thermal properties and stability.pdf | 条件6 单层 (1100°C-120min W-WC) | 真空热压烧结 | 缺失 | 缺失 | 缺失 | 缺失 | 缺失 | 缺失 | 850°C | 60 min | 缺失 | 缺失 | 缺失 | 40 MPa | 缺失 | 60 min | 200 μm | 缺失 | 50 vol% | 熔盐法镀W | W | 160 nm | 缺失 | 缺失 | 缺失 | 缺失 | 缺失 | 缺失 | 缺失 | 缺失 | 缺失 | 界面结构：W-WC，相厚度69-91 nm
Interfacial engineering in diamond_cu composites_ from W-WC single-layer optimization to WCu dual-layer Interface for high-temperature thermal properties and stability.pdf | 条件7 单层 (1100°C-180min W-WC) | 真空热压烧结 | 缺失 | 缺失 | 缺失 | 缺失 | 缺失 | 缺失 | 850°C | 60 min | 缺失 | 缺失 | 缺失 | 40 MPa | 缺失 | 60 min | 200 μm | 缺失 | 50 vol% | 熔盐法镀W | W | 160 nm | 缺失 | 缺失 | 缺失 | 缺失 | 缺失 | 缺失 | 缺失 | 缺失 | 缺失 | 界面结构：W-WC，相厚度64-96 nm
Interfacial engineering in diamond_cu composites_ from W-WC single-layer optimization to WCu dual-layer Interface for high-temperature thermal properties and stability.pdf | 条件8 单层 (1200°C-30min W-WC) | 真空热压烧结 | 缺失 | 缺失 | 缺失 | 缺失 | 缺失 | 缺失 | 850°C | 60 min | 缺失 | 缺失 | 缺失 | 40 MPa | 缺失 | 60 min | 200 μm | 缺失 | 50 vol% | 熔盐法镀W | W | 160 nm | 缺失 | 缺失 | 缺失 | 缺失 | 缺失 | 660 W/(m·K) | 5.2 ppm/K | 缺失 | 缺失 | 界面结构：W-WC，相厚度52-108 nm；室温CTE 5.2 ppm/K
Interfacial engineering in diamond_cu composites_ from W-WC single-layer optimization to WCu dual-layer Interface for high-temperature thermal properties and stability.pdf | 条件4 双层 (1100°C-30min W-W2C-WC + Cu) | 真空热压烧结 | 缺失 | 缺失 | 缺失 | 缺失 | 缺失 | 缺失 | 850°C | 60 min | 缺失 | 缺失 | 缺失 | 40 MPa | 缺失 | 60 min | 200 μm | 缺失 | 50 vol% | 熔盐法镀W后电子束蒸发镀Cu | W | 160 nm (W基镀层) | 缺失 | 缺失 | 缺失 | 缺失 | 缺失 | 缺失 | 缺失 | 缺失 | 缺失 | 双层界面：外镀Cu层约160 nm；基体无合金化
Interfacial engineering in diamond_cu composites_ from W-WC single-layer optimization to WCu dual-layer Interface for high-temperature thermal properties and stability.pdf | 条件7 双层 (1100°C-180min W-WC + Cu) | 真空热压烧结 | 缺失 | 缺失 | 缺失 | 缺失 | 缺失 | 缺失 | 850°C | 60 min | 缺失 | 缺失 | 缺失 | 40 MPa | 缺失 | 60 min | 200 μm | 缺失 | 50 vol% | 熔盐法镀W后电子束蒸发镀Cu | W | 160 nm (W基镀层) | 缺失 | 缺失 | 缺失 | 缺失 | 缺失 | 缺失 | 缺失 | 缺失 | 缺失 | 双层界面：外镀Cu层约160 nm；基体无合金化
Interfacial engineering in diamond_cu composites_ from W-WC single-layer optimization to WCu dual-layer Interface for high-temperature thermal properties and stability.pdf | 条件8 双层 (1200°C-30min W-WC + Cu) | 真空热压烧结 | 缺失 | 缺失 | 缺失 | 缺失 | 缺失 | 缺失 | 850°C | 60 min | 缺失 | 缺失 | 缺失 | 40 MPa | 缺失 | 60 min | 200 μm | 缺失 | 50 vol% | 熔盐法镀W后电子束蒸发镀Cu | W | 160 nm (W基镀层) | 缺失 | 缺失 | 缺失 | 缺失 | 缺失 | 698 W/(m·K) | 5.0 ppm/K | 缺失 | 缺失 | 双层界面：外镀Cu层约160 nm；基体无合金化；室温CTE 5.0 ppm/K
On the thermal conductivity of Cu–Zr_diamond composites.pdf | Pure-Cu/Dia | 真空热压烧结 | 缺失 | 缺失 | 缺失 | 缺失 | 缺失 | 缺失 | 980°C | 20 min | 缺失 | 缺失 | 缺失 | 42 MPa | 980°C | 20 min | 110 μm | 缺失 | 55 vol% | 无 | 缺失 | 缺失 | 缺失 | 缺失 | 50 μm | 气体雾化 | >99% | 192 W/m·K | 缺失 | 缺失 | 缺失 | 基体为纯铜，无合金化
On the thermal conductivity of Cu–Zr_diamond composites.pdf | Cu–0.8Zr/Dia | 真空热压烧结 | 缺失 | 缺失 | 缺失 | 缺失 | 缺失 | 缺失 | 980°C | 20 min | 缺失 | 缺失 | 缺失 | 42 MPa | 980°C | 20 min | 110 μm | 缺失 | 55 vol% | 无 | 缺失 | 缺失 | Zr | 0.8 wt% | 50 μm | 气体雾化 | >99% | 596 W/m·K | 缺失 | 缺失 | 缺失 | 基体合金化为Cu-0.8Zr，界面产物ZrC厚度约270 nm
On the thermal conductivity of Cu–Zr_diamond composites.pdf | Cu–1.2Zr/Dia | 真空热压烧结 | 缺失 | 缺失 | 缺失 | 缺失 | 缺失 | 缺失 | 980°C | 20 min | 缺失 | 缺失 | 缺失 | 42 MPa | 980°C | 20 min | 110 μm | 缺失 | 55 vol% | 无 | 缺失 | 缺失 | Zr | 1.2 wt% | 50 μm | 气体雾化 | >99% | 615 W/m·K | 缺失 | 缺失 | 缺失 | 基体合金化为Cu-1.2Zr，界面产物ZrC厚度约320 nm，最高热导率
On the thermal conductivity of Cu–Zr_diamond composites.pdf | Cu–2.4Zr/Dia | 真空热压烧结 | 缺失 | 缺失 | 缺失 | 缺失 | 缺失 | 缺失 | 980°C | 20 min | 缺失 | 缺失 | 缺失 | 42 MPa | 980°C | 20 min | 110 μm | 缺失 | 55 vol% | 无 | 缺失 | 缺失 | Zr | 2.4 wt% | 50 μm | 气体雾化 | >99% | 542 W/m·K | 缺失 | 缺失 | 缺失 | 基体合金化为Cu-2.4Zr，界面产物ZrC厚度约480 nm
Study of the hot-pressing sintering process of diamond_copper composites and their thermal conductivity.pdf | 热压烧结最佳工艺参数组 | 热压烧结 | 缺失 | 缺失 | 缺失 | 缺失 | 缺失 | 缺失 | 900°C | 缺失 | 100°C/min | 缺失 | 缺失 | 1400 N | 缺失 | 缺失 | 230 µm | 单晶 | 60 vol% | 无 | Cr | 200 nm | 无 | 0 | 10 µm | 球形 | 缺失 | 564.2 W/m·K | 7.01×10^-6 K^-1 | 缺失 | 缺失 | 压力单位为N（力），未给出模具面积无法换算为MPa；保温时间未提及；Cr镀层由磁控溅射制备，金刚石为MBD8型合成单晶
Preparation of diamond_copper composites modified by Ti3C2Tx as interlayer with enhanced thermal conductivity.pdf | Dia/Cu (50 vol%) | 真空热压烧结 | 缺失 | 缺失 | 缺失 | 缺失 | 缺失 | 缺失 | 950°C | 120 min | 15°C/min | 缺失 | 缺失 | 50 MPa | 950°C | 120 min | 180–210 μm | 缺失 | 50 vol% | 酸洗 | 无 | 缺失 | 缺失 | 缺失 | 缺失 | 球形 | 93.2% | 190 W/m·K | 缺失 | 缺失 | 缺失 | 无MXene修饰的对比例
Preparation of diamond_copper composites modified by Ti3C2Tx as interlayer with enhanced thermal conductivity.pdf | Dia/MXene/Cu (35 vol%) | 真空热压烧结 | 缺失 | 缺失 | 缺失 | 缺失 | 缺失 | 缺失 | 950°C | 120 min | 15°C/min | 缺失 | 缺失 | 50 MPa | 950°C | 120 min | 180–210 μm | 缺失 | 35 vol% | 酸洗 | Ti3C2Tx | ~140 nm | 缺失 | 缺失 | 缺失 | 球形 | 98.6% | 309 W/m·K | 缺失 | 缺失 | 缺失 | MXene涂层厚度~140 nm
Preparation of diamond_copper composites modified by Ti3C2Tx as interlayer with enhanced thermal conductivity.pdf | Dia/MXene/Cu (50 vol%) | 真空热压烧结 | 缺失 | 缺失 | 缺失 | 缺失 | 缺失 | 缺失 | 950°C | 120 min | 15°C/min | 缺失 | 缺失 | 50 MPa | 950°C | 120 min | 180–210 μm | 缺失 | 50 vol% | 酸洗 | Ti3C2Tx | ~140 nm | 缺失 | 缺失 | 缺失 | 球形 | 97.9% | 缺失 | 缺失 | 缺失 | 缺失 | 热导率未明确给出
Preparation of diamond_copper composites modified by Ti3C2Tx as interlayer with enhanced thermal conductivity.pdf | Dia/MXene/Cu (55 vol%) | 真空热压烧结 | 缺失 | 缺失 | 缺失 | 缺失 | 缺失 | 缺失 | 950°C | 120 min | 15°C/min | 缺失 | 缺失 | 50 MPa | 950°C | 120 min | 180–210 μm | 缺失 | 55 vol% | 酸洗 | Ti3C2Tx | ~140 nm | 缺失 | 缺失 | 缺失 | 球形 | 96.9% | 缺失 | 缺失 | 缺失 | 缺失 | 热导率未明确给出
The influence of morphology and composition of metal–carbide coatings deposited on the diamond surface on the properties of copper–diamond composites.pdf | Sample 5: HP 15 min (RCVD-W) | 气氛保护热压烧结 | 缺失 | 缺失 | 缺失 | 缺失 | 缺失 | 缺失 | 920°C | 15 min | 50°C/min | 缺失 | 缺失 | 40 MPa | 缺失 | 15 min | 50 μm | 缺失 | 50 vol% | 无 | W | 0.5-1 μm | 缺失 | 缺失 | 缺失 | 缺失 | 96% | 292±15 W/m·K | 缺失 | 缺失 | 缺失 | 金刚石体积分数50 vol%，RCVD沉积W涂层，涂层厚度0.5-1 μm，氩气保护热压。
The influence of morphology and composition of metal–carbide coatings deposited on the diamond surface on the properties of copper–diamond composites.pdf | Sample 6: HP 30 min (RCVD-W) | 气氛保护热压烧结 | 缺失 | 缺失 | 缺失 | 缺失 | 缺失 | 缺失 | 920°C | 30 min | 50°C/min | 缺失 | 缺失 | 40 MPa | 缺失 | 30 min | 50 μm | 缺失 | 50 vol% | 无 | W | 0.5-1 μm | 缺失 | 缺失 | 缺失 | 缺失 | 98% | 252±13 W/m·K | 缺失 | 缺失 | 缺失 | 金刚石体积分数50 vol%，RCVD沉积W涂层，涂层厚度0.5-1 μm，氩气保护热压。
The influence of morphology and composition of metal–carbide coatings deposited on the diamond surface on the properties of copper–diamond composites.pdf | Sample 7: HP 45 min (RCVD-W) | 气氛保护热压烧结 | 缺失 | 缺失 | 缺失 | 缺失 | 缺失 | 缺失 | 920°C | 45 min | 50°C/min | 缺失 | 缺失 | 40 MPa | 缺失 | 45 min | 50 μm | 缺失 | 50 vol% | 无 | W | 0.5-1 μm | 缺失 | 缺失 | 缺失 | 缺失 | 92% | 254±13 W/m·K | 缺失 | 缺失 | 缺失 | 金刚石体积分数50 vol%，RCVD沉积W涂层，涂层厚度0.5-1 μm，氩气保护热压。
The influence of morphology and composition of metal–carbide coatings deposited on the diamond surface on the properties of copper–diamond composites.pdf | Sample 8: HP 60 min (RCVD-W) | 气氛保护热压烧结 | 缺失 | 缺失 | 缺失 | 缺失 | 缺失 | 缺失 | 920°C | 60 min | 50°C/min | 缺失 | 缺失 | 40 MPa | 缺失 | 60 min | 50 μm | 缺失 | 50 vol% | 无 | W | 0.5-1 μm | 缺失 | 缺失 | 缺失 | 缺失 | 93% | 239±12 W/m·K | 缺失 | 缺失 | 缺失 | 金刚石体积分数50 vol%，RCVD沉积W涂层，涂层厚度0.5-1 μm，氩气保护热压。
The influence of matrix alloy on the microstructure and properties of (flake graphite + diamond)_Cu composites by hot pressing.pdf | A1 | 真空热压烧结 | 缺失 | 缺失 | 缺失 | 缺失 | 缺失 | 缺失 | 1020°C | 缺失 | 缺失 | 缺失 | 缺失 | 15 MPa | 1020°C | 缺失 | 20 μm | 颗粒状 | 25 vol% | 无 | 缺失 | 缺失 | Zr, Cr | 0.5 at.% Zr, 1.5 at.% Cr | 74-149 μm | 气雾化粉末 | 95.0% | 276 W/m K | 缺失 | 62 MPa | 缺失 | 基体与金刚石+石墨体积比2:2；石墨与金刚石体积比1:1；铜粉粒径(100~200) mesh
The influence of matrix alloy on the microstructure and properties of (flake graphite + diamond)_Cu composites by hot pressing.pdf | A2 | 真空热压烧结 | 缺失 | 缺失 | 缺失 | 缺失 | 缺失 | 缺失 | 1020°C | 缺失 | 缺失 | 缺失 | 缺失 | 15 MPa | 1020°C | 缺失 | 20 μm | 颗粒状 | 25 vol% | 无 | 缺失 | 缺失 | Zr, Cr | 0.5 at.% Zr, 1.5 at.% Cr | 48-74 μm | 气雾化粉末 | 97.2% | 312 W/m K | 缺失 | 106 MPa | 缺失 | 基体与金刚石+石墨体积比2:2；石墨与金刚石体积比1:1；铜粉粒径(200~300) mesh
The influence of matrix alloy on the microstructure and properties of (flake graphite + diamond)_Cu composites by hot pressing.pdf | A3 | 真空热压烧结 | 缺失 | 缺失 | 缺失 | 缺失 | 缺失 | 缺失 | 1020°C | 缺失 | 缺失 | 缺失 | 缺失 | 15 MPa | 1020°C | 缺失 | 20 μm | 颗粒状 | 25 vol% | 无 | 缺失 | 缺失 | Zr, Cr | 0.5 at.% Zr, 1.5 at.% Cr | <48 μm | 气雾化粉末 | 99.3% | 351 W/m K | 缺失 | 122 MPa | 缺失 | 基体与金刚石+石墨体积比2:2；石墨与金刚石体积比1:1；铜粉粒径-300 mesh；该样品即表2中的B2
The influence of matrix alloy on the microstructure and properties of (flake graphite + diamond)_Cu composites by hot pressing.pdf | B1 | 真空热压烧结 | 缺失 | 缺失 | 缺失 | 缺失 | 缺失 | 缺失 | 1020°C | 缺失 | 缺失 | 缺失 | 缺失 | 15 MPa | 1020°C | 缺失 | 20 μm | 颗粒状 | 33.3 vol% | 无 | 缺失 | 缺失 | Zr, Cr | 0.5 at.% Zr, 1.5 at.% Cr | <48 μm | 气雾化粉末 | 96.2% | 272 W/m K | 6.8×10⁻⁶/K | 64 MPa | 缺失 | 基体与金刚石+石墨体积比1:2；石墨与金刚石体积比1:1；铜粉粒径-300 mesh；CTE为X-Y方向
The influence of matrix alloy on the microstructure and properties of (flake graphite + diamond)_Cu composites by hot pressing.pdf | B2 | 真空热压烧结 | 缺失 | 缺失 | 缺失 | 缺失 | 缺失 | 缺失 | 1020°C | 缺失 | 缺失 | 缺失 | 缺失 | 15 MPa | 1020°C | 缺失 | 20 μm | 颗粒状 | 25 vol% | 无 | 缺失 | 缺失 | Zr, Cr | 0.5 at.% Zr, 1.5 at.% Cr | <48 μm | 气雾化粉末 | 99.3% | 351 W/m K | 7.3×10⁻⁶/K | 122 MPa | 缺失 | 基体与金刚石+石墨体积比2:2；石墨与金刚石体积比1:1；铜粉粒径-300 mesh；CTE为X-Y方向
The influence of matrix alloy on the microstructure and properties of (flake graphite + diamond)_Cu composites by hot pressing.pdf | B3 | 真空热压烧结 | 缺失 | 缺失 | 缺失 | 缺失 | 缺失 | 缺失 | 1020°C | 缺失 | 缺失 | 缺失 | 缺失 | 15 MPa | 1020°C | 缺失 | 20 μm | 颗粒状 | 20 vol% | 无 | 缺失 | 缺失 | Zr, Cr | 0.5 at.% Zr, 1.5 at.% Cr | <48 μm | 气雾化粉末 | 99.3% | 334 W/m K | 9.2×10⁻⁶/K | 94 MPa | 缺失 | 基体与金刚石+石墨体积比3:2；石墨与金刚石体积比1:1；铜粉粒径-300 mesh；CTE为X-Y方向
Thermal conductivity and thermal expansion coefficient of diamond_5wt%Si–Cu composite by vacuum hot pressing.pdf | 0 vol% Diamond/5wt%Si-Cu composite | 真空热压烧结 | 缺失 | 缺失 | 缺失 | 缺失 | 缺失 | 缺失 | 1000°C | 10 min | 缺失 | 缺失 | 缺失 | 25.5 MPa | 1000°C | 10 min | 缺失 | 缺失 | 0 vol% | 缺失 | 缺失 | 缺失 | Si | 5 wt% | 0-177 μm | 缺失 | 100% | 251.93 W/m·K | 缺失 | 缺失 | 缺失 | 真空热压，通入氩气或氢气，气氛压力0.05-0.06 MPa
Thermal conductivity and thermal expansion coefficient of diamond_5wt%Si–Cu composite by vacuum hot pressing.pdf | 5 vol% Diamond/5wt%Si-Cu composite | 真空热压烧结 | 缺失 | 缺失 | 缺失 | 缺失 | 缺失 | 缺失 | 1000°C | 10 min | 缺失 | 缺失 | 缺失 | 25.5 MPa | 1000°C | 10 min | 112-125 μm | 缺失 | 5 vol% | 缺失 | 缺失 | 缺失 | Si | 5 wt% | 0-177 μm | 缺失 | 96.3% | 455.27 W/m·K | 27×10^-6/°C | 缺失 | 缺失 | 真空热压，通入氩气或氢气，气氛压力0.05-0.06 MPa；热膨胀系数为20-600°C平均值
Thermal conductivity and thermal expansion coefficient of diamond_5wt%Si–Cu composite by vacuum hot pressing.pdf | 10 vol% Diamond/5wt%Si-Cu composite | 真空热压烧结 | 缺失 | 缺失 | 缺失 | 缺失 | 缺失 | 缺失 | 1000°C | 10 min | 缺失 | 缺失 | 缺失 | 25.5 MPa | 1000°C | 10 min | 112-125 μm | 缺失 | 10 vol% | 缺失 | 缺失 | 缺失 | Si | 5 wt% | 0-177 μm | 缺失 | 95.6% | 332.78 W/m·K | 缺失 | 缺失 | 缺失 | 真空热压，通入氩气或氢气，气氛压力0.05-0.06 MPa
Thermal conductivity and thermal expansion coefficient of diamond_5wt%Si–Cu composite by vacuum hot pressing.pdf | 15 vol% Diamond/5wt%Si-Cu composite | 真空热压烧结 | 缺失 | 缺失 | 缺失 | 缺失 | 缺失 | 缺失 | 1000°C | 10 min | 缺失 | 缺失 | 缺失 | 25.5 MPa | 1000°C | 10 min | 112-125 μm | 缺失 | 15 vol% | 缺失 | 缺失 | 缺失 | Si | 5 wt% | 0-177 μm | 缺失 | 92.4% | 321.84 W/m·K | 缺失 | 缺失 | 缺失 | 真空热压，通入氩气或氢气，气氛压力0.05-0.06 MPa
Thermal conductivity and thermal expansion coefficient of diamond_5wt%Si–Cu composite by vacuum hot pressing.pdf | 20 vol% Diamond/5wt%Si-Cu composite | 真空热压烧结 | 缺失 | 缺失 | 缺失 | 缺失 | 缺失 | 缺失 | 1000°C | 10 min | 缺失 | 缺失 | 缺失 | 25.5 MPa | 1000°C | 10 min | 112-125 μm | 缺失 | 20 vol% | 缺失 | 缺失 | 缺失 | Si | 5 wt% | 0-177 μm | 缺失 | 88.7% | 292.44 W/m·K | 缺失 | 缺失 | 缺失 | 真空热压，通入氩气或氢气，气氛压力0.05-0.06 MPa
Thermal properties of diamond_Cu composites enhanced by TiC plating with molten salts containing fluoride and electroless-plated Cu on diamond particles.pdf | Bare diamond/Cu composite with 50 vol% diamonds | 真空热压烧结 | 缺失 | 缺失 | 缺失 | 缺失 | 缺失 | 缺失 | 1000°C | 60 min | 缺失 | 缺失 | 缺失 | 50 MPa | 缺失 | 60 min | 200 μm | 单晶 | 50 vol% | 无 | 无 | 缺失 | 缺失 | 缺失 | 缺失 | 缺失 | 缺失 | 缺失 | 8.52 ×10⁻⁶ K⁻¹ (at 50°C) | 缺失 | 缺失 | 对比样品，金刚石未镀覆，CTE在50°C测得，热导率未报道
Thermal properties of diamond_Cu composites enhanced by TiC plating with molten salts containing fluoride and electroless-plated Cu on diamond particles.pdf | Dual-coated diamond/Cu composite with 50 vol% diamonds | 真空热压烧结 | 缺失 | 缺失 | 缺失 | 缺失 | 缺失 | 缺失 | 1000°C | 60 min | 缺失 | 缺失 | 缺失 | 50 MPa | 缺失 | 60 min | 200 μm | 单晶 | 50 vol% | 无 | TiC+Cu | TiC: ~1 μm, Cu: ~1.1 μm | 缺失 | 缺失 | 缺失 | 缺失 | 缺失 | 缺失 | 缺失 | 缺失 | 缺失 | 热导率和CTE未单独报道，整体复合材料CTE范围5.86–7.84 ×10⁻⁶ K⁻¹ (50–100°C)
Thermal properties of diamond_Cu composites enhanced by TiC plating with molten salts containing fluoride and electroless-plated Cu on diamond particles.pdf | Dual-coated diamond/Cu composite with 55 vol% diamonds | 真空热压烧结 | 缺失 | 缺失 | 缺失 | 缺失 | 缺失 | 缺失 | 1000°C | 60 min | 缺失 | 缺失 | 缺失 | 50 MPa | 缺失 | 60 min | 200 μm | 单晶 | 55 vol% | 无 | TiC+Cu | TiC: ~1 μm, Cu: ~1.1 μm | 缺失 | 缺失 | 缺失 | 缺失 | 缺失 | 缺失 | 缺失 | 缺失 | 缺失 | 热导率和CTE未单独报道，整体复合材料CTE范围5.86–7.84 ×10⁻⁶ K⁻¹ (50–100°C)
Thermal properties of diamond_Cu composites enhanced by TiC plating with molten salts containing fluoride and electroless-plated Cu on diamond particles.pdf | Dual-coated diamond/Cu composite with 60 vol% diamonds | 真空热压烧结 | 缺失 | 缺失 | 缺失 | 缺失 | 缺失 | 缺失 | 1000°C | 60 min | 缺失 | 缺失 | 缺失 | 50 MPa | 缺失 | 60 min | 200 μm | 单晶 | 60 vol% | 无 | TiC+Cu | TiC: ~1 μm, Cu: ~1.1 μm | 缺失 | 缺失 | 缺失 | 缺失 | 缺失 | 495.5 W⋅m⁻¹⋅K⁻¹ | 缺失 | 缺失 | 缺失 | CTE未单独给出具体值，整体复合材料CTE范围5.86–7.84 ×10⁻⁶ K⁻¹ (50–100°C)
Thermal properties of diamond_Cu composites enhanced by TiC plating with molten salts containing fluoride and electroless-plated Cu on diamond particles.pdf | Dual-coated diamond/Cu composite with 65 vol% diamonds | 真空热压烧结 | 缺失 | 缺失 | 缺失 | 缺失 | 缺失 | 缺失 | 1000°C | 60 min | 缺失 | 缺失 | 缺失 | 50 MPa | 缺失 | 60 min | 200 μm | 单晶 | 65 vol% | 无 | TiC+Cu | TiC: ~1 μm, Cu: ~1.1 μm | 缺失 | 缺失 | 缺失 | 缺失 | 缺失 | 460.2 W⋅m⁻¹⋅K⁻¹ | 缺失 | 缺失 | 缺失 | CTE未单独给出具体值，整体复合材料CTE范围5.86–7.84 ×10⁻⁶ K⁻¹ (50–100°C)
Preparation and thermal conductivity of tungsten coated diamond_copper composites.pdf | 热压烧结-镀钨60min(粒径90-116μm, 体积分数50%) | 真空热压烧结 | 缺失 | 缺失 | 缺失 | 缺失 | 缺失 | 缺失 | 1050°C | 20 min | 缺失 | 缺失 | 缺失 | 30 MPa | 缺失 | 20 min | 90-116 μm | 单晶颗粒 | 50 vol% | 碱洗、酸洗、粗化、活化 | W | 505 nm | 缺失 | 缺失 | 缺失 | 缺失 | 96% | 419 W/(m·K) | 缺失 | 缺失 | 缺失 | 孔隙率4%，镀层完整均匀无退火
Preparation and thermal conductivity of tungsten coated diamond_copper composites.pdf | 热压烧结-镀钨60min(最优热导率) | 真空热压烧结 | 缺失 | 缺失 | 缺失 | 缺失 | 缺失 | 缺失 | 1050°C | 20 min | 缺失 | 缺失 | 缺失 | 30 MPa | 缺失 | 20 min | 缺失 | 单晶颗粒 | 缺失 | 碱洗、酸洗、粗化、活化 | W | 505 nm | 缺失 | 缺失 | 缺失 | 缺失 | 缺失 | 486 W/(m·K) | 缺失 | 缺失 | 缺失 | 镀层完整均匀无退火，粒径体积分数未说明
Preparation and thermal conductivity of tungsten coated diamond_copper composites.pdf | 热压烧结-镀钨60min经退火处理 | 真空热压烧结 | 缺失 | 缺失 | 缺失 | 缺失 | 缺失 | 缺失 | 1050°C | 20 min | 缺失 | 缺失 | 缺失 | 30 MPa | 缺失 | 20 min | 缺失 | 单晶颗粒 | 缺失 | 碱洗、酸洗、粗化、活化、镀钨后1000°C 2h慢速升降温退火 | W | 505 nm | 缺失 | 缺失 | 缺失 | 缺失 | 缺失 | 559 W/(m·K) | 缺失 | 缺失 | 缺失 | 退火使镀层转变为碳化钨，界面结合增强
Preparation and thermal conductivity of tungsten coated diamond_copper composites.pdf | 热压烧结-体积分数60%(粒径100μm) | 真空热压烧结 | 缺失 | 缺失 | 缺失 | 缺失 | 缺失 | 缺失 | 1050°C | 20 min | 缺失 | 缺失 | 缺失 | 30 MPa | 缺失 | 20 min | 100 μm | 单晶颗粒 | 60 vol% | 碱洗、酸洗、粗化、活化 | W | 缺失 | 缺失 | 缺失 | 缺失 | 缺失 | 缺失 | 234 W/(m·K) | 缺失 | 缺失 | 缺失 | 金刚石团聚明显
Preparation and thermal conductivity of tungsten coated diamond_copper composites.pdf | 热压烧结-未镀金刚石 | 真空热压烧结 | 缺失 | 缺失 | 缺失 | 缺失 | 缺失 | 缺失 | 1050°C | 20 min | 缺失 | 缺失 | 缺失 | 30 MPa | 缺失 | 20 min | 缺失 | 单晶颗粒 | 缺失 | 清洗 | 无 | 缺失 | 缺失 | 缺失 | 缺失 | 缺失 | 缺失 | 182 W/(m·K) | 缺失 | 缺失 | 缺失 | 无镀层，热导率低
Thermal properties of tungsten_tungsten carbide-coated double-size diamond_copper composite.pdf | 单粒径金刚石/铜复合材料-50vol% | 真空热压烧结 | 缺失 | 缺失 | 缺失 | 缺失 | 缺失 | 缺失 | 900°C | 120 min | 缺失 | 缺失 | 缺失 | 缺失 | 900°C | 120 min | 200 μm | MBD6级 | 50% | 酸洗+碱洗 | W/WC | 200 nm | 无 | 缺失 | 1 μm | 缺失 | 缺失 | 缺失 | 缺失 | 缺失 | 缺失 | 单粒径金刚石，未混合小粒径
Thermal properties of tungsten_tungsten carbide-coated double-size diamond_copper composite.pdf | 单粒径金刚石/铜复合材料-60vol% | 真空热压烧结 | 缺失 | 缺失 | 缺失 | 缺失 | 缺失 | 缺失 | 900°C | 120 min | 缺失 | 缺失 | 缺失 | 缺失 | 900°C | 120 min | 200 μm | MBD6级 | 60% | 酸洗+碱洗 | W/WC | 200 nm | 无 | 缺失 | 1 μm | 缺失 | 缺失 | 545 W/m·K | 缺失 | 缺失 | 缺失 | 单粒径金刚石，未混合小粒径
Thermal properties of tungsten_tungsten carbide-coated double-size diamond_copper composite.pdf | 单粒径金刚石/铜复合材料-70vol% | 真空热压烧结 | 缺失 | 缺失 | 缺失 | 缺失 | 缺失 | 缺失 | 900°C | 120 min | 缺失 | 缺失 | 缺失 | 缺失 | 900°C | 120 min | 200 μm | MBD6级 | 70% | 酸洗+碱洗 | W/WC | 200 nm | 无 | 缺失 | 1 μm | 缺失 | 缺失 | 缺失 | 缺失 | 缺失 | 缺失 | 单粒径金刚石，未混合小粒径
Thermal properties of tungsten_tungsten carbide-coated double-size diamond_copper composite.pdf | 单粒径金刚石/铜复合材料-80vol% | 真空热压烧结 | 缺失 | 缺失 | 缺失 | 缺失 | 缺失 | 缺失 | 900°C | 120 min | 缺失 | 缺失 | 缺失 | 缺失 | 900°C | 120 min | 200 μm | MBD6级 | 80% | 酸洗+碱洗 | W/WC | 200 nm | 无 | 缺失 | 1 μm | 缺失 | 缺失 | 缺失 | 缺失 | 缺失 | 缺失 | 单粒径金刚石，未混合小粒径
Thermal properties of tungsten_tungsten carbide-coated double-size diamond_copper composite.pdf | 双粒径金刚石/铜复合材料-50vol% | 真空热压烧结 | 缺失 | 缺失 | 缺失 | 缺失 | 缺失 | 缺失 | 900°C | 120 min | 缺失 | 缺失 | 缺失 | 缺失 | 900°C | 120 min | 200 μm, 40 μm | MBD6级 | 50% | 酸洗+碱洗 | W/WC | 200 nm | 无 | 缺失 | 1 μm | 缺失 | 缺失 | 缺失 | 缺失 | 缺失 | 缺失 | 双粒径混合，大金刚石(200μm)占金刚石总体积74.2%，小金刚石(40μm)占25.8%
Thermal properties of tungsten_tungsten carbide-coated double-size diamond_copper composite.pdf | 双粒径金刚石/铜复合材料-60vol% | 真空热压烧结 | 缺失 | 缺失 | 缺失 | 缺失 | 缺失 | 缺失 | 900°C | 120 min | 缺失 | 缺失 | 缺失 | 缺失 | 900°C | 120 min | 200 μm, 40 μm | MBD6级 | 60% | 酸洗+碱洗 | W/WC | 200 nm | 无 | 缺失 | 1 μm | 缺失 | 缺失 | 缺失 | 缺失 | 缺失 | 缺失 | 双粒径混合，大金刚石(200μm)占金刚石总体积74.2%，小金刚石(40μm)占25.8%
Thermal properties of tungsten_tungsten carbide-coated double-size diamond_copper composite.pdf | 双粒径金刚石/铜复合材料-70vol% | 真空热压烧结 | 缺失 | 缺失 | 缺失 | 缺失 | 缺失 | 缺失 | 900°C | 120 min | 缺失 | 缺失 | 缺失 | 缺失 | 900°C | 120 min | 200 μm, 40 μm | MBD6级 | 70% | 酸洗+碱洗 | W/WC | 200 nm | 无 | 缺失 | 1 μm | 缺失 | 缺失 | 640 W/m·K | 缺失 | 缺失 | 缺失 | 双粒径混合，大金刚石(200μm)占金刚石总体积74.2%，小金刚石(40μm)占25.8%；52%大金刚石+18%小金刚石
Thermal properties of tungsten_tungsten carbide-coated double-size diamond_copper composite.pdf | 双粒径金刚石/铜复合材料-80vol% | 真空热压烧结 | 缺失 | 缺失 | 缺失 | 缺失 | 缺失 | 缺失 | 900°C | 120 min | 缺失 | 缺失 | 缺失 | 缺失 | 900°C | 120 min | 200 μm, 40 μm | MBD6级 | 80% | 酸洗+碱洗 | W/WC | 200 nm | 无 | 缺失 | 1 μm | 缺失 | 缺失 | 缺失 | 缺失 | 缺失 | 缺失 | 双粒径混合，大金刚石(200μm)占金刚石总体积74.2%，小金刚石(40μm)占25.8%
TiC镀层改性金刚石及其铜基复合材料的热性能研究_张利琪.pdf | A1（熔盐法，50vol%） | 真空热压烧结 | 缺失 | 缺失 | 缺失 | 缺失 | 缺失 | 缺失 | 1000°C | 60 min | 10°C/min | 缺失 | 缺失 | 50 MPa | 1000°C | 60 min | 180~212 μm | 单晶，四面体 | 50 vol.% | 酸洗、碱洗 | TiC | 1 μm | 缺失 | 缺失 | 40 μm | 缺失 | 缺失 | 442.6 W·m-1·K-1 | 7.10×10-6 K-1 | 缺失 | 缺失 | 熔盐法TiC镀层，化学镀Cu双镀层
TiC镀层改性金刚石及其铜基复合材料的热性能研究_张利琪.pdf | A2（熔盐法，55vol%） | 真空热压烧结 | 缺失 | 缺失 | 缺失 | 缺失 | 缺失 | 缺失 | 1000°C | 60 min | 10°C/min | 缺失 | 缺失 | 50 MPa | 1000°C | 60 min | 180~212 μm | 单晶，四面体 | 55 vol.% | 酸洗、碱洗 | TiC | 1 μm | 缺失 | 缺失 | 40 μm | 缺失 | 缺失 | 缺失 | 缺失 | 缺失 | 缺失 | 熔盐法TiC镀层，化学镀Cu双镀层
TiC镀层改性金刚石及其铜基复合材料的热性能研究_张利琪.pdf | A3（熔盐法，60vol%） | 真空热压烧结 | 缺失 | 缺失 | 缺失 | 缺失 | 缺失 | 缺失 | 1000°C | 60 min | 10°C/min | 缺失 | 缺失 | 50 MPa | 1000°C | 60 min | 180~212 μm | 单晶，四面体 | 60 vol.% | 酸洗、碱洗 | TiC | 1 μm | 缺失 | 缺失 | 40 μm | 缺失 | 99.07% | 495.5 W·m-1·K-1 | 5.86×10-6 K-1 | 缺失 | 缺失 | 熔盐法TiC镀层，化学镀Cu双镀层
TiC镀层改性金刚石及其铜基复合材料的热性能研究_张利琪.pdf | A4（熔盐法，65vol%） | 真空热压烧结 | 缺失 | 缺失 | 缺失 | 缺失 | 缺失 | 缺失 | 1000°C | 60 min | 10°C/min | 缺失 | 缺失 | 50 MPa | 1000°C | 60 min | 180~212 μm | 单晶，四面体 | 65 vol.% | 酸洗、碱洗 | TiC | 1 μm | 缺失 | 缺失 | 40 μm | 缺失 | 97.5% | 460.2 W·m-1·K-1 | 缺失 | 缺失 | 缺失 | 熔盐法TiC镀层，化学镀Cu双镀层
TiC镀层改性金刚石及其铜基复合材料的热性能研究_张利琪.pdf | B0（未改性，50vol%） | 真空热压烧结 | 缺失 | 缺失 | 缺失 | 缺失 | 缺失 | 缺失 | 1000°C | 60 min | 10°C/min | 缺失 | 缺失 | 50 MPa | 1000°C | 60 min | 180~212 μm | 单晶，四面体 | 50 vol.% | 酸洗、碱洗 | 无 | 无 | 缺失 | 缺失 | 40 μm | 缺失 | 缺失 | 227.3 W·m-1·K-1 | 8.52×10-6 K-1 | 缺失 | 缺失 | 未改性金刚石，无镀层
TiC镀层改性金刚石及其铜基复合材料的热性能研究_张利琪.pdf | B1（磁控溅射，50vol%） | 真空热压烧结 | 缺失 | 缺失 | 缺失 | 缺失 | 缺失 | 缺失 | 1000°C | 60 min | 10°C/min | 缺失 | 缺失 | 50 MPa | 1000°C | 60 min | 180~212 μm | 单晶，四面体 | 50 vol.% | 酸洗、碱洗 | TiC | 300 nm | 缺失 | 缺失 | 40 μm | 缺失 | 缺失 | 417.8 W·m-1·K-1 | 7.52×10-6 K-1 | 缺失 | 缺失 | 磁控溅射TiC镀层，化学镀Cu双镀层
TiC镀层改性金刚石及其铜基复合材料的热性能研究_张利琪.pdf | B2（磁控溅射，55vol%） | 真空热压烧结 | 缺失 | 缺失 | 缺失 | 缺失 | 缺失 | 缺失 | 1000°C | 60 min | 10°C/min | 缺失 | 缺失 | 50 MPa | 1000°C | 60 min | 180~212 μm | 单晶，四面体 | 55 vol.% | 酸洗、碱洗 | TiC | 300 nm | 缺失 | 缺失 | 40 μm | 缺失 | 缺失 | 448.5 W·m-1·K-1 | 6.76×10-6 K-1 | 缺失 | 缺失 | 磁控溅射TiC镀层，化学镀Cu双镀层
TiC镀层改性金刚石及其铜基复合材料的热性能研究_张利琪.pdf | B3（磁控溅射，60vol%） | 真空热压烧结 | 缺失 | 缺失 | 缺失 | 缺失 | 缺失 | 缺失 | 1000°C | 60 min | 10°C/min | 缺失 | 缺失 | 50 MPa | 1000°C | 60 min | 180~212 μm | 单晶，四面体 | 60 vol.% | 酸洗、碱洗 | TiC | 300 nm | 缺失 | 缺失 | 40 μm | 缺失 | 99.13% | 476.7 W·m-1·K-1 | 5.89×10-6 K-1 | 缺失 | 缺失 | 磁控溅射TiC镀层，化学镀Cu双镀层
TiC镀层改性金刚石及其铜基复合材料的热性能研究_张利琪.pdf | B4（磁控溅射，65vol%） | 真空热压烧结 | 缺失 | 缺失 | 缺失 | 缺失 | 缺失 | 缺失 | 1000°C | 60 min | 10°C/min | 缺失 | 缺失 | 50 MPa | 1000°C | 60 min | 180~212 μm | 单晶，四面体 | 65 vol.% | 酸洗、碱洗 | TiC | 300 nm | 缺失 | 缺失 | 40 μm | 缺失 | 缺失 | 428.9 W·m-1·K-1 | 5.40×10-6 K-1 | 缺失 | 缺失 | 磁控溅射TiC镀层，化学镀Cu双镀层
Determination of wear parameters and mechanisms of diamond_copper tools in marble stones cutting.pdf | 实验组 | 气氛保护热压烧结 | 缺失 | 缺失 | 缺失 | 缺失 | 缺失 | 缺失 | 900°C | 4 min | 缺失 | 缺失 | 缺失 | 50 MPa | 900°C | 4 min | 30/35 and 35/40 mesh (600-425 μm) | 缺失 | 7.5 | 缺失 | Ti | 缺失 | 缺失 | 缺失 | 缺失 | 缺失 | 缺失 | 缺失 | 缺失 | 缺失 | 缺失 | 基体组成: 78% Brass (Cu-10Zn) + 16% Bronze (Cu-10Sn) + 6% Co; 金刚石浓度C30; 石墨模具; 中性气氛(H2)保护
Effect of basalt fiber particles on the holding strength and wear resistance of sintered Cu-based diamond composites.pdf | 0BFPD | 热压烧结 | 缺失 | 缺失 | 缺失 | 缺失 | 缺失 | 缺失 | 940°C | 5 min | 缺失 | 缺失 | 缺失 | 15 MPa | 缺失 | 5 min | 425–550 μm | 缺失 | 15 vol% | 缺失 | 缺失 | 缺失 | 缺失 | 缺失 | 48 μm | 缺失 | 缺失 | 缺失 | 缺失 | 496.3 MPa | 缺失 | BFP添加量0 wt%；保持强度系数0.58
Effect of basalt fiber particles on the holding strength and wear resistance of sintered Cu-based diamond composites.pdf | 1BFPD | 热压烧结 | 缺失 | 缺失 | 缺失 | 缺失 | 缺失 | 缺失 | 940°C | 5 min | 缺失 | 缺失 | 缺失 | 15 MPa | 缺失 | 5 min | 425–550 μm | 缺失 | 15 vol% | 缺失 | 缺失 | 缺失 | 缺失 | 缺失 | 48 μm | 缺失 | 缺失 | 缺失 | 缺失 | 483.4 MPa | 缺失 | BFP添加量1 wt%；保持强度系数0.64，较0BFPD提高10.3%
Effect of basalt fiber particles on the holding strength and wear resistance of sintered Cu-based diamond composites.pdf | 3BFPD | 热压烧结 | 缺失 | 缺失 | 缺失 | 缺失 | 缺失 | 缺失 | 940°C | 5 min | 缺失 | 缺失 | 缺失 | 15 MPa | 缺失 | 5 min | 425–550 μm | 缺失 | 15 vol% | 缺失 | 缺失 | 缺失 | 缺失 | 缺失 | 48 μm | 缺失 | 缺失 | 缺失 | 缺失 | 394.3 MPa | 缺失 | BFP添加量3 wt%；保持强度系数0.61
Effect of basalt fiber particles on the holding strength and wear resistance of sintered Cu-based diamond composites.pdf | 5BFPD | 热压烧结 | 缺失 | 缺失 | 缺失 | 缺失 | 缺失 | 缺失 | 940°C | 5 min | 缺失 | 缺失 | 缺失 | 15 MPa | 缺失 | 5 min | 425–550 μm | 缺失 | 15 vol% | 缺失 | 缺失 | 缺失 | 缺失 | 缺失 | 48 μm | 缺失 | 缺失 | 缺失 | 缺失 | 278.9 MPa | 缺失 | BFP添加量5 wt%；保持强度系数0.52
Fabrication and microstructure of Cu(Al)-diamond composites reinforced with Cr3C2 and Al2O3 synthesized in-situ.pdf | CDCSCA | 真空热压烧结 | 缺失 | 缺失 | 缺失 | 缺失 | 缺失 | 缺失 | 970°C | 15 min | 20°C/min | 缺失 | 缺失 | 40 MPa | 缺失 | 缺失 | 54 μm | 不规则多面体 | 缺失 | 酸洗粗化+敏化 | Cu | 缺失 | 缺失 | 缺失 | 缺失 | 缺失 | 缺失 | 缺失 | 缺失 | 缺失 | 缺失 | 原材料：90 wt% Cu-coated diamond (Cu镀层含量50 wt%) + 10 wt% Cr2AlC；Cu镀层含氧0.073 wt%；基体中Al来源于Cr2AlC分解，含量约7.74 at.%
Microstructure, mechanical properties, and tribological behavior of diamond-reinforced CuSnTi matrix composites by hot press sintering.pdf | 0 wt% diamond | 快速热压烧结 | 缺失 | 缺失 | 缺失 | 缺失 | 缺失 | 缺失 | 805°C | 9 min | 缺失 | 缺失 | 缺失 | 50 MPa | 缺失 | 9 min | 缺失 | 缺失 | 缺失 | 缺失 | 缺失 | 缺失 | Ti | 10 wt% | 95.5 μm | 球形 | 97.1% | 缺失 | 缺失 | 缺失 | 缺失 | 压缩屈服强度457 MPa，显微硬度229 HV
Microstructure, mechanical properties, and tribological behavior of diamond-reinforced CuSnTi matrix composites by hot press sintering.pdf | 10 wt% diamond | 快速热压烧结 | 缺失 | 缺失 | 缺失 | 缺失 | 缺失 | 缺失 | 805°C | 9 min | 缺失 | 缺失 | 缺失 | 50 MPa | 缺失 | 9 min | 67.4 μm | 不规则形状 | 缺失 | 缺失 | 缺失 | 缺失 | Ti | 10 wt% | 95.5 μm | 球形 | 95.7% | 缺失 | 缺失 | 缺失 | 缺失 | 压缩屈服强度730 MPa，显微硬度286 HV，磨损率7.342×10⁻⁷ mm³/N·m
Microstructure, mechanical properties, and tribological behavior of diamond-reinforced CuSnTi matrix composites by hot press sintering.pdf | 20 wt% diamond | 快速热压烧结 | 缺失 | 缺失 | 缺失 | 缺失 | 缺失 | 缺失 | 805°C | 9 min | 缺失 | 缺失 | 缺失 | 50 MPa | 缺失 | 9 min | 67.4 μm | 不规则形状 | 缺失 | 缺失 | 缺失 | 缺失 | Ti | 10 wt% | 95.5 μm | 球形 | 94.9% | 缺失 | 缺失 | 缺失 | 缺失 | 压缩屈服强度703 MPa，显微硬度254 HV，磨损率2.201×10⁻⁶ mm³/N·m，存在富Ti区裂纹
崔露露 - 2025 - 金刚石增强铜基导热材料研究进展.pdf | Luo等真空热压烧结 | 真空热压烧结 | 缺失 | 缺失 | 缺失 | 缺失 | 缺失 | 缺失 | 900°C | 缺失 | 缺失 | 缺失 | 缺失 | 30MPa | 缺失 | 缺失 | 缺失 | 缺失 | 缺失 | 缺失 | Cu | 缺失 | 缺失 | 缺失 | 缺失 | 缺失 | 缺失 | 346.56W/m·K | 缺失 | 缺失 | 缺失 | 缺失
Interfacial design of Cu-based composites prepared by powder metallurgy for heat sink applications.pdf | 纯Cu/diamond (iHP, 60min) | 间接加热热压烧结 | 缺失 | 缺失 | 缺失 | 缺失 | 缺失 | 缺失 | 950°C | 60min | 10°C/min | 缺失 | 缺失 | 缺失 | 缺失 | 缺失 | 125-100μm | 缺失 | 42vol% | 无 | 无 | 缺失 | 无 | 缺失 | 6μm | 缺失 | 缺失 | 215W/(m·K) | 缺失 | 缺失 | 缺失 | 纯铜基体, 铜粉为湿化学沉淀粉, 金刚石为MBD4型, 热压方式为间接加热(iHP)
Interfacial design of Cu-based composites prepared by powder metallurgy for heat sink applications.pdf | CuCr/diamond (iHP, 60min) | 间接加热热压烧结 | 缺失 | 缺失 | 缺失 | 缺失 | 缺失 | 缺失 | 950°C | 60min | 10°C/min | 缺失 | 缺失 | 缺失 | 缺失 | 缺失 | 125-100μm | 缺失 | 42vol% | 无 | 无 | 缺失 | Cr | 0.8wt% | 10-15μm | 缺失 | 缺失 | 482W/(m·K) | 11×10⁻⁶/K (30-200°C) | 缺失 | 缺失 | 基体为气雾化CuCr预合金粉末, 金刚石为MBD4型, 热压方式为间接加热(iHP)
Interfacial design of Cu-based composites prepared by powder metallurgy for heat sink applications.pdf | CuCr/diamond (iHP, 45min) | 间接加热热压烧结 | 缺失 | 缺失 | 缺失 | 缺失 | 缺失 | 缺失 | 950°C | 45min | 10°C/min | 缺失 | 缺失 | 缺失 | 缺失 | 缺失 | 125-100μm | 缺失 | 42vol% | 无 | 无 | 缺失 | Cr | 0.8wt% | 10-15μm | 缺失 | 缺失 | 515W/(m·K) | 11×10⁻⁶/K (30-200°C) | 缺失 | 缺失 | 基体为气雾化CuCr预合金粉末, 金刚石为MBD4型, 热压方式为间接加热(iHP)
Interfacial design of Cu-based composites prepared by powder metallurgy for heat sink applications.pdf | CuCr/diamond (iHP, 30min) | 间接加热热压烧结 | 缺失 | 缺失 | 缺失 | 缺失 | 缺失 | 缺失 | 950°C | 30min | 10°C/min | 缺失 | 缺失 | 缺失 | 缺失 | 缺失 | 125-100μm | 缺失 | 42vol% | 无 | 无 | 缺失 | Cr | 0.8wt% | 10-15μm | 缺失 | 缺失 | 483W/(m·K) | 11×10⁻⁶/K (30-200°C) | 缺失 | 缺失 | 基体为气雾化CuCr预合金粉末, 金刚石为MBD4型, 热压方式为间接加热(iHP)
Interfacial design of Cu-based composites prepared by powder metallurgy for heat sink applications.pdf | CuCr/diamond (dHP, 20min) | 直接加热快速热压烧结 | 缺失 | 缺失 | 缺失 | 缺失 | 缺失 | 缺失 | 950°C | 20min | 100-150°C/min | 缺失 | 缺失 | 缺失 | 缺失 | 缺失 | 125-100μm | 缺失 | 42vol% | 无 | 无 | 缺失 | Cr | 0.8wt% | 10-15μm | 缺失 | 缺失 | 590W/(m·K) | 11×10⁻⁶/K (30-200°C) | 缺失 | 缺失 | 基体为气雾化CuCr预合金粉末, 金刚石为MBD4型, 热压方式为直接加热快速热压(dHP)
Interfacial design of Cu-based composites prepared by powder metallurgy for heat sink applications.pdf | CuCr/diamond (dHP, 30min) | 直接加热快速热压烧结 | 缺失 | 缺失 | 缺失 | 缺失 | 缺失 | 缺失 | 950°C | 30min | 100-150°C/min | 缺失 | 缺失 | 缺失 | 缺失 | 缺失 | 125-100μm | 缺失 | 42vol% | 无 | 无 | 缺失 | Cr | 0.8wt% | 10-15μm | 缺失 | 缺失 | 639W/(m·K) | 11×10⁻⁶/K (30-200°C) | 缺失 | 缺失 | 基体为气雾化CuCr预合金粉末, 金刚石为MBD4型, 热压方式为直接加热快速热压(dHP)
Preparation and performance of high entropy alloy reinforced Cu-based bond diamond tool.pdf | HEA/Cu bond diamond tool | 热压烧结 | 缺失 | 缺失 | 缺失 | 缺失 | 缺失 | 缺失 | 850°C | 5 min | 缺失 | 缺失 | 缺失 | 35 MPa | 850°C | 5 min | 50/60mesh | 缺失 | 25 vol% | 缺失 | Ti | 缺失 | 缺失 | 缺失 | 50μm | 缺失 | 缺失 | 缺失 | 缺失 | 缺失 | 缺失 | HEA powder: AlFeCrCoNi, prepared by mechanical alloying 45h, HEA content 20 wt%. Cold pressed at 200 MPa for 5 min prior to hot pressing.
Preparation and performance of high entropy alloy reinforced Cu-based bond diamond tool.pdf | Commercial Cu bond diamond tool | 热压烧结 | 缺失 | 缺失 | 缺失 | 缺失 | 缺失 | 缺失 | 650°C | 5 min | 缺失 | 缺失 | 缺失 | 35 MPa | 650°C | 5 min | 50/60mesh | 缺失 | 25 vol% | 缺失 | Ti | 缺失 | Fe, Co, Sn | Fe:16 wt%, Co:10 wt%, Sn:10 wt% | 75μm | 缺失 | 缺失 | 缺失 | 缺失 | 缺失 | 缺失 | Commercial pre-alloyed Cu bond powder Cu60Fe16Co10Sn10, recommended sintering temperature 650°C.
Influence of titanium coating on the microstructure and thermal behavior of Dia._Cu composites.pdf | 未涂层 | 气氛保护热压烧结 | 缺失 | 缺失 | 缺失 | 缺失 | 缺失 | 缺失 | 920°C | 60 min | 15 °C/min | 缺失 | 缺失 | 30 MPa | 920°C | 60 min | 400 μm | MBD6单晶 | 55% | 无 | 无 | 0 | 无 | 无 | 42 μm | 电解铜粉 | 82.3% | 243 W/m·K | 缺失 | 缺失 | 缺失 | 图5数据：密度4.91 g/cm³，相对密度由理论密度5.968 g/cm³计算
Influence of titanium coating on the microstructure and thermal behavior of Dia._Cu composites.pdf | LT1 | 气氛保护热压烧结 | 缺失 | 缺失 | 缺失 | 缺失 | 缺失 | 缺失 | 920°C | 60 min | 15 °C/min | 缺失 | 缺失 | 30 MPa | 920°C | 60 min | 400 μm | MBD6单晶 | 55% | 无 | Ti | 63 nm | 无 | 无 | 42 μm | 电解铜粉 | 96.0% | 386 W/m·K | 缺失 | 缺失 | 缺失 | 涂层制备：800°C扩散30 min，厚度63 nm，热导率及密度来自图5，相对密度由密度5.73 g/cm³计算
Influence of titanium coating on the microstructure and thermal behavior of Dia._Cu composites.pdf | LT2 | 气氛保护热压烧结 | 缺失 | 缺失 | 缺失 | 缺失 | 缺失 | 缺失 | 920°C | 60 min | 15 °C/min | 缺失 | 缺失 | 30 MPa | 920°C | 60 min | 400 μm | MBD6单晶 | 55% | 无 | Ti | 150 nm | 无 | 无 | 42 μm | 电解铜粉 | 97.4% | 513 W/m·K | 缺失 | 缺失 | 缺失 | 涂层制备：800°C扩散1 h，厚度150 nm，热导率及密度来自图5，相对密度由密度5.81 g/cm³计算
Influence of titanium coating on the microstructure and thermal behavior of Dia._Cu composites.pdf | LT3 | 气氛保护热压烧结 | 缺失 | 缺失 | 缺失 | 缺失 | 缺失 | 缺失 | 920°C | 60 min | 15 °C/min | 缺失 | 缺失 | 30 MPa | 920°C | 60 min | 400 μm | MBD6单晶 | 55% | 无 | Ti | 380 nm | 无 | 无 | 42 μm | 电解铜粉 | 99.0% | 665 W/m·K | 缺失 | 缺失 | 缺失 | 涂层制备：800°C扩散2 h，厚度380 nm，热导率最高值，相对密度由密度5.91 g/cm³计算
Influence of titanium coating on the microstructure and thermal behavior of Dia._Cu composites.pdf | LT4 | 气氛保护热压烧结 | 缺失 | 缺失 | 缺失 | 缺失 | 缺失 | 缺失 | 920°C | 60 min | 15 °C/min | 缺失 | 缺失 | 30 MPa | 920°C | 60 min | 400 μm | MBD6单晶 | 55% | 无 | Ti | 510 nm | 无 | 无 | 42 μm | 电解铜粉 | 98.7% | 530 W/m·K | 缺失 | 缺失 | 缺失 | 涂层制备：800°C扩散4 h，厚度510 nm，相对密度和密度5.89 g/cm³来自正文，热导率来自图5
Ultrahigh strength CuCr_diamond composites fabricated by powder metallurgy.pdf | Cu/3Dia | 快速热压烧结 | 缺失 | 缺失 | 缺失 | 缺失 | 缺失 | 缺失 | 950°C | 10 min | 缺失 | 缺失 | 缺失 | 40 MPa | 950°C | 10 min | 10 μm | 不规则 | 缺失 | 无 | 无 | 缺失 | 无 | 0 | 缺失 | 球形 | 缺失 | 缺失 | 缺失 | 缺失 | 缺失 | 高能球磨20 h，250 rpm，球料比10:1；未报告热导率数据
Ultrahigh strength CuCr_diamond composites fabricated by powder metallurgy.pdf | Cu-1Cr/1Dia | 快速热压烧结 | 缺失 | 缺失 | 缺失 | 缺失 | 缺失 | 缺失 | 950°C | 10 min | 缺失 | 缺失 | 缺失 | 40 MPa | 950°C | 10 min | 10 μm | 不规则 | 缺失 | 无 | 无 | 缺失 | Cr | 1wt% | 缺失 | 球形 | 缺失 | 缺失 | 缺失 | 缺失 | 缺失 | 高能球磨20 h，250 rpm，球料比10:1；仅压缩曲线，未报告热导率等具体数值
Ultrahigh strength CuCr_diamond composites fabricated by powder metallurgy.pdf | Cu-3Cr/1Dia | 快速热压烧结 | 缺失 | 缺失 | 缺失 | 缺失 | 缺失 | 缺失 | 950°C | 10 min | 缺失 | 缺失 | 缺失 | 40 MPa | 950°C | 10 min | 10 μm | 不规则 | 缺失 | 无 | 无 | 缺失 | Cr | 3wt% | 缺失 | 球形 | 缺失 | 275 W/(m·K) | 缺失 | 缺失 | 缺失 | 高能球磨20 h，250 rpm；450°C峰值时效热导率由电导率换算；硬度169 HV
Ultrahigh strength CuCr_diamond composites fabricated by powder metallurgy.pdf | Cu-3Cr/3Dia | 快速热压烧结 | 缺失 | 缺失 | 缺失 | 缺失 | 缺失 | 缺失 | 950°C | 10 min | 缺失 | 缺失 | 缺失 | 40 MPa | 950°C | 10 min | 10 μm | 不规则 | 缺失 | 无 | 无 | 缺失 | Cr | 3wt% | 缺失 | 球形 | 缺失 | 208 W/(m·K) | 缺失 | 缺失 | 缺失 | 高能球磨20 h，250 rpm；450°C峰值时效热导率由电导率换算；硬度173 HV
Ultrahigh strength CuCr_diamond composites fabricated by powder metallurgy.pdf | Cu-4Cr/1Dia | 快速热压烧结 | 缺失 | 缺失 | 缺失 | 缺失 | 缺失 | 缺失 | 950°C | 10 min | 缺失 | 缺失 | 缺失 | 40 MPa | 950°C | 10 min | 10 μm | 不规则 | 缺失 | 无 | 无 | 缺失 | Cr | 4wt% | 缺失 | 球形 | 缺失 | 221 W/(m·K) | 缺失 | 缺失 | 缺失 | 高能球磨20 h，250 rpm；450°C峰值时效热导率由电导率换算；硬度174 HV
Ultrahigh strength CuCr_diamond composites fabricated by powder metallurgy.pdf | Cu-4Cr/3Dia | 快速热压烧结 | 缺失 | 缺失 | 缺失 | 缺失 | 缺失 | 缺失 | 950°C | 10 min | 缺失 | 缺失 | 缺失 | 40 MPa | 950°C | 10 min | 10 μm | 不规则 | 缺失 | 无 | 无 | 缺失 | Cr | 4wt% | 缺失 | 球形 | 缺失 | 205 W/(m·K) | 缺失 | 缺失 | 缺失 | 高能球磨20 h，250 rpm；热导率205为激光闪光实测值，由电导率换算值为196；硬度187 HV，拉伸强度1010 MPa
张妍 等 - 2025 - 镀铬金刚石铜复合材料的制备及性能.pdf | 1号样品（未镀铬） | 真空热压烧结 | 缺失 | 缺失 | 缺失 | 缺失 | 缺失 | 缺失 | 850°C | 30 min | 缺失 | 缺失 | 缺失 | 20 MPa | 缺失 | 30 min | 200 μm | 六八面体聚形晶体 | 60% | 无 | 无 | 缺失 | 缺失 | 缺失 | 缺失 | 树枝状 | 92.5% | 127 W/(m·K) | 缺失 | 缺失 | 缺失 | 金刚石未镀铬，体积分数60%，真空热压
张妍 等 - 2025 - 镀铬金刚石铜复合材料的制备及性能.pdf | 2号样品 | 真空热压烧结 | 缺失 | 缺失 | 缺失 | 缺失 | 缺失 | 缺失 | 850°C | 30 min | 缺失 | 缺失 | 缺失 | 20 MPa | 缺失 | 30 min | 200 μm | 六八面体聚形晶体 | 60% | 无 | Cr | 约150 nm | 缺失 | 缺失 | 缺失 | 树枝状 | 94.6% | 417 W/(m·K) | 缺失 | 85 MPa | 缺失 | 金刚石镀铬，铬质量分数1%，镀层厚度约150 nm
张妍 等 - 2025 - 镀铬金刚石铜复合材料的制备及性能.pdf | 3号样品 | 真空热压烧结 | 缺失 | 缺失 | 缺失 | 缺失 | 缺失 | 缺失 | 1050°C | 30 min | 缺失 | 缺失 | 缺失 | 20 MPa | 缺失 | 30 min | 200 μm | 六八面体聚形晶体 | 60% | 无 | Cr | 约150 nm | 缺失 | 缺失 | 缺失 | 树枝状 | 95.2% | 574 W/(m·K) | 6.21×10⁻⁶ K⁻¹ (100°C) ~ 7.87×10⁻⁶ K⁻¹ (300°C) | 174 MPa | 缺失 | 金刚石镀铬，热膨胀系数在100~300°C具体值
张妍 等 - 2025 - 镀铬金刚石铜复合材料的制备及性能.pdf | 4号样品 | 真空热压烧结 | 缺失 | 缺失 | 缺失 | 缺失 | 缺失 | 缺失 | 1050°C | 30 min | 缺失 | 缺失 | 缺失 | 25 MPa | 缺失 | 30 min | 200 μm | 六八面体聚形晶体 | 60% | 无 | Cr | 约150 nm | 缺失 | 缺失 | 缺失 | 树枝状 | 97.8% | 560 W/(m·K) | 缺失 | 162 MPa | 缺失 | 金刚石镀铬
张妍 等 - 2025 - 镀铬金刚石铜复合材料的制备及性能.pdf | 5号样品 | 真空热压烧结 | 缺失 | 缺失 | 缺失 | 缺失 | 缺失 | 缺失 | 1050°C | 30 min | 缺失 | 缺失 | 缺失 | 30 MPa | 缺失 | 30 min | 200 μm | 六八面体聚形晶体 | 60% | 无 | Cr | 约150 nm | 缺失 | 缺失 | 缺失 | 树枝状 | 93.9% | 缺失 | 缺失 | 缺失 | 缺失 | 金刚石镀铬，热导率和弯曲强度未报道
张妍 等 - 2025 - 镀铬金刚石铜复合材料的制备及性能.pdf | 6号样品 | 真空热压烧结 | 缺失 | 缺失 | 缺失 | 缺失 | 缺失 | 缺失 | 1100°C | 30 min | 缺失 | 缺失 | 缺失 | 20 MPa | 缺失 | 30 min | 200 μm | 六八面体聚形晶体 | 60% | 无 | Cr | 约150 nm | 缺失 | 缺失 | 缺失 | 树枝状 | 94.6% | 571 W/(m·K) | 6.90×10⁻⁶ K⁻¹ (100°C) ~ 8.42×10⁻⁶ K⁻¹ (300°C) | 278 MPa | 缺失 | 金刚石镀铬，热膨胀系数在100~300°C具体值
张妍 等 - 2025 - 镀铬金刚石铜复合材料的制备及性能.pdf | 7号样品 | 真空热压烧结 | 缺失 | 缺失 | 缺失 | 缺失 | 缺失 | 缺失 | 1100°C | 30 min | 缺失 | 缺失 | 缺失 | 25 MPa | 缺失 | 30 min | 200 μm | 六八面体聚形晶体 | 60% | 无 | Cr | 约150 nm | 缺失 | 缺失 | 缺失 | 树枝状 | 95.2% | 567 W/(m·K) | 缺失 | 241 MPa | 缺失 | 金刚石镀铬
WC-W包覆金刚石_铜复合材料的界面调控及导热性能研究_崔露露.pdf | 未包覆金刚石/铜复合材料 (优化温度920°C) | 真空热压烧结 | 缺失 | 缺失 | 缺失 | 缺失 | 缺失 | 缺失 | 920°C | 60 min | 10°C/min | 缺失 | 缺失 | 40 MPa | 920°C | 60 min | 325-380 μm | 六八面体 | 缺失 | 碱洗(NaOH溶液) | 无 | 缺失 | 缺失 | 缺失 | 45 μm | 树枝状 | 92.95% | 缺失 | 缺失 | 缺失 | 缺失 | 烧结工艺优化组，仅测试致密度，无热导率数据
WC-W包覆金刚石_铜复合材料的界面调控及导热性能研究_崔露露.pdf | 未包覆金刚石/铜复合材料 (优化压力25MPa) | 真空热压烧结 | 缺失 | 缺失 | 缺失 | 缺失 | 缺失 | 缺失 | 980°C | 60 min | 10°C/min | 缺失 | 缺失 | 25 MPa | 980°C | 60 min | 325-380 μm | 六八面体 | 缺失 | 碱洗(NaOH溶液) | 无 | 缺失 | 缺失 | 缺失 | 45 μm | 树枝状 | 90.70% | 缺失 | 缺失 | 缺失 | 缺失 | 烧结工艺优化组，仅测试致密度，无热导率数据
WC-W包覆金刚石_铜复合材料的界面调控及导热性能研究_崔露露.pdf | 未包覆金刚石/铜复合材料 (最佳工艺980°C/40MPa) | 真空热压烧结 | 缺失 | 缺失 | 缺失 | 缺失 | 缺失 | 缺失 | 980°C | 60 min | 10°C/min | 缺失 | 缺失 | 40 MPa | 980°C | 60 min | 325-380 μm | 六八面体 | 缺失 | 碱洗(NaOH溶液) | 无 | 缺失 | 缺失 | 缺失 | 45 μm | 树枝状 | 96.60% | 175.09 W/m·K | 缺失 | 缺失 | 缺失 | 未包覆金刚石对比组，相对密度与WC~400nm组相近，热导率数值取自图3.13
WC-W包覆金刚石_铜复合材料的界面调控及导热性能研究_崔露露.pdf | WC包覆金刚石/铜复合材料 (WC~400nm) | 真空热压烧结 | 缺失 | 缺失 | 缺失 | 缺失 | 缺失 | 缺失 | 980°C | 60 min | 10°C/min | 缺失 | 缺失 | 40 MPa | 980°C | 60 min | 325-380 μm | 六八面体 | 缺失 | 碱洗(NaOH溶液) | WC | ~400 nm | 缺失 | 缺失 | 45 μm | 树枝状 | 96.60% | 352.24 W/m·K | 缺失 | 缺失 | 缺失 | WC镀层由盐浴镀1150°C、W/C质量比1、60min制备
WC-W包覆金刚石_铜复合材料的界面调控及导热性能研究_崔露露.pdf | WC包覆金刚石/铜复合材料 (WC~760nm) | 真空热压烧结 | 缺失 | 缺失 | 缺失 | 缺失 | 缺失 | 缺失 | 980°C | 60 min | 10°C/min | 缺失 | 缺失 | 40 MPa | 980°C | 60 min | 325-380 μm | 六八面体 | 缺失 | 碱洗(NaOH溶液) | WC | ~760 nm | 缺失 | 缺失 | 45 μm | 树枝状 | 97.87% | 397.55 W/m·K | 缺失 | 缺失 | 缺失 | WC镀层由盐浴镀1150°C、W/C质量比2、60min制备
WC-W包覆金刚石_铜复合材料的界面调控及导热性能研究_崔露露.pdf | WC包覆金刚石/铜复合材料 (WC~1000nm) | 真空热压烧结 | 缺失 | 缺失 | 缺失 | 缺失 | 缺失 | 缺失 | 980°C | 60 min | 10°C/min | 缺失 | 缺失 | 40 MPa | 980°C | 60 min | 325-380 μm | 六八面体 | 缺失 | 碱洗(NaOH溶液) | WC | ~1000 nm | 缺失 | 缺失 | 45 μm | 树枝状 | 98.36% | 383.03 W/m·K | 缺失 | 缺失 | 缺失 | WC镀层由盐浴镀1150°C、W/C质量比4、60min制备
WC-W包覆金刚石_铜复合材料的界面调控及导热性能研究_崔露露.pdf | WC-W包覆金刚石/铜复合材料 (WC~400nm, W~240nm) | 真空热压烧结 | 缺失 | 缺失 | 缺失 | 缺失 | 缺失 | 缺失 | 980°C | 60 min | 10°C/min | 缺失 | 缺失 | 40 MPa | 980°C | 60 min | 325-380 μm | 六八面体 | 缺失 | 碱洗(NaOH溶液) | WC-W | ~640 nm (WC~400nm, W~240nm) | 缺失 | 缺失 | 45 μm | 树枝状 | ~97.8% | 399.50 W/m·K | 缺失 | 缺失 | 缺失 | WC内层由一次盐浴制备（1150°C、W/C质量比1、60min），W外层由二次盐浴制备（1050°C、60min）
WC-W包覆金刚石_铜复合材料的界面调控及导热性能研究_崔露露.pdf | WC-W包覆金刚石/铜复合材料 (WC~400nm, W~380nm) | 真空热压烧结 | 缺失 | 缺失 | 缺失 | 缺失 | 缺失 | 缺失 | 980°C | 60 min | 10°C/min | 缺失 | 缺失 | 40 MPa | 980°C | 60 min | 325-380 μm | 六八面体 | 缺失 | 碱洗(NaOH溶液) | WC-W | ~780 nm (WC~400nm, W~380nm) | 缺失 | 缺失 | 45 μm | 树枝状 | 98.79% | 443.24 W/m·K | 缺失 | 缺失 | 缺失 | WC内层由一次盐浴制备（1150°C、W/C质量比1、60min），W外层由二次盐浴制备（1050°C、90min）
WC-W包覆金刚石_铜复合材料的界面调控及导热性能研究_崔露露.pdf | WC-W包覆金刚石/铜复合材料 (WC~400nm, W~500nm) | 真空热压烧结 | 缺失 | 缺失 | 缺失 | 缺失 | 缺失 | 缺失 | 980°C | 60 min | 10°C/min | 缺失 | 缺失 | 40 MPa | 980°C | 60 min | 325-380 μm | 六八面体 | 缺失 | 碱洗(NaOH溶液) | WC-W | ~900 nm (WC~400nm, W~500nm) | 缺失 | 缺失 | 45 μm | 树枝状 | ~98.2% | 422.28 W/m·K | 缺失 | 缺失 | 缺失 | WC内层由一次盐浴制备（1150°C、W/C质量比1、60min），W外层由二次盐浴制备（1050°C、120min）
戴书刚 等 - 2022 - 镀钨金刚石铜复合材料的制备及导热性能（英文）.pdf | 镀钨15 min热压 | 真空热压烧结 | 缺失 | 缺失 | 缺失 | 缺失 | 缺失 | 缺失 | 1050°C | 20 min | 缺失 | 缺失 | 缺失 | 30 MPa | 缺失 | 20 min | 缺失 | 单晶MBD8级 | 缺失 | 酸碱粗化（15% NaOH煮沸10 min，30% HNO3煮沸30 min） | W | 缺失 | 缺失 | 缺失 | 缺失 | 缺失 | 缺失 | 缺失 | 缺失 | 缺失 | 缺失 | 镀钨15 min热压样品，导热率未单独报道
戴书刚 等 - 2022 - 镀钨金刚石铜复合材料的制备及导热性能（英文）.pdf | 镀钨30 min热压 | 真空热压烧结 | 缺失 | 缺失 | 缺失 | 缺失 | 缺失 | 缺失 | 1050°C | 20 min | 缺失 | 缺失 | 缺失 | 30 MPa | 缺失 | 20 min | 缺失 | 单晶MBD8级 | 缺失 | 酸碱粗化（15% NaOH煮沸10 min，30% HNO3煮沸30 min） | W | 缺失 | 缺失 | 缺失 | 缺失 | 缺失 | 缺失 | 缺失 | 缺失 | 缺失 | 缺失 | 镀钨30 min热压样品，导热率未单独报道
戴书刚 等 - 2022 - 镀钨金刚石铜复合材料的制备及导热性能（英文）.pdf | 镀钨60 min热压（未退火） | 真空热压烧结 | 缺失 | 缺失 | 缺失 | 缺失 | 缺失 | 缺失 | 1050°C | 20 min | 缺失 | 缺失 | 缺失 | 30 MPa | 缺失 | 20 min | 缺失 | 单晶MBD8级 | 缺失 | 酸碱粗化（15% NaOH煮沸10 min，30% HNO3煮沸30 min） | W | 505 nm | 缺失 | 缺失 | 缺失 | 缺失 | 缺失 | 486 W/(m·K) | 缺失 | 缺失 | 缺失 | 镀层完整均匀，未退火，导热率来自图6最高值，具体颗粒尺寸和体积分数未明确
戴书刚 等 - 2022 - 镀钨金刚石铜复合材料的制备及导热性能（英文）.pdf | 镀钨90 min热压 | 真空热压烧结 | 缺失 | 缺失 | 缺失 | 缺失 | 缺失 | 缺失 | 1050°C | 20 min | 缺失 | 缺失 | 缺失 | 30 MPa | 缺失 | 20 min | 缺失 | 单晶MBD8级 | 缺失 | 酸碱粗化（15% NaOH煮沸10 min，30% HNO3煮沸30 min） | W | 缺失 | 缺失 | 缺失 | 缺失 | 缺失 | 缺失 | 缺失 | 缺失 | 缺失 | 缺失 | 镀钨90 min热压样品，导热率未单独报道，镀层开始脱落
戴书刚 等 - 2022 - 镀钨金刚石铜复合材料的制备及导热性能（英文）.pdf | 镀钨120 min热压 | 真空热压烧结 | 缺失 | 缺失 | 缺失 | 缺失 | 缺失 | 缺失 | 1050°C | 20 min | 缺失 | 缺失 | 缺失 | 30 MPa | 缺失 | 20 min | 缺失 | 单晶MBD8级 | 缺失 | 酸碱粗化（15% NaOH煮沸10 min，30% HNO3煮沸30 min） | W | 缺失 | 缺失 | 缺失 | 缺失 | 缺失 | 缺失 | 缺失 | 缺失 | 缺失 | 缺失 | 镀钨120 min热压样品，导热率未单独报道，镀层大面积脱落
戴书刚 等 - 2022 - 镀钨金刚石铜复合材料的制备及导热性能（英文）.pdf | 镀钨60 min热压（90-116 μm, 50%） | 真空热压烧结 | 缺失 | 缺失 | 缺失 | 缺失 | 缺失 | 缺失 | 1050°C | 20 min | 缺失 | 缺失 | 缺失 | 30 MPa | 缺失 | 20 min | 90-116 μm | 单晶MBD8级 | 50% | 酸碱粗化（15% NaOH煮沸10 min，30% HNO3煮沸30 min） | W | 505 nm | 缺失 | 缺失 | 缺失 | 缺失 | 96% | 419 W/(m·K) | 缺失 | 缺失 | 缺失 | 表1数据，镀层60 min未退火，颗粒尺寸90-116 μm，体积分数50%，孔隙率4%
戴书刚 等 - 2022 - 镀钨金刚石铜复合材料的制备及导热性能（英文）.pdf | 镀钨60 min热压+退火 | 真空热压烧结 | 缺失 | 缺失 | 缺失 | 缺失 | 缺失 | 缺失 | 1050°C | 20 min | 缺失 | 缺失 | 缺失 | 30 MPa | 缺失 | 20 min | 缺失 | 单晶MBD8级 | 缺失 | 酸碱粗化（15% NaOH煮沸10 min，30% HNO3煮沸30 min） | W | 505 nm | 缺失 | 缺失 | 缺失 | 缺失 | 缺失 | 559 W/(m·K) | 缺失 | 缺失 | 缺失 | 镀钨60 min后，镀层进行退火处理（1000°C/2h缓冷），热压时采用缓升降温，界面结合增强
戴书刚 等 - 2022 - 镀钨金刚石铜复合材料的制备及导热性能（英文）.pdf | 镀钨60 min热压（100 μm, 60%） | 真空热压烧结 | 缺失 | 缺失 | 缺失 | 缺失 | 缺失 | 缺失 | 1050°C | 20 min | 缺失 | 缺失 | 缺失 | 30 MPa | 缺失 | 20 min | 100 μm | 单晶MBD8级 | 60% | 酸碱粗化（15% NaOH煮沸10 min，30% HNO3煮沸30 min） | W | 505 nm | 缺失 | 缺失 | 缺失 | 缺失 | 缺失 | 234 W/(m·K) | 缺失 | 缺失 | 缺失 | 体积分数60%时金刚石团聚，热导率快速下降，镀层时间60 min（推断）
戴书刚 等 - 2022 - 镀钨金刚石铜复合材料的制备及导热性能（英文）.pdf | 未镀金刚石热压 | 真空热压烧结 | 缺失 | 缺失 | 缺失 | 缺失 | 缺失 | 缺失 | 1050°C | 20 min | 缺失 | 缺失 | 缺失 | 30 MPa | 缺失 | 20 min | 缺失 | 单晶MBD8级 | 缺失 | 酸碱粗化（15% NaOH煮沸10 min，30% HNO3煮沸30 min） | 无 | 缺失 | 缺失 | 缺失 | 缺失 | 缺失 | 缺失 | 182 W/(m·K) | 缺失 | 缺失 | 缺失 | 裸金刚石热压样品，用于对比，导热率182 W/(m·K)
王云龙 等 - 2018 - 放电等离子烧结法和热压法制备的镀钛金刚石铜多层复合材料的结构和热性能（英文）.pdf | HP实验组 | 气氛保护热压烧结 | 缺失 | 缺失 | 缺失 | 缺失 | 缺失 | 缺失 | 930°C | 60 min | 缺失 | 缺失 | 缺失 | 30 MPa | 缺失 | 60 min | 120 μm | 缺失 | 55 vol% | 缺失 | Ti | 缺失 | 缺失 | 缺失 | 40 μm | 缺失 | 缺失 | 缺失 | 缺失 | 缺失 | 缺失 | 理论热导率446.66 W/(m·K)，三层结构(铜/金刚石-铜/铜)，氩气气氛
赵龙 等 - 2018 - 高导热金刚石铜电子封装材料：制备技术、性能影响因素、界面结合改善方法.pdf | Schubert et al. [10] 直接热压 | 热压烧结 | 缺失 | 缺失 | 缺失 | 缺失 | 缺失 | 缺失 | 缺失 | 30 min | 100~150 K/min | 缺失 | 缺失 | 缺失 | 缺失 | 30 min | 缺失 | 缺失 | 42 vol% | 无 | 无 | 缺失 | Cr | 缺失 | 缺失 | 缺失 | 缺失 | 639 W/(m·K) | 11×10^-6 K^-1 | 缺失 | 缺失 | 采用直接加热热压，升降温速率100~150 K/min；添加Cr活性元素形成Cu-Cr合金
赵龙 等 - 2018 - 高导热金刚石铜电子封装材料：制备技术、性能影响因素、界面结合改善方法.pdf | 左强 [14] 真空热压烧结 | 真空热压烧结 | 缺失 | 缺失 | 缺失 | 缺失 | 缺失 | 缺失 | 900°C | 缺失 | 缺失 | 缺失 | 缺失 | 40 MPa | 缺失 | 缺失 | 100~110 μm | 缺失 | 30 vol% | 无 | 无 | 缺失 | Cr | 3 wt% | 缺失 | 缺失 | 缺失 | 560 W/(m·K) | 缺失 | 缺失 | 缺失 | 添加3% Cr粉，真空热压烧结
赵龙 等 - 2018 - 高导热金刚石铜电子封装材料：制备技术、性能影响因素、界面结合改善方法.pdf | 王日初等 [13] 热压 | 热压烧结 | 缺失 | 缺失 | 缺失 | 缺失 | 缺失 | 缺失 | 缺失 | 缺失 | 缺失 | 缺失 | 缺失 | 缺失 | 缺失 | 缺失 | 缺失 | 缺失 | 55 vol% | 无 | W | 300 nm | 无 | 缺失 | 缺失 | 缺失 | 缺失 | 721 W/(m·K) | 缺失 | 缺失 | 缺失 | 金刚石表面通过真空扩散烧结形成碳化钨双层结构，镀层厚度300 nm，热压法制备
赵龙 等 - 2018 - 高导热金刚石铜电子封装材料：制备技术、性能影响因素、界面结合改善方法.pdf | 徐兴龙 [48] 热压 | 热压烧结 | 缺失 | 缺失 | 缺失 | 缺失 | 缺失 | 缺失 | 缺失 | 缺失 | 缺失 | 缺失 | 缺失 | 缺失 | 缺失 | 缺失 | 缺失 | 缺失 | 缺失 | 无 | Ti | 缺失 | 无 | 缺失 | 缺失 | 缺失 | 缺失 | 509 W/(m·K) | 缺失 | 缺失 | 缺失 | 磁控溅射沉积Ti/Cu双层膜，热压处理
赵勇智和李颖 - 2016 - 粉末冶金法制备金刚石铜复合材料热导率研究.pdf | 样片1 | 热压烧结 | 缺失 | 缺失 | 缺失 | 缺失 | 缺失 | 缺失 | 700°C | 40 s | 缺失 | 缺失 | 缺失 | 缺失 | 700°C | 40 s | 250~212 μm | 缺失 | 30 vol% | 缺失 | 缺失 | 缺失 | 缺失 | 缺失 | 缺失 | 缺失 | 91.6% | 147.16 W/(m·K) | 0.5303×10⁻⁶/K | 缺失 | 缺失 | 正交试验1：RVD金刚石，粒度250-212 μm，体积比3:7；350°C热导率154.94 W/(m·K)，热膨胀系数0.4627×10⁻⁶/K；压机总压力75 kN
赵勇智和李颖 - 2016 - 粉末冶金法制备金刚石铜复合材料热导率研究.pdf | 样片2 | 热压烧结 | 缺失 | 缺失 | 缺失 | 缺失 | 缺失 | 缺失 | 700°C | 40 s | 缺失 | 缺失 | 缺失 | 缺失 | 700°C | 40 s | 250~212 μm | 缺失 | 50 vol% | 缺失 | 缺失 | 缺失 | 缺失 | 缺失 | 缺失 | 缺失 | 87.8% | 44.06 W/(m·K) | 0.1855×10⁻⁶/K | 缺失 | 缺失 | 正交试验2：MBD金刚石，粒度250-212 μm，体积比5:5；350°C热导率99.99 W/(m·K)，热膨胀系数0.2529×10⁻⁶/K；压机总压力75 kN
赵勇智和李颖 - 2016 - 粉末冶金法制备金刚石铜复合材料热导率研究.pdf | 样片3 | 热压烧结 | 缺失 | 缺失 | 缺失 | 缺失 | 缺失 | 缺失 | 700°C | 40 s | 缺失 | 缺失 | 缺失 | 缺失 | 700°C | 40 s | 250~212 μm | 缺失 | 70 vol% | 缺失 | 缺失 | 缺失 | 缺失 | 缺失 | 缺失 | 缺失 | 70.5% | 18.12 W/(m·K) | 0.0984×10⁻⁶/K | 缺失 | 缺失 | 正交试验3：SMD金刚石，粒度250-212 μm，体积比7:3；350°C热导率15.59 W/(m·K)，热膨胀系数0.0697×10⁻⁶/K；压机总压力75 kN
赵勇智和李颖 - 2016 - 粉末冶金法制备金刚石铜复合材料热导率研究.pdf | 样片4 | 热压烧结 | 缺失 | 缺失 | 缺失 | 缺失 | 缺失 | 缺失 | 700°C | 40 s | 缺失 | 缺失 | 缺失 | 缺失 | 700°C | 40 s | 180~150 μm | 缺失 | 30 vol% | 缺失 | 缺失 | 缺失 | 缺失 | 缺失 | 缺失 | 缺失 | 78.2% | 78.06 W/(m·K) | 0.3640×10⁻⁶/K | 缺失 | 缺失 | 正交试验4：MBD金刚石，粒度180-150 μm，体积比3:7；350°C热导率200.95 W/(m·K)，热膨胀系数0.2289×10⁻⁶/K；压机总压力75 kN
赵勇智和李颖 - 2016 - 粉末冶金法制备金刚石铜复合材料热导率研究.pdf | 样片5 | 热压烧结 | 缺失 | 缺失 | 缺失 | 缺失 | 缺失 | 缺失 | 700°C | 40 s | 缺失 | 缺失 | 缺失 | 缺失 | 700°C | 40 s | 180~150 μm | 缺失 | 50 vol% | 缺失 | 缺失 | 缺失 | 缺失 | 缺失 | 缺失 | 缺失 | 110.3% | 95.59 W/(m·K) | 0.5551×10⁻⁶/K | 缺失 | 缺失 | 正交试验5：SMD金刚石，粒度180-150 μm，体积比5:5；350°C热导率75.85 W/(m·K)，热膨胀系数0.5920×10⁻⁶/K；实测密度异常偏高，相对密度超过100%可能因测量误差；压机总压力75 kN
赵勇智和李颖 - 2016 - 粉末冶金法制备金刚石铜复合材料热导率研究.pdf | 样片6 | 热压烧结 | 缺失 | 缺失 | 缺失 | 缺失 | 缺失 | 缺失 | 700°C | 40 s | 缺失 | 缺失 | 缺失 | 缺失 | 700°C | 40 s | 180~150 μm | 缺失 | 70 vol% | 缺失 | 缺失 | 缺失 | 缺失 | 缺失 | 缺失 | 缺失 | 67.4% | 11.22 W/(m·K) | 0.0597×10⁻⁶/K | 缺失 | 缺失 | 正交试验6：RVD金刚石，粒度180-150 μm，体积比7:3；350°C热导率13.46 W/(m·K)，热膨胀系数0.0467×10⁻⁶/K；压机总压力75 kN
赵勇智和李颖 - 2016 - 粉末冶金法制备金刚石铜复合材料热导率研究.pdf | 样片7 | 热压烧结 | 缺失 | 缺失 | 缺失 | 缺失 | 缺失 | 缺失 | 700°C | 40 s | 缺失 | 缺失 | 缺失 | 缺失 | 700°C | 40 s | 125~106 μm | 缺失 | 30 vol% | 缺失 | 缺失 | 缺失 | 缺失 | 缺失 | 缺失 | 缺失 | 95.6% | 245.89 W/(m·K) | 0.7504×10⁻⁶/K | 缺失 | 缺失 | 正交试验7：SMD金刚石，粒度125-106 μm，体积比3:7；热导率最高组；350°C热导率134.52 W/(m·K)，热膨胀系数0.0742×10⁻⁶/K；压机总压力75 kN
赵勇智和李颖 - 2016 - 粉末冶金法制备金刚石铜复合材料热导率研究.pdf | 样片8 | 热压烧结 | 缺失 | 缺失 | 缺失 | 缺失 | 缺失 | 缺失 | 700°C | 40 s | 缺失 | 缺失 | 缺失 | 缺失 | 700°C | 40 s | 125~106 μm | 缺失 | 50 vol% | 缺失 | 缺失 | 缺失 | 缺失 | 缺失 | 缺失 | 缺失 | 87.5% | 58.25 W/(m·K) | 0.1919×10⁻⁶/K | 缺失 | 缺失 | 正交试验8：RVD金刚石，粒度125-106 μm，体积比5:5；350°C热导率82.90 W/(m·K)，热膨胀系数0.5923×10⁻⁶/K；压机总压力75 kN
赵勇智和李颖 - 2016 - 粉末冶金法制备金刚石铜复合材料热导率研究.pdf | 样片9 | 热压烧结 | 缺失 | 缺失 | 缺失 | 缺失 | 缺失 | 缺失 | 700°C | 40 s | 缺失 | 缺失 | 缺失 | 缺失 | 700°C | 40 s | 125~106 μm | 缺失 | 70 vol% | 缺失 | 缺失 | 缺失 | 缺失 | 缺失 | 缺失 | 缺失 | 72.3% | 18.79 W/(m·K) | 0.0860×10⁻⁶/K | 缺失 | 缺失 | 正交试验9：MBD金刚石，粒度125-106 μm，体积比7:3；350°C热导率19.63 W/(m·K)，热膨胀系数0.1610×10⁻⁶/K；压机总压力75 kN
金刚石_铜基复合材料的界面设计及导热性能研究_苑孟颖.pdf | 样品1（直接复合） | 真空热压烧结 | 400°C | 50 min | 缺失 | 缺失 | 缺失 | 缺失 | 980°C | 180 min | 缺失 | 缺失 | 缺失 | 50 MPa | 980°C | 180 min | 200 μm | 规则的十四面体 | 42% | 无 | 无 | 0 | 缺失 | 缺失 | 100 μm | 球形 | 94% | 284 W/mK | 缺失 | 缺失 | 缺失 | 金刚石与铜直接复合，未做任何界面改性处理
金刚石_铜基复合材料的界面设计及导热性能研究_苑孟颖.pdf | 样品2（1000°C预处理+镀钨） | 真空热压烧结 | 400°C | 50 min | 缺失 | 缺失 | 缺失 | 缺失 | 980°C | 180 min | 缺失 | 缺失 | 缺失 | 50 MPa | 980°C | 180 min | 200 μm | 规则的十四面体 | 42% | 真空热处理 (1000°C) | W | 26 nm | 缺失 | 缺失 | 100 μm | 球形 | 缺失 | 453 W/mK | 缺失 | 缺失 | 缺失 | 金刚石经1000°C真空热处理后溶胶镀钨，镀层厚度约26 nm
金刚石_铜基复合材料的界面设计及导热性能研究_苑孟颖.pdf | 样品3（1050°C预处理+镀钨） | 真空热压烧结 | 400°C | 50 min | 缺失 | 缺失 | 缺失 | 缺失 | 980°C | 180 min | 缺失 | 缺失 | 缺失 | 50 MPa | 980°C | 180 min | 200 μm | 规则的十四面体 | 42% | 真空热处理 (1050°C) | W | 9 nm | 缺失 | 缺失 | 100 μm | 球形 | 缺失 | 缺失 | 缺失 | 缺失 | 缺失 | 金刚石经1050°C真空热处理后溶胶镀钨，镀层厚度约9 nm
金刚石_铜基复合材料的界面设计及导热性能研究_苑孟颖.pdf | 样品4（1100°C预处理+镀钨） | 真空热压烧结 | 400°C | 50 min | 缺失 | 缺失 | 缺失 | 缺失 | 980°C | 180 min | 缺失 | 缺失 | 缺失 | 50 MPa | 980°C | 180 min | 200 μm | 规则的十四面体 | 42% | 真空热处理 (1100°C) | W | 17 nm | 缺失 | 缺失 | 100 μm | 球形 | 缺失 | 缺失 | 缺失 | 缺失 | 缺失 | 金刚石经1100°C真空热处理后溶胶镀钨，镀层厚度约17 nm
金刚石_铜热沉设计与热压烧结成型技术研究_陆凯杰.pdf | 最优热压烧结参数组 | 真空热压烧结 | 缺失 | 缺失 | 缺失 | 缺失 | 缺失 | 缺失 | 900°C | 缺失 | 100°C/min | 缺失 | 缺失 | 缺失 | 缺失 | 缺失 | 230μm | 单晶 | 60% | 酸洗+乙醇清洗 | Cr | 200nm | 缺失 | 缺失 | 10μm | 球形 | 缺失 | 564.2 W/(m·K) | 7.01 ppm/K | 缺失 | 缺失 | 热压压力为1400N（力值），未换算为压强（MPa）；真空度7Pa，充氩气保护；金刚石体积分数60%，粒径230μm；升温速率100°C/min；保温保压时间未提及；硬度196.4HV
赵娜 等 - 2011 - 真空二次热压及复压复烧对铜金刚石复合材料致密度的影响.pdf | 真空一次热压 - 40vol% - 20μm | 真空热压烧结 | 900°C | 1.5h | 缺失 | 缺失 | 缺失 | 缺失 | 900°C | 1.5h | 缺失 | 缺失 | 缺失 | 25MPa | 900°C | 4h | 20μm | 缺失 | 40vol% | 无 | 无 | 缺失 | 无 | 缺失 | 40-50μm | 缺失 | 缺失 | 缺失 | 缺失 | 缺失 | 缺失 | 机械混粉1h；真空度10^-4 Pa
赵娜 等 - 2011 - 真空二次热压及复压复烧对铜金刚石复合材料致密度的影响.pdf | 真空一次热压 - 40vol% - 40μm | 真空热压烧结 | 900°C | 1.5h | 缺失 | 缺失 | 缺失 | 缺失 | 900°C | 1.5h | 缺失 | 缺失 | 缺失 | 25MPa | 900°C | 4h | 40μm | 缺失 | 40vol% | 无 | 无 | 缺失 | 无 | 缺失 | 40-50μm | 缺失 | 缺失 | 缺失 | 缺失 | 缺失 | 缺失 | 机械混粉1h；真空度10^-4 Pa
赵娜 等 - 2011 - 真空二次热压及复压复烧对铜金刚石复合材料致密度的影响.pdf | 真空一次热压 - 40vol% - 60μm | 真空热压烧结 | 900°C | 1.5h | 缺失 | 缺失 | 缺失 | 缺失 | 900°C | 1.5h | 缺失 | 缺失 | 缺失 | 25MPa | 900°C | 4h | 60μm | 缺失 | 40vol% | 无 | 无 | 缺失 | 无 | 缺失 | 40-50μm | 缺失 | 缺失 | 缺失 | 缺失 | 缺失 | 缺失 | 机械混粉1h；真空度10^-4 Pa
赵娜 等 - 2011 - 真空二次热压及复压复烧对铜金刚石复合材料致密度的影响.pdf | 真空一次热压 - 40vol% - 90μm | 真空热压烧结 | 900°C | 1.5h | 缺失 | 缺失 | 缺失 | 缺失 | 900°C | 1.5h | 缺失 | 缺失 | 缺失 | 25MPa | 900°C | 4h | 90μm | 缺失 | 40vol% | 无 | 无 | 缺失 | 无 | 缺失 | 40-50μm | 缺失 | 缺失 | 缺失 | 缺失 | 缺失 | 缺失 | 机械混粉1h；真空度10^-4 Pa
赵娜 等 - 2011 - 真空二次热压及复压复烧对铜金刚石复合材料致密度的影响.pdf | 真空一次热压 - 50vol% - 20μm | 真空热压烧结 | 900°C | 1.5h | 缺失 | 缺失 | 缺失 | 缺失 | 900°C | 1.5h | 缺失 | 缺失 | 缺失 | 25MPa | 900°C | 4h | 20μm | 缺失 | 50vol% | 无 | 无 | 缺失 | 无 | 缺失 | 40-50μm | 缺失 | 缺失 | 缺失 | 缺失 | 缺失 | 缺失 | 机械混粉1h；真空度10^-4 Pa
赵娜 等 - 2011 - 真空二次热压及复压复烧对铜金刚石复合材料致密度的影响.pdf | 真空一次热压 - 50vol% - 40μm | 真空热压烧结 | 900°C | 1.5h | 缺失 | 缺失 | 缺失 | 缺失 | 900°C | 1.5h | 缺失 | 缺失 | 缺失 | 25MPa | 900°C | 4h | 40μm | 缺失 | 50vol% | 无 | 无 | 缺失 | 无 | 缺失 | 40-50μm | 缺失 | 缺失 | 缺失 | 缺失 | 缺失 | 缺失 | 机械混粉1h；真空度10^-4 Pa
赵娜 等 - 2011 - 真空二次热压及复压复烧对铜金刚石复合材料致密度的影响.pdf | 真空一次热压 - 50vol% - 60μm | 真空热压烧结 | 900°C | 1.5h | 缺失 | 缺失 | 缺失 | 缺失 | 900°C | 1.5h | 缺失 | 缺失 | 缺失 | 25MPa | 900°C | 4h | 60μm | 缺失 | 50vol% | 无 | 无 | 缺失 | 无 | 缺失 | 40-50μm | 缺失 | 缺失 | 缺失 | 缺失 | 缺失 | 缺失 | 机械混粉1h；真空度10^-4 Pa
赵娜 等 - 2011 - 真空二次热压及复压复烧对铜金刚石复合材料致密度的影响.pdf | 真空一次热压 - 50vol% - 90μm | 真空热压烧结 | 900°C | 1.5h | 缺失 | 缺失 | 缺失 | 缺失 | 900°C | 1.5h | 缺失 | 缺失 | 缺失 | 25MPa | 900°C | 4h | 90μm | 缺失 | 50vol% | 无 | 无 | 缺失 | 无 | 缺失 | 40-50μm | 缺失 | 缺失 | 缺失 | 缺失 | 缺失 | 缺失 | 机械混粉1h；真空度10^-4 Pa
赵娜 等 - 2011 - 真空二次热压及复压复烧对铜金刚石复合材料致密度的影响.pdf | 真空一次热压 - 60vol% - 20μm | 真空热压烧结 | 900°C | 1.5h | 缺失 | 缺失 | 缺失 | 缺失 | 900°C | 1.5h | 缺失 | 缺失 | 缺失 | 25MPa | 900°C | 4h | 20μm | 缺失 | 60vol% | 无 | 无 | 缺失 | 无 | 缺失 | 40-50μm | 缺失 | 缺失 | 缺失 | 缺失 | 缺失 | 缺失 | 机械混粉1h；真空度10^-4 Pa
赵娜 等 - 2011 - 真空二次热压及复压复烧对铜金刚石复合材料致密度的影响.pdf | 真空一次热压 - 60vol% - 40μm | 真空热压烧结 | 900°C | 1.5h | 缺失 | 缺失 | 缺失 | 缺失 | 900°C | 1.5h | 缺失 | 缺失 | 缺失 | 25MPa | 900°C | 4h | 40μm | 缺失 | 60vol% | 无 | 无 | 缺失 | 无 | 缺失 | 40-50μm | 缺失 | 缺失 | 缺失 | 缺失 | 缺失 | 缺失 | 机械混粉1h；真空度10^-4 Pa
赵娜 等 - 2011 - 真空二次热压及复压复烧对铜金刚石复合材料致密度的影响.pdf | 真空一次热压 - 60vol% - 60μm | 真空热压烧结 | 900°C | 1.5h | 缺失 | 缺失 | 缺失 | 缺失 | 900°C | 1.5h | 缺失 | 缺失 | 缺失 | 25MPa | 900°C | 4h | 60μm | 缺失 | 60vol% | 无 | 无 | 缺失 | 无 | 缺失 | 40-50μm | 缺失 | 缺失 | 缺失 | 缺失 | 缺失 | 缺失 | 机械混粉1h；真空度10^-4 Pa
赵娜 等 - 2011 - 真空二次热压及复压复烧对铜金刚石复合材料致密度的影响.pdf | 真空一次热压 - 60vol% - 90μm | 真空热压烧结 | 900°C | 1.5h | 缺失 | 缺失 | 缺失 | 缺失 | 900°C | 1.5h | 缺失 | 缺失 | 缺失 | 25MPa | 900°C | 4h | 90μm | 缺失 | 60vol% | 无 | 无 | 缺失 | 无 | 缺失 | 40-50μm | 缺失 | 缺失 | 缺失 | 缺失 | 缺失 | 缺失 | 机械混粉1h；真空度10^-4 Pa
赵娜 等 - 2011 - 真空二次热压及复压复烧对铜金刚石复合材料致密度的影响.pdf | 真空二次热压 - 40vol% - 20μm | 真空二次热压 | 900°C | 1.5h | 930°C | 1.5h | 缺失 | 缺失 | 930°C | 1.5h | 缺失 | 900°C | 4h | 25MPa | 930°C | 6h | 20μm | 缺失 | 40vol% | 无 | 无 | 缺失 | 无 | 缺失 | 40-50μm | 缺失 | 缺失 | 缺失 | 缺失 | 缺失 | 缺失 | 在真空一次热压后二次热压；机械混粉1h；真空度10^-4 Pa
赵娜 等 - 2011 - 真空二次热压及复压复烧对铜金刚石复合材料致密度的影响.pdf | 真空二次热压 - 40vol% - 40μm | 真空二次热压 | 900°C | 1.5h | 930°C | 1.5h | 缺失 | 缺失 | 930°C | 1.5h | 缺失 | 900°C | 4h | 25MPa | 930°C | 6h | 40μm | 缺失 | 40vol% | 无 | 无 | 缺失 | 无 | 缺失 | 40-50μm | 缺失 | 缺失 | 缺失 | 缺失 | 缺失 | 缺失 | 在真空一次热压后二次热压；机械混粉1h；真空度10^-4 Pa
赵娜 等 - 2011 - 真空二次热压及复压复烧对铜金刚石复合材料致密度的影响.pdf | 真空二次热压 - 40vol% - 60μm | 真空二次热压 | 900°C | 1.5h | 930°C | 1.5h | 缺失 | 缺失 | 930°C | 1.5h | 缺失 | 900°C | 4h | 25MPa | 930°C | 6h | 60μm | 缺失 | 40vol% | 无 | 无 | 缺失 | 无 | 缺失 | 40-50μm | 缺失 | 缺失 | 缺失 | 缺失 | 缺失 | 缺失 | 在真空一次热压后二次热压；机械混粉1h；真空度10^-4 Pa
赵娜 等 - 2011 - 真空二次热压及复压复烧对铜金刚石复合材料致密度的影响.pdf | 真空二次热压 - 40vol% - 90μm | 真空二次热压 | 900°C | 1.5h | 930°C | 1.5h | 缺失 | 缺失 | 930°C | 1.5h | 缺失 | 900°C | 4h | 25MPa | 930°C | 6h | 90μm | 缺失 | 40vol% | 无 | 无 | 缺失 | 无 | 缺失 | 40-50μm | 缺失 | 98.45% | 缺失 | 缺失 | 缺失 | 缺失 | 在真空一次热压后二次热压；机械混粉1h；真空度10^-4 Pa；致密度最高组
赵娜 等 - 2011 - 真空二次热压及复压复烧对铜金刚石复合材料致密度的影响.pdf | 真空二次热压 - 50vol% - 20μm | 真空二次热压 | 900°C | 1.5h | 930°C | 1.5h | 缺失 | 缺失 | 930°C | 1.5h | 缺失 | 900°C | 4h | 25MPa | 930°C | 6h | 20μm | 缺失 | 50vol% | 无 | 无 | 缺失 | 无 | 缺失 | 40-50μm | 缺失 | 缺失 | 缺失 | 缺失 | 缺失 | 缺失 | 在真空一次热压后二次热压；机械混粉1h；真空度10^-4 Pa
赵娜 等 - 2011 - 真空二次热压及复压复烧对铜金刚石复合材料致密度的影响.pdf | 真空二次热压 - 50vol% - 40μm | 真空二次热压 | 900°C | 1.5h | 930°C | 1.5h | 缺失 | 缺失 | 930°C | 1.5h | 缺失 | 900°C | 4h | 25MPa | 930°C | 6h | 40μm | 缺失 | 50vol% | 无 | 无 | 缺失 | 无 | 缺失 | 40-50μm | 缺失 | 缺失 | 缺失 | 缺失 | 缺失 | 缺失 | 在真空一次热压后二次热压；机械混粉1h；真空度10^-4 Pa
赵娜 等 - 2011 - 真空二次热压及复压复烧对铜金刚石复合材料致密度的影响.pdf | 真空二次热压 - 50vol% - 60μm | 真空二次热压 | 900°C | 1.5h | 930°C | 1.5h | 缺失 | 缺失 | 930°C | 1.5h | 缺失 | 900°C | 4h | 25MPa | 930°C | 6h | 60μm | 缺失 | 50vol% | 无 | 无 | 缺失 | 无 | 缺失 | 40-50μm | 缺失 | 缺失 | 缺失 | 缺失 | 缺失 | 缺失 | 在真空一次热压后二次热压；机械混粉1h；真空度10^-4 Pa
赵娜 等 - 2011 - 真空二次热压及复压复烧对铜金刚石复合材料致密度的影响.pdf | 真空二次热压 - 50vol% - 90μm | 真空二次热压 | 900°C | 1.5h | 930°C | 1.5h | 缺失 | 缺失 | 930°C | 1.5h | 缺失 | 900°C | 4h | 25MPa | 930°C | 6h | 90μm | 缺失 | 50vol% | 无 | 无 | 缺失 | 无 | 缺失 | 40-50μm | 缺失 | 缺失 | 缺失 | 缺失 | 缺失 | 缺失 | 在真空一次热压后二次热压；机械混粉1h；真空度10^-4 Pa
赵娜 等 - 2011 - 真空二次热压及复压复烧对铜金刚石复合材料致密度的影响.pdf | 真空二次热压 - 60vol% - 20μm | 真空二次热压 | 900°C | 1.5h | 930°C | 1.5h | 缺失 | 缺失 | 930°C | 1.5h | 缺失 | 900°C | 4h | 25MPa | 930°C | 6h | 20μm | 缺失 | 60vol% | 无 | 无 | 缺失 | 无 | 缺失 | 40-50μm | 缺失 | 缺失 | 缺失 | 缺失 | 缺失 | 缺失 | 在真空一次热压后二次热压；机械混粉1h；真空度10^-4 Pa
赵娜 等 - 2011 - 真空二次热压及复压复烧对铜金刚石复合材料致密度的影响.pdf | 真空二次热压 - 60vol% - 40μm | 真空二次热压 | 900°C | 1.5h | 930°C | 1.5h | 缺失 | 缺失 | 930°C | 1.5h | 缺失 | 900°C | 4h | 25MPa | 930°C | 6h | 40μm | 缺失 | 60vol% | 无 | 无 | 缺失 | 无 | 缺失 | 40-50μm | 缺失 | 缺失 | 缺失 | 缺失 | 缺失 | 缺失 | 在真空一次热压后二次热压；机械混粉1h；真空度10^-4 Pa
赵娜 等 - 2011 - 真空二次热压及复压复烧对铜金刚石复合材料致密度的影响.pdf | 真空二次热压 - 60vol% - 60μm | 真空二次热压 | 900°C | 1.5h | 930°C | 1.5h | 缺失 | 缺失 | 930°C | 1.5h | 缺失 | 900°C | 4h | 25MPa | 930°C | 6h | 60μm | 缺失 | 60vol% | 无 | 无 | 缺失 | 无 | 缺失 | 40-50μm | 缺失 | 缺失 | 缺失 | 缺失 | 缺失 | 缺失 | 在真空一次热压后二次热压；机械混粉1h；真空度10^-4 Pa
赵娜 等 - 2011 - 真空二次热压及复压复烧对铜金刚石复合材料致密度的影响.pdf | 真空二次热压 - 60vol% - 90μm | 真空二次热压 | 900°C | 1.5h | 930°C | 1.5h | 缺失 | 缺失 | 930°C | 1.5h | 缺失 | 900°C | 4h | 25MPa | 930°C | 6h | 90μm | 缺失 | 60vol% | 无 | 无 | 缺失 | 无 | 缺失 | 40-50μm | 缺失 | 缺失 | 缺失 | 缺失 | 缺失 | 缺失 | 在真空一次热压后二次热压；机械混粉1h；真空度10^-4 Pa
金刚石表面处理对金刚石_铜复合材料导热性能的影响_吴新志.pdf | 未刻蚀Diamond/Cu复合材料（无镀层） | 真空热压烧结 | 200°C | 30min | 600°C | 30min | 缺失 | 缺失 | 900°C | 60min | 10°C/min | 缺失 | 缺失 | 70MPa | 900°C | 60min | 40-45 mesh | 十四面体人造单晶 | 38vol% | 无 | 缺失 | 缺失 | 无 | 缺失 | 400 mesh | 缺失 | 97.8% | 347 W·m-1·K-1 | 缺失 | 缺失 | 缺失
金刚石表面处理对金刚石_铜复合材料导热性能的影响_吴新志.pdf | 刻蚀Diamond/Cu复合材料（无镀层） | 真空热压烧结 | 200°C | 30min | 600°C | 30min | 缺失 | 缺失 | 900°C | 60min | 10°C/min | 缺失 | 缺失 | 70MPa | 900°C | 60min | 40-45 mesh | 十四面体人造单晶 | 38vol% | 熔盐刻蚀（600°C, 60min） | 缺失 | 缺失 | 无 | 缺失 | 400 mesh | 缺失 | 97.1% | 433 W·m-1·K-1 | 缺失 | 缺失 | 缺失
金刚石表面处理对金刚石_铜复合材料导热性能的影响_吴新志.pdf | 未刻蚀双镀层Diamond/Cu复合材料 | 真空热压烧结 | 200°C | 30min | 600°C | 30min | 缺失 | 缺失 | 900°C | 60min | 10°C/min | 缺失 | 缺失 | 70MPa | 900°C | 60min | 40-45 mesh | 十四面体人造单晶 | 38vol% | 无 | W, Cu | W: 170 nm, Cu: 2.4 μm | 无 | 缺失 | 400 mesh | 缺失 | 98.4% | 539 W·m-1·K-1 | 缺失 | 缺失 | 缺失
金刚石表面处理对金刚石_铜复合材料导热性能的影响_吴新志.pdf | 750°C刻蚀双镀层Diamond/Cu复合材料 | 真空热压烧结 | 200°C | 30min | 600°C | 30min | 缺失 | 缺失 | 900°C | 60min | 10°C/min | 缺失 | 缺失 | 70MPa | 900°C | 60min | 40-45 mesh | 十四面体人造单晶 | 38vol% | 熔盐刻蚀（750°C, 15min） | W, Cu | W: 170 nm, Cu: 2.4 μm | 无 | 缺失 | 400 mesh | 缺失 | 97.5% | 557 W·m-1·K-1 | 缺失 | 缺失 | 缺失
金刚石表面处理对金刚石_铜复合材料导热性能的影响_吴新志.pdf | 800°C刻蚀双镀层Diamond/Cu复合材料 | 真空热压烧结 | 200°C | 30min | 600°C | 30min | 缺失 | 缺失 | 900°C | 60min | 10°C/min | 缺失 | 缺失 | 70MPa | 900°C | 60min | 40-45 mesh | 十四面体人造单晶 | 38vol% | 熔盐刻蚀（800°C, 15min） | W, Cu | W: 170 nm, Cu: 2.4 μm | 无 | 缺失 | 400 mesh | 缺失 | 97.4% | 602 W·m-1·K-1 | 缺失 | 缺失 | 缺失
金刚石表面处理对金刚石_铜复合材料导热性能的影响_吴新志.pdf | 850°C刻蚀双镀层Diamond/Cu复合材料 | 真空热压烧结 | 200°C | 30min | 600°C | 30min | 缺失 | 缺失 | 900°C | 60min | 10°C/min | 缺失 | 缺失 | 70MPa | 900°C | 60min | 40-45 mesh | 十四面体人造单晶 | 38vol% | 熔盐刻蚀（850°C, 15min） | W, Cu | W: 170 nm, Cu: 2.4 μm | 无 | 缺失 | 400 mesh | 缺失 | 97.5% | 439 W·m-1·K-1 | 缺失 | 缺失 | 缺失
陈冰威 等 - 2021 - 金刚石铜复合材料制备工艺的研究进展.pdf | 赵勇智等[20]热压烧结实验 | 热压烧结 | 缺失 | 缺失 | 缺失 | 缺失 | 缺失 | 缺失 | 700°C | 0.67 min | 缺失 | 缺失 | 缺失 | 缺失 | 缺失 | 缺失 | 缺失 | 缺失 | 缺失 | 无（使用液体石蜡作为润湿剂） | 无 | 缺失 | 无 | 缺失 | 缺失 | 缺失 | 缺失 | 245.89 W/(m·K) | 缺失 | 缺失 | 缺失 | 液体石蜡作为润湿剂，脱模导致样品损坏棱边缺失，热导率低于预期；压力75 kN
陈冰威 等 - 2021 - 金刚石铜复合材料制备工艺的研究进展.pdf | Zhang等[21]真空热压烧结实验 | 真空热压烧结 | 缺失 | 缺失 | 缺失 | 缺失 | 缺失 | 缺失 | 缺失 | 缺失 | 缺失 | 缺失 | 缺失 | 缺失 | 缺失 | 缺失 | 缺失 | 缺失 | 缺失 | 无（金刚石表面先镀钨再化学镀铜） | W（随后化学镀Cu） | 缺失 | 无 | 缺失 | 缺失 | 缺失 | 缺失 | 721 W/(m·K) | 缺失 | 缺失 | 缺失 | 金刚石经900°C钨粉退火2h形成钨涂层，再化学镀铜形成双层膜，900°C真空热压；具体烧结温度/压力未提及
陈冰威 等 - 2021 - 金刚石铜复合材料制备工艺的研究进展.pdf | Wu等[22]真空热压烧结实验 | 真空热压烧结 | 缺失 | 缺失 | 缺失 | 缺失 | 缺失 | 缺失 | 900°C | 60 min | 缺失 | 缺失 | 缺失 | 70 MPa | 缺失 | 60 min | 缺失 | 缺失 | 缺失 | 熔融硝酸钾600°C刻蚀60min | 无 | 缺失 | Ti | 1.1 wt% | 缺失 | 缺失 | 缺失 | 514 W/(m·K) | 缺失 | 缺失 | 缺失 | 金刚石刻蚀增大比表面积、去除sp2碳；在900°C、70 MPa下真空热压烧结60 min
金刚石_铜复合材料界面调控与导热性能研究_王超鹏.pdf | 大粒径金刚石/铜复合材料 | 真空热压烧结 | 缺失 | 缺失 | 缺失 | 缺失 | 缺失 | 缺失 | 950°C | 60 min | 缺失 | 缺失 | 缺失 | 30 MPa | 300°C | 60 min | 400 μm | 缺失 | 30 vol% | 碱洗 | TiC | 缺失 | 缺失 | 缺失 | 106 μm | 树枝状 | 缺失 | 530 W/(m·K) | 缺失 | 缺失 | 缺失 | 预实验，大粒径金刚石
金刚石_铜复合材料界面调控与导热性能研究_王超鹏.pdf | 小粒径金刚石/铜复合材料 | 真空热压烧结 | 缺失 | 缺失 | 缺失 | 缺失 | 缺失 | 缺失 | 950°C | 60 min | 缺失 | 缺失 | 缺失 | 30 MPa | 300°C | 60 min | 40 μm | 缺失 | 30 vol% | 碱洗 | TiC | 缺失 | 缺失 | 缺失 | 106 μm | 树枝状 | 缺失 | 缺失 | 缺失 | 缺失 | 缺失 | 预实验，小粒径金刚石
金刚石_铜复合材料界面调控与导热性能研究_王超鹏.pdf | 镀层50nm金刚石/铜复合材料 | 真空热压烧结 | 缺失 | 缺失 | 缺失 | 缺失 | 缺失 | 缺失 | 950°C | 60 min | 缺失 | 缺失 | 缺失 | 30 MPa | 300°C | 60 min | 400 μm | 缺失 | 30 vol% | 碱洗 | TiC | 50 nm | 缺失 | 缺失 | 106 μm | 树枝状 | 缺失 | 缺失 | 缺失 | 缺失 | 缺失 | TiC单镀层
金刚石_铜复合材料界面调控与导热性能研究_王超鹏.pdf | 镀层220nm金刚石/铜复合材料 | 真空热压烧结 | 缺失 | 缺失 | 缺失 | 缺失 | 缺失 | 缺失 | 950°C | 60 min | 缺失 | 缺失 | 缺失 | 30 MPa | 300°C | 60 min | 400 μm | 缺失 | 30 vol% | 碱洗 | TiC | 220 nm | 缺失 | 缺失 | 106 μm | 树枝状 | 缺失 | 缺失 | 缺失 | 缺失 | 缺失 | TiC单镀层
金刚石_铜复合材料界面调控与导热性能研究_王超鹏.pdf | 镀层420nm金刚石/铜复合材料 | 真空热压烧结 | 缺失 | 缺失 | 缺失 | 缺失 | 缺失 | 缺失 | 950°C | 60 min | 缺失 | 缺失 | 缺失 | 30 MPa | 300°C | 60 min | 400 μm | 缺失 | 30 vol% | 碱洗 | TiC | 420 nm | 缺失 | 缺失 | 106 μm | 树枝状 | 缺失 | 缺失 | 缺失 | 缺失 | 缺失 | TiC单镀层
金刚石_铜复合材料界面调控与导热性能研究_王超鹏.pdf | 镀层600nm金刚石/铜复合材料 | 真空热压烧结 | 缺失 | 缺失 | 缺失 | 缺失 | 缺失 | 缺失 | 950°C | 60 min | 缺失 | 缺失 | 缺失 | 30 MPa | 300°C | 60 min | 400 μm | 缺失 | 30 vol% | 碱洗 | TiC | 600 nm | 缺失 | 缺失 | 106 μm | 树枝状 | 缺失 | 缺失 | 缺失 | 缺失 | 缺失 | TiC单镀层
金刚石_铜复合材料界面调控与导热性能研究_王超鹏.pdf | 镀层740nm金刚石/铜复合材料 | 真空热压烧结 | 缺失 | 缺失 | 缺失 | 缺失 | 缺失 | 缺失 | 950°C | 60 min | 缺失 | 缺失 | 缺失 | 30 MPa | 300°C | 60 min | 400 μm | 缺失 | 30 vol% | 碱洗 | TiC | 740 nm | 缺失 | 缺失 | 106 μm | 树枝状 | 缺失 | 缺失 | 缺失 | 缺失 | 缺失 | TiC单镀层
金刚石_铜复合材料界面调控与导热性能研究_王超鹏.pdf | 镀层1050nm金刚石/铜复合材料 | 真空热压烧结 | 缺失 | 缺失 | 缺失 | 缺失 | 缺失 | 缺失 | 950°C | 60 min | 缺失 | 缺失 | 缺失 | 30 MPa | 300°C | 60 min | 400 μm | 缺失 | 30 vol% | 碱洗 | TiC | 1050 nm | 缺失 | 缺失 | 106 μm | 树枝状 | 缺失 | 缺失 | 缺失 | 缺失 | 缺失 | TiC单镀层
金刚石_铜复合材料界面调控与导热性能研究_王超鹏.pdf | 镀层1510nm金刚石/铜复合材料 | 真空热压烧结 | 缺失 | 缺失 | 缺失 | 缺失 | 缺失 | 缺失 | 950°C | 60 min | 缺失 | 缺失 | 缺失 | 30 MPa | 300°C | 60 min | 400 μm | 缺失 | 30 vol% | 碱洗 | TiC-Ti | 1510 nm | 缺失 | 缺失 | 106 μm | 树枝状 | 缺失 | 缺失 | 缺失 | 缺失 | 缺失 | TiC-Ti双镀层
金刚石_铜复合材料的界面调控和导热性能研究_闫建明.pdf | 热压烧结-金刚石50vol%-950°C | 热压烧结 | 缺失 | 缺失 | 缺失 | 缺失 | 缺失 | 缺失 | 950°C | 60min | 10°C/min | 缺失 | 缺失 | 30MPa | 950°C | 60min | 100/120目（约140μm） | 十四面体 | 50vol% | NaOH除油、HCl粗化 | W | 缺失 | 缺失 | 缺失 | 300目（10-50μm） | 枝状 | 缺失 | 缺失 | 缺失 | 缺失 | 缺失 | 气氛保护热压烧结，真空热压炉，Ar气氛
金刚石_铜复合材料的界面调控和导热性能研究_闫建明.pdf | 热压烧结-金刚石50vol%-1000°C | 热压烧结 | 缺失 | 缺失 | 缺失 | 缺失 | 缺失 | 缺失 | 1000°C | 60min | 10°C/min | 缺失 | 缺失 | 30MPa | 1000°C | 60min | 100/120目（约140μm） | 十四面体 | 50vol% | NaOH除油、HCl粗化 | W | 缺失 | 缺失 | 缺失 | 300目（10-50μm） | 枝状 | 缺失 | 缺失 | 8.22×10-6/K | 134.50±2.12 MPa | 缺失 | 抗弯强度为本文热压烧结最大值
金刚石_铜复合材料的界面调控和导热性能研究_闫建明.pdf | 热压烧结-金刚石50vol%-1050°C | 热压烧结 | 缺失 | 缺失 | 缺失 | 缺失 | 缺失 | 缺失 | 1050°C | 60min | 10°C/min | 缺失 | 缺失 | 30MPa | 1050°C | 60min | 100/120目（约140μm） | 十四面体 | 50vol% | NaOH除油、HCl粗化 | W | 缺失 | 缺失 | 缺失 | 300目（10-50μm） | 枝状 | 96.39% | 364.24 W/(m·K) | 6.86×10-6/K | 123.00±2.83 MPa | 缺失 | 热压烧结最佳热导率
金刚石_铜复合材料的界面调控和导热性能研究_闫建明.pdf | 热压烧结-金刚石50vol%-1100°C | 热压烧结 | 缺失 | 缺失 | 缺失 | 缺失 | 缺失 | 缺失 | 1100°C | 60min | 10°C/min | 缺失 | 缺失 | 30MPa | 1100°C | 60min | 100/120目（约140μm） | 十四面体 | 50vol% | NaOH除油、HCl粗化 | W | 缺失 | 缺失 | 缺失 | 300目（10-50μm） | 枝状 | 缺失 | 缺失 | 缺失 | 缺失 | 缺失
金刚石_铜复合材料的界面调控和导热性能研究_闫建明.pdf | 热压烧结-金刚石55vol%-950°C | 热压烧结 | 缺失 | 缺失 | 缺失 | 缺失 | 缺失 | 缺失 | 950°C | 60min | 10°C/min | 缺失 | 缺失 | 30MPa | 950°C | 60min | 100/120目（约140μm） | 十四面体 | 55vol% | NaOH除油、HCl粗化 | W | 缺失 | 缺失 | 缺失 | 300目（10-50μm） | 枝状 | 缺失 | 缺失 | 缺失 | 缺失 | 缺失
金刚石_铜复合材料的界面调控和导热性能研究_闫建明.pdf | 热压烧结-金刚石55vol%-1000°C | 热压烧结 | 缺失 | 缺失 | 缺失 | 缺失 | 缺失 | 缺失 | 1000°C | 60min | 10°C/min | 缺失 | 缺失 | 30MPa | 1000°C | 60min | 100/120目（约140μm） | 十四面体 | 55vol% | NaOH除油、HCl粗化 | W | 缺失 | 缺失 | 缺失 | 300目（10-50μm） | 枝状 | 缺失 | 缺失 | 缺失 | 缺失 | 缺失
金刚石_铜复合材料的界面调控和导热性能研究_闫建明.pdf | 热压烧结-金刚石55vol%-1050°C | 热压烧结 | 缺失 | 缺失 | 缺失 | 缺失 | 缺失 | 缺失 | 1050°C | 60min | 10°C/min | 缺失 | 缺失 | 30MPa | 1050°C | 60min | 100/120目（约140μm） | 十四面体 | 55vol% | NaOH除油、HCl粗化 | W | 缺失 | 缺失 | 缺失 | 300目（10-50μm） | 枝状 | 缺失 | 缺失 | 缺失 | 缺失 | 缺失
金刚石_铜复合材料的界面调控和导热性能研究_闫建明.pdf | 热压烧结-金刚石55vol%-1100°C | 热压烧结 | 缺失 | 缺失 | 缺失 | 缺失 | 缺失 | 缺失 | 1100°C | 60min | 10°C/min | 缺失 | 缺失 | 30MPa | 1100°C | 60min | 100/120目（约140μm） | 十四面体 | 55vol% | NaOH除油、HCl粗化 | W | 缺失 | 缺失 | 缺失 | 300目（10-50μm） | 枝状 | 缺失 | 缺失 | 缺失 | 缺失 | 缺失
金刚石_铜复合材料的界面调控和导热性能研究_闫建明.pdf | 热压烧结-金刚石60vol%-950°C | 热压烧结 | 缺失 | 缺失 | 缺失 | 缺失 | 缺失 | 缺失 | 950°C | 60min | 10°C/min | 缺失 | 缺失 | 30MPa | 950°C | 60min | 100/120目（约140μm） | 十四面体 | 60vol% | NaOH除油、HCl粗化 | W | 缺失 | 缺失 | 缺失 | 300目（10-50μm） | 枝状 | 缺失 | 缺失 | 缺失 | 缺失 | 缺失
金刚石_铜复合材料的界面调控和导热性能研究_闫建明.pdf | 热压烧结-金刚石60vol%-1000°C | 热压烧结 | 缺失 | 缺失 | 缺失 | 缺失 | 缺失 | 缺失 | 1000°C | 60min | 10°C/min | 缺失 | 缺失 | 30MPa | 1000°C | 60min | 100/120目（约140μm） | 十四面体 | 60vol% | NaOH除油、HCl粗化 | W | 缺失 | 缺失 | 缺失 | 300目（10-50μm） | 枝状 | 缺失 | 缺失 | 缺失 | 缺失 | 缺失
金刚石_铜复合材料的界面调控和导热性能研究_闫建明.pdf | 热压烧结-金刚石60vol%-1050°C | 热压烧结 | 缺失 | 缺失 | 缺失 | 缺失 | 缺失 | 缺失 | 1050°C | 60min | 10°C/min | 缺失 | 缺失 | 30MPa | 1050°C | 60min | 100/120目（约140μm） | 十四面体 | 60vol% | NaOH除油、HCl粗化 | W | 缺失 | 缺失 | 缺失 | 300目（10-50μm） | 枝状 | 缺失 | 缺失 | 缺失 | 缺失 | 缺失
金刚石_铜复合材料的界面调控和导热性能研究_闫建明.pdf | 热压烧结-金刚石60vol%-1100°C | 热压烧结 | 缺失 | 缺失 | 缺失 | 缺失 | 缺失 | 缺失 | 1100°C | 60min | 10°C/min | 缺失 | 缺失 | 30MPa | 1100°C | 60min | 100/120目（约140μm） | 十四面体 | 60vol% | NaOH除油、HCl粗化 | W | 缺失 | 缺失 | 缺失 | 300目（10-50μm） | 枝状 | 缺失 | 缺失 | 缺失 | 缺失 | 缺失
金刚石_铜基复合材料的快速热压烧结制备和组织性能研究_张晓岩.pdf | Cu/8Dia (8.9μm, 高强) | 快速热压烧结 | 400 °C | 5 min | 缺失 | 缺失 | 缺失 | 缺失 | 950 °C | 10-30 min | 100 °C/min (0-800°C), 50 °C/min (800-950°C) | 400 °C | 缺失 | 50 MPa | 950 °C | 10-30 min | 8.9 μm | 不规则多面体 | 8 vol.% | 无 | 缺失 | 缺失 | 无 | 缺失 | <40 μm | 球形 | 缺失 | 缺失 | 缺失 | 缺失 | 缺失 | 压缩屈服强度240 MPa
金刚石_铜基复合材料的快速热压烧结制备和组织性能研究_张晓岩.pdf | Cu-1Cr/8Dia (8.9μm, 高强) | 快速热压烧结 | 400 °C | 5 min | 缺失 | 缺失 | 缺失 | 缺失 | 950 °C | 10-30 min | 100 °C/min (0-800°C), 50 °C/min (800-950°C) | 400 °C | 缺失 | 50 MPa | 950 °C | 10-30 min | 8.9 μm | 不规则多面体 | 8 vol.% | 无 | 缺失 | 缺失 | Cr | 1 wt% | <40 μm | 球形 | 缺失 | 缺失 | 缺失 | 缺失 | 缺失 | 压缩屈服强度270 MPa
金刚石_铜基复合材料的快速热压烧结制备和组织性能研究_张晓岩.pdf | Cu-3Cr/2Dia (8.9μm, 高强) | 快速热压烧结 | 400 °C | 5 min | 缺失 | 缺失 | 缺失 | 缺失 | 950 °C | 10-30 min | 100 °C/min (0-800°C), 50 °C/min (800-950°C) | 400 °C | 缺失 | 50 MPa | 950 °C | 10-30 min | 8.9 μm | 不规则多面体 | 2 vol.% | 无 | 缺失 | 缺失 | Cr | 3 wt% | <40 μm | 球形 | 缺失 | 275 W/m·K | 缺失 | 缺失 | 缺失 | 压缩屈服强度430 MPa; 峰值硬度169 HV (450°C时效)
金刚石_铜基复合材料的快速热压烧结制备和组织性能研究_张晓岩.pdf | Cu-3Cr/8Dia (8.9μm, 高强) | 快速热压烧结 | 400 °C | 5 min | 缺失 | 缺失 | 缺失 | 缺失 | 950 °C | 10-30 min | 100 °C/min (0-800°C), 50 °C/min (800-950°C) | 400 °C | 缺失 | 50 MPa | 950 °C | 10-30 min | 8.9 μm | 不规则多面体 | 8 vol.% | 无 | 缺失 | 缺失 | Cr | 3 wt% | <40 μm | 球形 | 缺失 | 208 W/m·K | 缺失 | 缺失 | 缺失 | 压缩屈服强度450 MPa; 拉伸屈服强度590 MPa; 摩擦系数0.40; 峰值硬度179 HV (500°C时效)
金刚石_铜基复合材料的快速热压烧结制备和组织性能研究_张晓岩.pdf | Cu-4Cr/2Dia (8.9μm, 高强) | 快速热压烧结 | 400 °C | 5 min | 缺失 | 缺失 | 缺失 | 缺失 | 950 °C | 10-30 min | 100 °C/min (0-800°C), 50 °C/min (800-950°C) | 400 °C | 缺失 | 50 MPa | 950 °C | 10-30 min | 8.9 μm | 不规则多面体 | 2 vol.% | 无 | 缺失 | 缺失 | Cr | 4 wt% | <40 μm | 球形 | 缺失 | 221 W/m·K | 缺失 | 缺失 | 缺失 | 压缩屈服强度480 MPa; 摩擦系数0.36; 峰值硬度174 HV (450°C时效)
金刚石_铜基复合材料的快速热压烧结制备和组织性能研究_张晓岩.pdf | Cu-4Cr/8Dia (8.9μm, 高强) | 快速热压烧结 | 400 °C | 5 min | 缺失 | 缺失 | 缺失 | 缺失 | 950 °C | 10-30 min | 100 °C/min (0-800°C), 50 °C/min (800-950°C) | 400 °C | 缺失 | 50 MPa | 950 °C | 10-30 min | 8.9 μm | 不规则多面体 | 8 vol.% | 无 | 缺失 | 缺失 | Cr | 4 wt% | <40 μm | 球形 | 缺失 | 196 W/m·K | 缺失 | 缺失 | 缺失 | 压缩屈服强度500 MPa; 拉伸屈服强度890 MPa; 摩擦系数0.21; 磨损率6×10-6 mm3/N·m; 峰值硬度187 HV (450°C时效)
金刚石_铜基复合材料的快速热压烧结制备和组织性能研究_张晓岩.pdf | Cu/Dia (8.9μm, 高耐磨) | 快速热压烧结 | 400 °C | 5 min | 缺失 | 缺失 | 缺失 | 缺失 | 950 °C | 10-30 min | 100 °C/min (0-800°C), 50 °C/min (800-950°C) | 400 °C | 缺失 | 50 MPa | 950 °C | 10-30 min | 8.9 μm | 不规则多面体 | 8 vol.% | 无 | 缺失 | 缺失 | 无 | 缺失 | <40 μm | 球形 | 96% | 缺失 | 缺失 | 缺失 | 缺失 | 压缩屈服强度135 MPa
金刚石_铜基复合材料的快速热压烧结制备和组织性能研究_张晓岩.pdf | Cu/5WC/Dia (8.9μm, 高耐磨) | 快速热压烧结 | 400 °C | 5 min | 缺失 | 缺失 | 缺失 | 缺失 | 950 °C | 10-30 min | 100 °C/min (0-800°C), 50 °C/min (800-950°C) | 400 °C | 缺失 | 50 MPa | 950 °C | 10-30 min | 8.9 μm | 不规则多面体 | 8 vol.% | 无 | 缺失 | 缺失 | 无 | 缺失 | <40 μm | 球形 | 96% | 缺失 | 缺失 | 缺失 | 缺失 | 压缩屈服强度205 MPa
金刚石_铜基复合材料的快速热压烧结制备和组织性能研究_张晓岩.pdf | Cu/7WC/Dia (8.9μm, 高耐磨) | 快速热压烧结 | 400 °C | 5 min | 缺失 | 缺失 | 缺失 | 缺失 | 950 °C | 10-30 min | 100 °C/min (0-800°C), 50 °C/min (800-950°C) | 400 °C | 缺失 | 50 MPa | 950 °C | 10-30 min | 8.9 μm | 不规则多面体 | 8 vol.% | 无 | 缺失 | 缺失 | 无 | 缺失 | <40 μm | 球形 | 96% | 缺失 | 缺失 | 缺失 | 缺失 | 压缩屈服强度415 MPa; 磨损率2.8×10-6 mm3/N·m (30N); 摩擦系数0.37 (50N)
金刚石_铜基复合材料的快速热压烧结制备和组织性能研究_张晓岩.pdf | Cu/5WC/Dia (192.2μm, 高耐磨) | 快速热压烧结 | 400 °C | 5 min | 缺失 | 缺失 | 缺失 | 缺失 | 950 °C | 10-30 min | 100 °C/min (0-800°C), 50 °C/min (800-950°C) | 400 °C | 缺失 | 50 MPa | 950 °C | 10-30 min | 192.2 μm | 不规则多面体 | 8 vol.% | 无 | 缺失 | 缺失 | 无 | 缺失 | <40 μm | 球形 | 96% | 缺失 | 缺失 | 缺失 | 缺失 | 压缩屈服强度220 MPa
金刚石_铜基复合材料的快速热压烧结制备和组织性能研究_张晓岩.pdf | Cu-1Cr/5WC/Dia (192.2μm, 高耐磨) | 快速热压烧结 | 400 °C | 5 min | 缺失 | 缺失 | 缺失 | 缺失 | 950 °C | 10-30 min | 100 °C/min (0-800°C), 50 °C/min (800-950°C) | 400 °C | 缺失 | 50 MPa | 950 °C | 10-30 min | 192.2 μm | 不规则多面体 | 8 vol.% | 无 | 缺失 | 缺失 | Cr | 1 wt% | <40 μm | 球形 | 99% | 缺失 | 缺失 | 缺失 | 缺失 | 压缩屈服强度250 MPa
金刚石_铜基复合材料的快速热压烧结制备和组织性能研究_张晓岩.pdf | Cu/50Dia (80μm, 高导热) | 快速热压烧结 | 400 °C | 5 min | 缺失 | 缺失 | 缺失 | 缺失 | 950 °C | 10-30 min | 100 °C/min (0-800°C), 50 °C/min (800-950°C) | 400 °C | 缺失 | 50 MPa | 950 °C | 10-30 min | 80 μm | 不规则多面体 | 50 vol.% | 无 | 缺失 | 缺失 | 无 | 缺失 | <40 μm | 球形 | 缺失 | 缺失 | 缺失 | 缺失 | 缺失 | 热导率未给出明确数值
金刚石_铜基复合材料的快速热压烧结制备和组织性能研究_张晓岩.pdf | Cu-3Cr/50Dia (80μm, 高导热) | 快速热压烧结 | 400 °C | 5 min | 缺失 | 缺失 | 缺失 | 缺失 | 950 °C | 10-30 min | 100 °C/min (0-800°C), 50 °C/min (800-950°C) | 400 °C | 缺失 | 50 MPa | 950 °C | 10-30 min | 80 μm | 不规则多面体 | 50 vol.% | 无 | 缺失 | 缺失 | Cr | 3 wt% | <40 μm | 球形 | 缺失 | 缺失 | 缺失 | 缺失 | 缺失 | 热导率未给出明确数值
金刚石_铜基复合材料的快速热压烧结制备和组织性能研究_张晓岩.pdf | Cu-4Cr/50Dia (80μm, 高导热) | 快速热压烧结 | 400 °C | 5 min | 缺失 | 缺失 | 缺失 | 缺失 | 950 °C | 10-30 min | 100 °C/min (0-800°C), 50 °C/min (800-950°C) | 400 °C | 缺失 | 50 MPa | 950 °C | 10-30 min | 80 μm | 不规则多面体 | 50 vol.% | 无 | 缺失 | 缺失 | Cr | 4 wt% | <40 μm | 球形 | 缺失 | 缺失 | 缺失 | 缺失 | 缺失 | 热导率未给出明确数值
金刚石_铜基复合材料的快速热压烧结制备和组织性能研究_张晓岩.pdf | Cu-3Cr/50Dia (100μm, 高导热) | 快速热压烧结 | 400 °C | 5 min | 缺失 | 缺失 | 缺失 | 缺失 | 950 °C | 10-30 min | 100 °C/min (0-800°C), 50 °C/min (800-950°C) | 400 °C | 缺失 | 50 MPa | 950 °C | 10-30 min | 100 μm | 不规则多面体 | 50 vol.% | 无 | 缺失 | 缺失 | Cr | 3 wt% | <40 μm | 球形 | 缺失 | 缺失 | 缺失 | 缺失 | 缺失 | 热导率未给出明确数值
金刚石_铜基复合材料的快速热压烧结制备和组织性能研究_张晓岩.pdf | Cu-3Cr/50Dia (150μm, 高导热) | 快速热压烧结 | 400 °C | 5 min | 缺失 | 缺失 | 缺失 | 缺失 | 950 °C | 10-30 min | 100 °C/min (0-800°C), 50 °C/min (800-950°C) | 400 °C | 缺失 | 50 MPa | 950 °C | 10-30 min | 150 μm | 不规则多面体 | 50 vol.% | 无 | 缺失 | 缺失 | Cr | 3 wt% | <40 μm | 球形 | 缺失 | 缺失 | 缺失 | 缺失 | 缺失 | 热导率未给出明确数值
金刚石_铜基复合材料的快速热压烧结制备和组织性能研究_张晓岩.pdf | Cu-3Cr/50Dia (400μm, 高导热) | 快速热压烧结 | 400 °C | 5 min | 缺失 | 缺失 | 缺失 | 缺失 | 950 °C | 10-30 min | 100 °C/min (0-800°C), 50 °C/min (800-950°C) | 400 °C | 缺失 | 50 MPa | 950 °C | 10-30 min | 400 μm | 不规则多面体 | 50 vol.% | 无 | 缺失 | 缺失 | Cr | 3 wt% | <40 μm | 球形 | 缺失 | 缺失 | 缺失 | 缺失 | 缺失 | 热导率未给出明确数值
金刚石_铜基复合材料的快速热压烧结制备和组织性能研究_张晓岩.pdf | Cu-3Cr/50Dia (600μm, 高导热) | 快速热压烧结 | 400 °C | 5 min | 缺失 | 缺失 | 缺失 | 缺失 | 950 °C | 10-30 min | 100 °C/min (0-800°C), 50 °C/min (800-950°C) | 400 °C | 缺失 | 50 MPa | 950 °C | 10-30 min | 600 μm | 不规则多面体 | 50 vol.% | 无 | 缺失 | 缺失 | Cr | 3 wt% | <40 μm | 球形 | 缺失 | 932 W/m·K | 缺失 | 缺失 | 缺失 | 热导率932 W/m·K
金刚石_铜复合材料的制备与微通道结构设计_刘镭.pdf | 未退火（通乙炔镀钨） | 热压烧结 | 缺失 | 缺失 | 缺失 | 缺失 | 缺失 | 缺失 | 缺失 | 缺失 | 缺失 | 缺失 | 缺失 | 缺失 | 缺失 | 缺失 | 400 μm | 颗粒状 | 50 vol% | 酸洗、碱洗、丙酮清洗 | W (通乙炔镀) | 缺失 | 无 | 0 | 缺失 | 缺失 | 99.4% | 499 W/(m·K) | 缺失 | 缺失 | 缺失 | 镀膜2 h（通乙炔）；未退火；化学镀铜后热压烧结
金刚石_铜复合材料的制备与微通道结构设计_刘镭.pdf | 退火1100℃-1.5h（通乙炔镀钨） | 热压烧结 | 缺失 | 缺失 | 缺失 | 缺失 | 缺失 | 缺失 | 缺失 | 缺失 | 缺失 | 缺失 | 缺失 | 缺失 | 缺失 | 缺失 | 400 μm | 颗粒状 | 50 vol% | 酸洗、碱洗、丙酮清洗 | W (通乙炔镀) | 缺失 | 无 | 0 | 缺失 | 缺失 | 96.6% | 528 W/(m·K) | 缺失 | 缺失 | 缺失 | 镀膜2 h（通乙炔）；1100°C退火1.5 h；化学镀铜后热压烧结
金刚石_铜复合材料的制备与微通道结构设计_刘镭.pdf | a（不退火，镀纯钨） | 热压烧结 | 缺失 | 缺失 | 缺失 | 缺失 | 缺失 | 缺失 | 缺失 | 缺失 | 缺失 | 缺失 | 缺失 | 缺失 | 缺失 | 缺失 | 400 μm | 颗粒状 | 50 vol% | 酸洗、碱洗、丙酮清洗 | W | 缺失 | 无 | 0 | 缺失 | 缺失 | 99.7% | 234 W/(m·K) | 缺失 | 缺失 | 缺失 | 镀膜2 h纯钨；不退火；化学镀铜后热压烧结
金刚石_铜复合材料的制备与微通道结构设计_刘镭.pdf | b（800℃-1.5h） | 热压烧结 | 缺失 | 缺失 | 缺失 | 缺失 | 缺失 | 缺失 | 缺失 | 缺失 | 缺失 | 缺失 | 缺失 | 缺失 | 缺失 | 缺失 | 400 μm | 颗粒状 | 50 vol% | 酸洗、碱洗、丙酮清洗 | W | 缺失 | 无 | 0 | 缺失 | 缺失 | 101.8% | 521 W/(m·K) | 缺失 | 缺失 | 缺失 | 镀膜2 h纯钨；800°C退火1.5 h；化学镀铜后热压烧结
金刚石_铜复合材料的制备与微通道结构设计_刘镭.pdf | c（950℃-1.5h） | 热压烧结 | 缺失 | 缺失 | 缺失 | 缺失 | 缺失 | 缺失 | 缺失 | 缺失 | 缺失 | 缺失 | 缺失 | 缺失 | 缺失 | 缺失 | 400 μm | 颗粒状 | 50 vol% | 酸洗、碱洗、丙酮清洗 | W | 缺失 | 无 | 0 | 缺失 | 缺失 | 101.4% | 561 W/(m·K) | 缺失 | 缺失 | 缺失 | 镀膜2 h纯钨；950°C退火1.5 h；化学镀铜后热压烧结
金刚石_铜复合材料的制备与微通道结构设计_刘镭.pdf | d（1100℃-1.5h） | 热压烧结 | 缺失 | 缺失 | 缺失 | 缺失 | 缺失 | 缺失 | 缺失 | 缺失 | 缺失 | 缺失 | 缺失 | 缺失 | 缺失 | 缺失 | 400 μm | 颗粒状 | 50 vol% | 酸洗、碱洗、丙酮清洗 | W | 缺失 | 无 | 0 | 缺失 | 缺失 | 97.9% | 631 W/(m·K) | 缺失 | 缺失 | 缺失 | 镀膜2 h纯钨；1100°C退火1.5 h；化学镀铜后热压烧结
金刚石_铜复合材料的制备与微通道结构设计_刘镭.pdf | e（800℃-3h） | 热压烧结 | 缺失 | 缺失 | 缺失 | 缺失 | 缺失 | 缺失 | 缺失 | 缺失 | 缺失 | 缺失 | 缺失 | 缺失 | 缺失 | 缺失 | 400 μm | 颗粒状 | 50 vol% | 酸洗、碱洗、丙酮清洗 | W | 缺失 | 无 | 0 | 缺失 | 缺失 | 98.7% | 563 W/(m·K) | 缺失 | 缺失 | 缺失 | 镀膜2 h纯钨；800°C退火3 h；化学镀铜后热压烧结
金刚石_铜复合材料的制备与微通道结构设计_刘镭.pdf | f（950℃-3h） | 热压烧结 | 缺失 | 缺失 | 缺失 | 缺失 | 缺失 | 缺失 | 缺失 | 缺失 | 缺失 | 缺失 | 缺失 | 缺失 | 缺失 | 缺失 | 400 μm | 颗粒状 | 50 vol% | 酸洗、碱洗、丙酮清洗 | W | 缺失 | 无 | 0 | 缺失 | 缺失 | 97.8% | 570 W/(m·K) | 缺失 | 缺失 | 缺失 | 镀膜2 h纯钨；950°C退火3 h；化学镀铜后热压烧结
金刚石_铜复合材料的制备与微通道结构设计_刘镭.pdf | g（1100℃-3h） | 热压烧结 | 缺失 | 缺失 | 缺失 | 缺失 | 缺失 | 缺失 | 缺失 | 缺失 | 缺失 | 缺失 | 缺失 | 缺失 | 缺失 | 缺失 | 400 μm | 颗粒状 | 50 vol% | 酸洗、碱洗、丙酮清洗 | W | 缺失 | 无 | 0 | 缺失 | 缺失 | 100.6% | 484 W/(m·K) | 缺失 | 缺失 | 缺失 | 镀膜2 h纯钨；1100°C退火3 h；化学镀铜后热压烧结
金刚石_铜复合材料的制备与微通道结构设计_刘镭.pdf | 1100℃退火0h | 热压烧结 | 缺失 | 缺失 | 缺失 | 缺失 | 缺失 | 缺失 | 缺失 | 缺失 | 缺失 | 缺失 | 缺失 | 缺失 | 缺失 | 缺失 | 400 μm | 颗粒状 | 50 vol% | 酸洗、碱洗、丙酮清洗 | W | 缺失 | 无 | 0 | 缺失 | 缺失 | 102.2% | 547 W/(m·K) | 缺失 | 缺失 | 缺失 | 镀膜2 h纯钨；1100°C退火0 h；化学镀铜后热压烧结
金刚石_铜复合材料的制备与微通道结构设计_刘镭.pdf | 1100℃退火1h | 热压烧结 | 缺失 | 缺失 | 缺失 | 缺失 | 缺失 | 缺失 | 缺失 | 缺失 | 缺失 | 缺失 | 缺失 | 缺失 | 缺失 | 缺失 | 400 μm | 颗粒状 | 50 vol% | 酸洗、碱洗、丙酮清洗 | W | 缺失 | 无 | 0 | 缺失 | 缺失 | 101.4% | 584 W/(m·K) | 缺失 | 缺失 | 缺失 | 镀膜2 h纯钨；1100°C退火1 h；化学镀铜后热压烧结
金刚石_铜复合材料的制备与微通道结构设计_刘镭.pdf | 1100℃退火1.5h | 热压烧结 | 缺失 | 缺失 | 缺失 | 缺失 | 缺失 | 缺失 | 缺失 | 缺失 | 缺失 | 缺失 | 缺失 | 缺失 | 缺失 | 缺失 | 400 μm | 颗粒状 | 50 vol% | 酸洗、碱洗、丙酮清洗 | W | 缺失 | 无 | 0 | 缺失 | 缺失 | 98.6% | 637 W/(m·K) | 缺失 | 缺失 | 缺失 | 镀膜2 h纯钨；1100°C退火1.5 h；化学镀铜后热压烧结
金刚石_铜复合材料的制备与微通道结构设计_刘镭.pdf | 1100℃退火2h | 热压烧结 | 缺失 | 缺失 | 缺失 | 缺失 | 缺失 | 缺失 | 缺失 | 缺失 | 缺失 | 缺失 | 缺失 | 缺失 | 缺失 | 缺失 | 400 μm | 颗粒状 | 50 vol% | 酸洗、碱洗、丙酮清洗 | W | 缺失 | 无 | 0 | 缺失 | 缺失 | 105.3% | 640 W/(m·K) | 缺失 | 缺失 | 缺失 | 镀膜2 h纯钨；1100°C退火2 h；化学镀铜后热压烧结
金刚石_铜复合材料的制备与微通道结构设计_刘镭.pdf | 1100℃退火4h | 热压烧结 | 缺失 | 缺失 | 缺失 | 缺失 | 缺失 | 缺失 | 缺失 | 缺失 | 缺失 | 缺失 | 缺失 | 缺失 | 缺失 | 缺失 | 400 μm | 颗粒状 | 50 vol% | 酸洗、碱洗、丙酮清洗 | W | 缺失 | 无 | 0 | 缺失 | 缺失 | 103.5% | 538 W/(m·K) | 缺失 | 缺失 | 缺失 | 镀膜2 h纯钨；1100°C退火4 h；化学镀铜后热压烧结
金刚石_铜复合材料的制备与微通道结构设计_刘镭.pdf | 1100℃退火6h | 热压烧结 | 缺失 | 缺失 | 缺失 | 缺失 | 缺失 | 缺失 | 缺失 | 缺失 | 缺失 | 缺失 | 缺失 | 缺失 | 缺失 | 缺失 | 400 μm | 颗粒状 | 50 vol% | 酸洗、碱洗、丙酮清洗 | W | 缺失 | 无 | 0 | 缺失 | 缺失 | 102.7% | 524 W/(m·K) | 缺失 | 缺失 | 缺失 | 镀膜2 h纯钨；1100°C退火6 h；化学镀铜后热压烧结
金刚石_铜复合材料的制备与微通道结构设计_刘镭.pdf | 镀膜0.5h（950℃退火1.5h） | 热压烧结 | 缺失 | 缺失 | 缺失 | 缺失 | 缺失 | 缺失 | 缺失 | 缺失 | 缺失 | 缺失 | 缺失 | 缺失 | 缺失 | 缺失 | 400 μm | 颗粒状 | 50 vol% | 酸洗、碱洗、丙酮清洗 | W | 缺失 | 无 | 0 | 缺失 | 缺失 | 缺失 | 320 W/(m·K) | 缺失 | 缺失 | 缺失 | 镀膜0.5 h纯钨；950°C退火1.5 h；先退火后镀铜，热压烧结
金刚石_铜复合材料的制备与微通道结构设计_刘镭.pdf | 镀膜1.5h（950℃退火1.5h） | 热压烧结 | 缺失 | 缺失 | 缺失 | 缺失 | 缺失 | 缺失 | 缺失 | 缺失 | 缺失 | 缺失 | 缺失 | 缺失 | 缺失 | 缺失 | 400 μm | 颗粒状 | 50 vol% | 酸洗、碱洗、丙酮清洗 | W | 缺失 | 无 | 0 | 缺失 | 缺失 | 缺失 | 578 W/(m·K) | 缺失 | 缺失 | 缺失 | 镀膜1.5 h纯钨；950°C退火1.5 h；先退火后镀铜，热压烧结
金刚石_铜复合材料的制备与微通道结构设计_刘镭.pdf | 镀膜2h（950℃退火1.5h） | 热压烧结 | 缺失 | 缺失 | 缺失 | 缺失 | 缺失 | 缺失 | 缺失 | 缺失 | 缺失 | 缺失 | 缺失 | 缺失 | 缺失 | 缺失 | 400 μm | 颗粒状 | 50 vol% | 酸洗、碱洗、丙酮清洗 | W | 缺失 | 无 | 0 | 缺失 | 缺失 | 缺失 | 584 W/(m·K) | 缺失 | 缺失 | 缺失 | 镀膜2 h纯钨；950°C退火1.5 h；先退火后镀铜，热压烧结
金刚石_铜复合材料的制备与微通道结构设计_刘镭.pdf | 镀膜2.5h（950℃退火1.5h） | 热压烧结 | 缺失 | 缺失 | 缺失 | 缺失 | 缺失 | 缺失 | 缺失 | 缺失 | 缺失 | 缺失 | 缺失 | 缺失 | 缺失 | 缺失 | 400 μm | 颗粒状 | 50 vol% | 酸洗、碱洗、丙酮清洗 | W | 缺失 | 无 | 0 | 缺失 | 缺失 | 缺失 | 564 W/(m·K) | 缺失 | 缺失 | 缺失 | 镀膜2.5 h纯钨；950°C退火1.5 h；先退火后镀铜，热压烧结
金刚石_铜复合材料的制备与微通道结构设计_刘镭.pdf | 先镀铜再退火-镀膜0.5h | 热压烧结 | 缺失 | 缺失 | 缺失 | 缺失 | 缺失 | 缺失 | 缺失 | 缺失 | 缺失 | 缺失 | 缺失 | 缺失 | 缺失 | 缺失 | 400 μm | 颗粒状 | 50 vol% | 酸洗、碱洗、丙酮清洗 | W | 缺失 | 无 | 0 | 缺失 | 缺失 | 缺失 | 330 W/(m·K) | 缺失 | 缺失 | 缺失 | 镀膜0.5 h纯钨；先镀铜后1100°C退火2 h（推测）；热压烧结
金刚石_铜复合材料的制备与微通道结构设计_刘镭.pdf | 先镀铜再退火-镀膜1.5h | 热压烧结 | 缺失 | 缺失 | 缺失 | 缺失 | 缺失 | 缺失 | 缺失 | 缺失 | 缺失 | 缺失 | 缺失 | 缺失 | 缺失 | 缺失 | 400 μm | 颗粒状 | 50 vol% | 酸洗、碱洗、丙酮清洗 | W | 缺失 | 无 | 0 | 缺失 | 缺失 | 缺失 | 613 W/(m·K) | 缺失 | 缺失 | 缺失 | 镀膜1.5 h纯钨；先镀铜后1100°C退火2 h（推测）；热压烧结
金刚石_铜复合材料的制备与微通道结构设计_刘镭.pdf | 先镀铜再退火-镀膜2h | 热压烧结 | 缺失 | 缺失 | 缺失 | 缺失 | 缺失 | 缺失 | 缺失 | 缺失 | 缺失 | 缺失 | 缺失 | 缺失 | 缺失 | 缺失 | 400 μm | 颗粒状 | 50 vol% | 酸洗、碱洗、丙酮清洗 | W | 缺失 | 无 | 0 | 缺失 | 缺失 | 缺失 | 657 W/(m·K) | 缺失 | 缺失 | 缺失 | 镀膜2 h纯钨；先镀铜后1100°C退火2 h（推测）；热压烧结
金刚石_铜复合材料的制备与微通道结构设计_刘镭.pdf | 先镀铜再退火-镀膜2.5h | 热压烧结 | 缺失 | 缺失 | 缺失 | 缺失 | 缺失 | 缺失 | 缺失 | 缺失 | 缺失 | 缺失 | 缺失 | 缺失 | 缺失 | 缺失 | 400 μm | 颗粒状 | 50 vol% | 酸洗、碱洗、丙酮清洗 | W | 缺失 | 无 | 0 | 缺失 | 缺失 | 缺失 | 604 W/(m·K) | 缺失 | 缺失 | 缺失 | 镀膜2.5 h纯钨；先镀铜后1100°C退火2 h（推测）；热压烧结
金刚石_铜复合材料的制备与微通道结构设计_刘镭.pdf | W+Ti复合膜 | 热压烧结 | 缺失 | 缺失 | 缺失 | 缺失 | 缺失 | 缺失 | 缺失 | 缺失 | 缺失 | 缺失 | 缺失 | 缺失 | 缺失 | 缺失 | 400 μm | 颗粒状 | 50 vol% | 酸洗、碱洗、丙酮清洗 | W, Ti | 缺失 | 无 | 0 | 缺失 | 缺失 | 缺失 | 807 W/(m·K) | 缺失 | 缺失 | 缺失 | 镀钨2 h + 镀Ti 10 min；先镀铜后1100°C退火2 h；热压烧结
金刚石_铜复合材料的制备与微通道结构设计_刘镭.pdf | W+Cr复合膜 | 热压烧结 | 缺失 | 缺失 | 缺失 | 缺失 | 缺失 | 缺失 | 缺失 | 缺失 | 缺失 | 缺失 | 缺失 | 缺失 | 缺失 | 缺失 | 400 μm | 颗粒状 | 50 vol% | 酸洗、碱洗、丙酮清洗 | W, Cr | 缺失 | 无 | 0 | 缺失 | 缺失 | 缺失 | 379 W/(m·K) | 缺失 | 缺失 | 缺失 | 镀钨2 h + 镀Cr 10 min；先镀铜后1100°C退火2 h；热压烧结
金刚石_铜复合材料界面调控与导热性能研究_焦思佳.pdf | 体积分数40vol% | 真空热压烧结 | 缺失 | 缺失 | 缺失 | 缺失 | 缺失 | 缺失 | 缺失 | 缺失 | 缺失 | 缺失 | 缺失 | 70 MPa | 450°C | 缺失 | 120/140目 | 单晶 | 40 vol.% | 丙酮超声清洗 | W, Cu | 455 nm (W), 1.61 µm (Cu) | 缺失 | 缺失 | 50 μm | 树枝状 | 96.51% | 243.08 W/(m·K) | 缺失 | 缺失 | 缺失 | 体积分数系列，烧结温度与保温时间未明确
金刚石_铜复合材料界面调控与导热性能研究_焦思佳.pdf | 体积分数50vol% | 真空热压烧结 | 缺失 | 缺失 | 缺失 | 缺失 | 缺失 | 缺失 | 缺失 | 缺失 | 缺失 | 缺失 | 缺失 | 70 MPa | 450°C | 缺失 | 120/140目 | 单晶 | 50 vol.% | 丙酮超声清洗 | W, Cu | 455 nm (W), 1.61 µm (Cu) | 缺失 | 缺失 | 50 μm | 树枝状 | 98.42% | 365.75 W/(m·K) | 缺失 | 缺失 | 缺失 | 体积分数系列，烧结温度与保温时间未明确
金刚石_铜复合材料界面调控与导热性能研究_焦思佳.pdf | 体积分数55vol% | 真空热压烧结 | 缺失 | 缺失 | 缺失 | 缺失 | 缺失 | 缺失 | 缺失 | 缺失 | 缺失 | 缺失 | 缺失 | 70 MPa | 450°C | 缺失 | 120/140目 | 单晶 | 55 vol.% | 丙酮超声清洗 | W, Cu | 455 nm (W), 1.61 µm (Cu) | 缺失 | 缺失 | 50 μm | 树枝状 | 99.26% | 450.05 W/(m·K) | 缺失 | 缺失 | 缺失 | 体积分数系列，烧结温度与保温时间未明确
金刚石_铜复合材料界面调控与导热性能研究_焦思佳.pdf | 体积分数60vol% | 真空热压烧结 | 缺失 | 缺失 | 缺失 | 缺失 | 缺失 | 缺失 | 缺失 | 缺失 | 缺失 | 缺失 | 缺失 | 70 MPa | 450°C | 缺失 | 120/140目 | 单晶 | 60 vol.% | 丙酮超声清洗 | W, Cu | 455 nm (W), 1.61 µm (Cu) | 缺失 | 缺失 | 50 μm | 树枝状 | 96.78% | 285.56 W/(m·K) | 缺失 | 缺失 | 缺失 | 体积分数系列，烧结温度与保温时间未明确
金刚石_铜复合材料界面调控与导热性能研究_焦思佳.pdf | 烧结温度1050℃ | 真空热压烧结 | 缺失 | 缺失 | 缺失 | 缺失 | 缺失 | 缺失 | 1050°C | 缺失 | 缺失 | 缺失 | 缺失 | 70 MPa | 450°C | 缺失 | 120/140目 | 单晶 | 55 vol.% | 丙酮超声清洗 | W, Cu | 455 nm (W), 1.61 µm (Cu) | 缺失 | 缺失 | 50 μm | 树枝状 | 99.04% | 444.19 W/(m·K) | 缺失 | 缺失 | 缺失 | 烧结温度优化系列，保温时间未明确
金刚石_铜复合材料界面调控与导热性能研究_焦思佳.pdf | 保温时间60min | 真空热压烧结 | 缺失 | 缺失 | 缺失 | 缺失 | 缺失 | 缺失 | 缺失 | 60 min | 缺失 | 缺失 | 缺失 | 70 MPa | 450°C | 60 min | 120/140目 | 单晶 | 55 vol.% | 丙酮超声清洗 | W, Cu | 455 nm (W), 1.61 µm (Cu) | 缺失 | 缺失 | 50 μm | 树枝状 | 96.45% | 317.37 W/(m·K) | 缺失 | 缺失 | 缺失 | 保温时间优化系列，烧结温度未明确
金刚石_铜复合材料界面调控与导热性能研究_焦思佳.pdf | 保温时间120min | 真空热压烧结 | 缺失 | 缺失 | 缺失 | 缺失 | 缺失 | 缺失 | 缺失 | 120 min | 缺失 | 缺失 | 缺失 | 70 MPa | 450°C | 120 min | 120/140目 | 单晶 | 55 vol.% | 丙酮超声清洗 | W, Cu | 455 nm (W), 1.61 µm (Cu) | 缺失 | 缺失 | 50 μm | 树枝状 | 98.02% | 412.61 W/(m·K) | 缺失 | 缺失 | 缺失 | 保温时间优化系列，烧结温度未明确
金刚石_铜复合材料界面调控与导热性能研究_焦思佳.pdf | 保温时间180min | 真空热压烧结 | 缺失 | 缺失 | 缺失 | 缺失 | 缺失 | 缺失 | 缺失 | 180 min | 缺失 | 缺失 | 缺失 | 70 MPa | 450°C | 180 min | 120/140目 | 单晶 | 55 vol.% | 丙酮超声清洗 | W, Cu | 455 nm (W), 1.61 µm (Cu) | 缺失 | 缺失 | 50 μm | 树枝状 | 99.18% | 472.08 W/(m·K) | 缺失 | 缺失 | 缺失 | 保温时间优化系列，烧结温度未明确
金刚石_铜复合材料界面调控与导热性能研究_焦思佳.pdf | 镀钨温度950℃ | 真空热压烧结 | 缺失 | 缺失 | 缺失 | 缺失 | 缺失 | 缺失 | 1050°C | 180 min | 缺失 | 缺失 | 缺失 | 70 MPa | 450°C | 180 min | 120/140目 | 单晶 | 55 vol.% | 丙酮超声清洗 | W, Cu | 缺失 | 缺失 | 缺失 | 50 μm | 树枝状 | 97.85% | 330.89 W/(m·K) | 缺失 | 缺失 | 缺失 | 镀钨温度系列，其他镀覆参数固定
金刚石_铜复合材料界面调控与导热性能研究_焦思佳.pdf | 镀钨温度1000℃ | 真空热压烧结 | 缺失 | 缺失 | 缺失 | 缺失 | 缺失 | 缺失 | 1050°C | 180 min | 缺失 | 缺失 | 缺失 | 70 MPa | 450°C | 180 min | 120/140目 | 单晶 | 55 vol.% | 丙酮超声清洗 | W, Cu | 缺失 | 缺失 | 缺失 | 50 μm | 树枝状 | 98.59% | 388.65 W/(m·K) | 缺失 | 缺失 | 缺失 | 镀钨温度系列，其他镀覆参数固定
金刚石_铜复合材料界面调控与导热性能研究_焦思佳.pdf | 镀钨温度1050℃ (最优) | 真空热压烧结 | 缺失 | 缺失 | 缺失 | 缺失 | 缺失 | 缺失 | 1050°C | 180 min | 缺失 | 缺失 | 缺失 | 70 MPa | 450°C | 180 min | 120/140目 | 单晶 | 55 vol.% | 丙酮超声清洗 | W, Cu | 455 nm (W), 1.61 µm (Cu) | 缺失 | 缺失 | 50 μm | 树枝状 | 99.24% | 536.23 W/(m·K) | 缺失 | 缺失 | 缺失 | 最优工艺参数组合
金刚石_铜复合材料界面调控与导热性能研究_焦思佳.pdf | 镀钨温度1100℃ | 真空热压烧结 | 缺失 | 缺失 | 缺失 | 缺失 | 缺失 | 缺失 | 1050°C | 180 min | 缺失 | 缺失 | 缺失 | 70 MPa | 450°C | 180 min | 120/140目 | 单晶 | 55 vol.% | 丙酮超声清洗 | W, Cu | 缺失 | 缺失 | 缺失 | 50 μm | 树枝状 | 99.08% | 472.08 W/(m·K) | 缺失 | 缺失 | 缺失 | 镀钨温度系列，其他镀覆参数固定
金刚石_铜复合材料界面调控与导热性能研究_焦思佳.pdf | 镀钨时间30min | 真空热压烧结 | 缺失 | 缺失 | 缺失 | 缺失 | 缺失 | 缺失 | 1050°C | 180 min | 缺失 | 缺失 | 缺失 | 70 MPa | 450°C | 180 min | 120/140目 | 单晶 | 55 vol.% | 丙酮超声清洗 | W, Cu | 缺失 | 缺失 | 缺失 | 50 μm | 树枝状 | 92.85% | 341.94 W/(m·K) | 缺失 | 缺失 | 缺失 | 镀钨时间系列，镀钨温度1050℃
金刚石_铜复合材料界面调控与导热性能研究_焦思佳.pdf | 镀钨时间90min | 真空热压烧结 | 缺失 | 缺失 | 缺失 | 缺失 | 缺失 | 缺失 | 1050°C | 180 min | 缺失 | 缺失 | 缺失 | 70 MPa | 450°C | 180 min | 120/140目 | 单晶 | 55 vol.% | 丙酮超声清洗 | W, Cu | 缺失 | 缺失 | 缺失 | 50 μm | 树枝状 | 98.85% | 452.31 W/(m·K) | 缺失 | 缺失 | 缺失 | 镀钨时间系列，镀钨温度1050℃
金刚石_铜复合材料界面调控与导热性能研究_焦思佳.pdf | 镀层厚度127nm | 真空热压烧结 | 缺失 | 缺失 | 缺失 | 缺失 | 缺失 | 缺失 | 1050°C | 180 min | 缺失 | 缺失 | 缺失 | 70 MPa | 450°C | 180 min | 120/140目 | 单晶 | 55 vol.% | 丙酮超声清洗 | W, Cu | 127 nm (W), 1.61 µm (Cu) | 缺失 | 缺失 | 50 μm | 树枝状 | 97.89% | 357.02 W/(m·K) | 缺失 | 缺失 | 缺失 | 镀层厚度系列，改变W粉配比
金刚石_铜复合材料界面调控与导热性能研究_焦思佳.pdf | 镀层厚度738nm | 真空热压烧结 | 缺失 | 缺失 | 缺失 | 缺失 | 缺失 | 缺失 | 1050°C | 180 min | 缺失 | 缺失 | 缺失 | 70 MPa | 450°C | 180 min | 120/140目 | 单晶 | 55 vol.% | 丙酮超声清洗 | W, Cu | 738 nm (W), 1.61 µm (Cu) | 缺失 | 缺失 | 50 μm | 树枝状 | 96.12% | 193.7 W/(m·K) | 缺失 | 缺失 | 缺失 | 镀层厚度系列，改变W粉配比
金刚石_铜复合材料界面调控与导热性能研究_焦思佳.pdf | 镀钨单层(W) | 真空热压烧结 | 缺失 | 缺失 | 缺失 | 缺失 | 缺失 | 缺失 | 缺失 | 缺失 | 缺失 | 缺失 | 缺失 | 70 MPa | 450°C | 缺失 | 120/140目 | 单晶 | 55 vol.% | 丙酮超声清洗 | W | 455 nm | 缺失 | 缺失 | 50 μm | 树枝状 | 98.55% | 413.51 W/(m·K) | 缺失 | 缺失 | 缺失 | 未进行化学镀铜，仅镀钨修饰
镀铬金刚石_铜复合材料的制备及性能研究_张妍.pdf | 未镀铬金刚石45μm/Cu 850℃ 20MPa | 真空热压烧结 | 缺失 | 缺失 | 缺失 | 缺失 | 缺失 | 缺失 | 850°C | 30 min | 缺失 | 缺失 | 缺失 | 20 MPa | 850°C | 30 min | 45 μm | 十四面体 | 60% | 无 | 无 | 无 | 无 | 无 | 28 μm | 树枝状 | 90.99% | 47.29 W·m⁻¹·K⁻¹ | 缺失 | 缺失 | 缺失 | 冷却阶段保压60 min
镀铬金刚石_铜复合材料的制备及性能研究_张妍.pdf | 镀铬150nm金刚石45μm/Cu 850℃ 20MPa | 真空热压烧结 | 缺失 | 缺失 | 缺失 | 缺失 | 缺失 | 缺失 | 850°C | 30 min | 缺失 | 缺失 | 缺失 | 20 MPa | 850°C | 30 min | 45 μm | 十四面体 | 60% | 无 | Cr | 150 nm | 无 | 无 | 28 μm | 树枝状 | 95.57% | 173.28 W·m⁻¹·K⁻¹ | 缺失 | 缺失 | 缺失 | 冷却阶段保压60 min
镀铬金刚石_铜复合材料的制备及性能研究_张妍.pdf | 镀铬200nm金刚石45μm/Cu 850℃ 20MPa | 真空热压烧结 | 缺失 | 缺失 | 缺失 | 缺失 | 缺失 | 缺失 | 850°C | 30 min | 缺失 | 缺失 | 缺失 | 20 MPa | 850°C | 30 min | 45 μm | 十四面体 | 60% | 无 | Cr | 200 nm | 无 | 无 | 28 μm | 树枝状 | 96.04% | 161.77 W·m⁻¹·K⁻¹ | 缺失 | 缺失 | 缺失 | 冷却阶段保压60 min
镀铬金刚石_铜复合材料的制备及性能研究_张妍.pdf | 未镀铬金刚石210μm/Cu 850℃ 20MPa | 真空热压烧结 | 缺失 | 缺失 | 缺失 | 缺失 | 缺失 | 缺失 | 850°C | 30 min | 缺失 | 缺失 | 缺失 | 20 MPa | 850°C | 30 min | 210 μm | 十四面体 | 60% | 无 | 无 | 无 | 无 | 无 | 28 μm | 树枝状 | 92.5% | 127.14 W·m⁻¹·K⁻¹ | 缺失 | 31 MPa | 缺失 | 冷却阶段保压60 min
镀铬金刚石_铜复合材料的制备及性能研究_张妍.pdf | 镀铬150nm金刚石210μm/Cu 850℃ 20MPa | 真空热压烧结 | 缺失 | 缺失 | 缺失 | 缺失 | 缺失 | 缺失 | 850°C | 30 min | 缺失 | 缺失 | 缺失 | 20 MPa | 850°C | 30 min | 210 μm | 十四面体 | 60% | 无 | Cr | 150 nm | 无 | 无 | 28 μm | 树枝状 | 94.6% | 417.52 W·m⁻¹·K⁻¹ | 缺失 | 85 MPa | 缺失 | 冷却阶段保压60 min
镀铬金刚石_铜复合材料的制备及性能研究_张妍.pdf | 镀铬150nm金刚石210μm/Cu 1050℃ 20MPa | 真空热压烧结 | 缺失 | 缺失 | 缺失 | 缺失 | 缺失 | 缺失 | 1050°C | 30 min | 缺失 | 缺失 | 缺失 | 20 MPa | 1050°C | 30 min | 210 μm | 十四面体 | 60% | 无 | Cr | 150 nm | 无 | 无 | 28 μm | 树枝状 | 95.2% | 573.67 W·m⁻¹·K⁻¹ | 7.92 ppm/K | 174 MPa | 缺失 | 冷却阶段保压60 min
镀铬金刚石_铜复合材料的制备及性能研究_张妍.pdf | 镀铬150nm金刚石210μm/Cu 1050℃ 25MPa | 真空热压烧结 | 缺失 | 缺失 | 缺失 | 缺失 | 缺失 | 缺失 | 1050°C | 30 min | 缺失 | 缺失 | 缺失 | 25 MPa | 1050°C | 30 min | 210 μm | 十四面体 | 60% | 无 | Cr | 150 nm | 无 | 无 | 28 μm | 树枝状 | 97.8% | 560.14 W·m⁻¹·K⁻¹ | 7.99 ppm/K | 162 MPa | 缺失 | 冷却阶段保压60 min
镀铬金刚石_铜复合材料的制备及性能研究_张妍.pdf | 镀铬150nm金刚石210μm/Cu 1050℃ 30MPa | 真空热压烧结 | 缺失 | 缺失 | 缺失 | 缺失 | 缺失 | 缺失 | 1050°C | 30 min | 缺失 | 缺失 | 缺失 | 30 MPa | 1050°C | 30 min | 210 μm | 十四面体 | 60% | 无 | Cr | 150 nm | 无 | 无 | 28 μm | 树枝状 | 93.9% | 518.08 W·m⁻¹·K⁻¹ | 缺失 | 缺失 | 缺失 | 冷却阶段保压60 min
镀铬金刚石_铜复合材料的制备及性能研究_张妍.pdf | 镀铬150nm金刚石210μm/Cu 1100℃ 20MPa | 真空热压烧结 | 缺失 | 缺失 | 缺失 | 缺失 | 缺失 | 缺失 | 1100°C | 30 min | 缺失 | 缺失 | 缺失 | 20 MPa | 1100°C | 30 min | 210 μm | 十四面体 | 60% | 无 | Cr | 150 nm | 无 | 无 | 28 μm | 树枝状 | 94.6% | 570.54 W·m⁻¹·K⁻¹ | 8.42 ppm/K | 278 MPa | 缺失 | 冷却阶段保压60 min
镀铬金刚石_铜复合材料的制备及性能研究_张妍.pdf | 镀铬150nm金刚石210μm/Cu 1100℃ 25MPa | 真空热压烧结 | 缺失 | 缺失 | 缺失 | 缺失 | 缺失 | 缺失 | 1100°C | 30 min | 缺失 | 缺失 | 缺失 | 25 MPa | 1100°C | 30 min | 210 μm | 十四面体 | 60% | 无 | Cr | 150 nm | 无 | 无 | 28 μm | 树枝状 | 95.2% | 567.15 W·m⁻¹·K⁻¹ | 8.38 ppm/K | 241 MPa | 缺失 | 冷却阶段保压60 min