## Sheet1
文件名 | 文献名 | 工艺类型 | 保温温度1 | 保温时间1 | 保温温度2 | 保温时间2 | 保温温度3 | 保温时间3 | 烧结温度6 | 烧结时间6 | 升温速率 | 加压温度1 | 保压时间1 | 加压压力2 | 加压温度2 | 保压时间2 | 金刚石粒径 | 金刚石形貌 | 金刚石体积分数 | 金刚石预处理方式 | 镀层元素 | 金刚石镀层厚度 | 铜粉粒径 | 铜粉形貌 | 致密度 | 热导率 | 热导率测试温度 | 热膨胀系数 | 抗弯强度 | 额外备注
03-Arc erosion behaviour of Cu_diamond composites at different load voltages in air atmosphere.pdf | Cu-5vol.-% diamond composites | 真空热压烧结 | 缺失 | 缺失 | 缺失 | 缺失 | 缺失 | 缺失 | 900°C | 60 min | 缺失 | 缺失 | 缺失 | 30 MPa | 900°C | 60 min | 20 μm | 缺失 | 5% | 无 | 无 | 缺失 | 38 μm | 缺失 | 97.54% | 423.48 W/m·K | 25°C | 缺失 | 缺失 | 缺失
20180005537.pdf | Cu-40vol%Diamond (137μm, RC coating, M1, HP) | 热压烧结 | 缺失 | 缺失 | 缺失 | 缺失 | 缺失 | 缺失 | 980°C | 60 min | 3°C/min | 缺失 | 缺失 | 41.37 MPa | 980°C | 60 min | 137 μm | 缺失 | 40% | 缺失 | RC | 缺失 | 缺失 | 缺失 | 缺失 | 421 W/m·K | 25 | 缺失 | 缺失 | 金刚石等级: M1
20180005537.pdf | Cu-40vol%Diamond (273.5μm, RC coating, M3, HP) | 热压烧结 | 缺失 | 缺失 | 缺失 | 缺失 | 缺失 | 缺失 | 980°C | 60 min | 3°C/min | 缺失 | 缺失 | 41.37 MPa | 980°C | 60 min | 273.5 μm | 缺失 | 40% | 缺失 | RC | 缺失 | 缺失 | 缺失 | 缺失 | 563 W/m·K | 25 | 缺失 | 缺失 | 金刚石等级: M3
20180005537.pdf | NARloy-Z-40vol%Diamond (137μm, RC coating, M1, HP) | 热压烧结 | 缺失 | 缺失 | 缺失 | 缺失 | 缺失 | 缺失 | 980°C | 60 min | 3°C/min | 缺失 | 缺失 | 41.37 MPa | 980°C | 60 min | 137 μm | 缺失 | 40% | 缺失 | RC | 缺失 | 缺失 | 缺失 | 缺失 | 322 W/m·K | 25 | 缺失 | 缺失 | 金刚石等级: M1
20180005537.pdf | NARloy-Z-40vol%Diamond (192.5μm, uncoated, M3, HP) | 热压烧结 | 缺失 | 缺失 | 缺失 | 缺失 | 缺失 | 缺失 | 980°C | 60 min | 3°C/min | 缺失 | 缺失 | 41.37 MPa | 980°C | 60 min | 192.5 μm | 缺失 | 40% | 缺失 | 无 | 缺失 | 缺失 | 缺失 | 缺失 | 505 W/m·K | 25 | 缺失 | 缺失 | 金刚石等级: M3, 无涂层
1319626.pdf | Thermal Properties of a Hot-Pressed Copper-Diamond Composite | 热压烧结 | 缺失 | 缺失 | 缺失 | 缺失 | 缺失 | 缺失 | 缺失 | 缺失 | 缺失 | 缺失 | 缺失 | 缺失 | 缺失 | 缺失 | 缺失 | 缺失 | 64.50% | 缺失 | Ti | 缺失 | 缺失 | 缺失 | 缺失 | 223 W/m·K | 25 | 6.8460 ppm/°C | 缺失 | 商用铜-金刚石复合材料，热压烧结。体积分数来自密度测量图，有Ti涂层。热导率在25测试。
2007_schubert_euro_pm.pdf | CuB/42MBD4(120/140) as-pressed | 快速热压烧结 | 缺失 | 缺失 | 缺失 | 缺失 | 缺失 | 缺失 | 缺失 | 缺失 | 缺失 | 缺失 | 缺失 | 缺失 | 缺失 | 缺失 | 110 μm | 缺失 | 42% | 缺失 | 无 | 缺失 | 6 μm | 缺失 | 缺失 | 544 W/m·K | 缺失 | 30-200°C: 10.4 ppm/K, 200°C: 11.5 ppm/K | 缺失 | 硼含量约1.1-1.2 wt.%; 金刚石类型MBD4, 目数120/140; 采用快速热压烧结(DSP)
2007_schubert_euro_pm.pdf | CuB/42MBD4(70/80) as-pressed | 快速热压烧结 | 缺失 | 缺失 | 缺失 | 缺失 | 缺失 | 缺失 | 缺失 | 缺失 | 缺失 | 缺失 | 缺失 | 缺失 | 缺失 | 缺失 | 195 μm | 缺失 | 42% | 缺失 | 无 | 缺失 | 6 μm | 缺失 | 缺失 | 589 W/m·K | 缺失 | 30-200°C: 10.1 ppm/K, 200°C: 11.3 ppm/K | 缺失 | 硼含量约1.1-1.2 wt.%; 金刚石类型MBD4, 目数70/80; 采用快速热压烧结(DSP)
2007_schubert_euro_pm.pdf | CuB/50MBD4 | 快速热压烧结 | 缺失 | 缺失 | 缺失 | 缺失 | 缺失 | 缺失 | 缺失 | 缺失 | 缺失 | 缺失 | 缺失 | 缺失 | 缺失 | 缺失 | 缺失 | 缺失 | 50% | 缺失 | 无 | 缺失 | 6 μm | 缺失 | 缺失 | 585 W/m·K | 缺失 | 9.0 ppm/K (RT-150°C) | 缺失 | 最优结果，硼含量约1.1-1.2 wt.%; 金刚石类型MBD4(目数未指明); 采用快速热压烧结
01-Effects of Sintering Process on Microstructure and Properties of Flake Graphite-Diamond_Copper.pdf | Flake Graphite-Diamond/Cu Composite | 真空热压烧结 | 缺失 | 缺失 | 缺失 | 缺失 | 缺失 | 缺失 | 1025°C | 缺失 | 缺失 | 缺失 | 缺失 | 15 MPa | 1025°C | 缺失 | 20 μm | 颗粒 | 30% | 缺失 | 缺失 | 缺失 | 30 μm | 颗粒 | 缺失 | 410 W/m·K | 25 | 缺失 | 缺失 | 石墨片体积分数30%，基体为Cu-0.5at%Zr-1.5at%Cr合金。压力15 MPa下获得最佳性能。
A comprehensive review of diamond_copper composites for high thermal conductivity applications.pdf | Zhao et al. [85] | 热压烧结 | 缺失 | 缺失 | 缺失 | 缺失 | 缺失 | 缺失 | 700°C | 缺失 | 缺失 | 缺失 | 缺失 | 缺失 | 700°C | 缺失 | 231 μm | 缺失 | 缺失 | 缺失 | 缺失 | 缺失 | 缺失 | 缺失 | 缺失 | 245 W/m·K | 缺失 | 缺失 | 缺失 | 使用了RVD, MBD, SMD三种类型金刚石；铜粉纯度>99.99%
A comprehensive review of diamond_copper composites for high thermal conductivity applications.pdf | Schubert Th et al. [48] | 热压烧结 | 缺失 | 缺失 | 缺失 | 缺失 | 缺失 | 缺失 | 950°C | 缺失 | 缺失 | 缺失 | 缺失 | 缺失 | 950°C | 缺失 | 112.5 μm | MBD4 | 42% | 缺失 | 缺失 | 缺失 | 缺失 | 缺失 | 缺失 | 640 W/m·K | 缺失 | 缺失 | 缺失 | Cu–X合金基体，添加元素B, Cr, Al, Ti, Zr；铜粉纯度>99.99%
A comprehensive review of diamond_copper composites for high thermal conductivity applications.pdf | Zhang et al. [47] | 真空热压烧结 | 缺失 | 缺失 | 缺失 | 缺失 | 缺失 | 缺失 | 900°C | 30 min | 缺失 | 缺失 | 缺失 | 80 MPa | 900°C | 30 min | 400 μm | MBD6 | 缺失 | 缺失 | W, Cu | 缺失 | 缺失 | 缺失 | 缺失 | 721 W/m·K | 缺失 | 缺失 | 缺失 | 金刚石先镀钨再化学镀铜；纯铜粉纯度99.995%，钨粉纯度99.999%
CrB nanowire enhances the bending strength of diamond_Cu–Fe metal matrix composites.pdf | 未涂层金刚石/Cu-Fe（D0） | 真空热压烧结 | 缺失 | 缺失 | 缺失 | 缺失 | 缺失 | 缺失 | 750°C | 20 min | 缺失 | 缺失 | 缺失 | 100 MPa | 750°C | 20 min | 115.5 μm | 缺失 | 20% | 无 | 无 | 缺失 | 48.5 μm | 缺失 | 92.68% | 缺失 | 缺失 | 缺失 | 615 MPa | 未涂层金刚石；基体为Cu-Fe合金，成分见表1
CrB nanowire enhances the bending strength of diamond_Cu–Fe metal matrix composites.pdf | B4C涂层金刚石/Cu-Fe（D1） | 真空热压烧结 | 缺失 | 缺失 | 缺失 | 缺失 | 缺失 | 缺失 | 750°C | 20 min | 缺失 | 缺失 | 缺失 | 100 MPa | 750°C | 20 min | 115.5 μm | 缺失 | 20% | B4C涂层处理（1100°C，1h） | B4C | 缺失 | 48.5 μm | 缺失 | 95.78% | 缺失 | 缺失 | 缺失 | 768 MPa | 金刚石表面镀覆B4C；基体为Cu-Fe合金
CrB nanowire enhances the bending strength of diamond_Cu–Fe metal matrix composites.pdf | CrB纳米线改性金刚石/Cu-Fe（D2） | 真空热压烧结 | 缺失 | 缺失 | 缺失 | 缺失 | 缺失 | 缺失 | 750°C | 20 min | 缺失 | 缺失 | 缺失 | 100 MPa | 750°C | 20 min | 115.5 μm | 缺失 | 20% | 先B4C涂层，后热处理生成CrB纳米线（800°C，1h） | CrB | 纳米线直径20-30 nm，长度150-200 nm | 48.5 μm | 缺失 | 97.58% | 缺失 | 缺失 | 缺失 | 856 MPa | CrB纳米线改性金刚石；基体为Cu-Fe合金；致密度由密度7.25 g/cm³与理论密度7.43 g/cm³计算
Activated sintering of composites of the diamond-copper-tin system.pdf | composition i (Cu 80 wt%, Sn 20 wt%) with diamond | 低温热压烧结 | 缺失 | 缺失 | 缺失 | 缺失 | 缺失 | 缺失 | 缺失 | 缺失 | 缺失 | 缺失 | 缺失 | 缺失 | 缺失 | 缺失 | AS6 125/100 | 缺失 | 缺失 | 缺失 | 缺失 | 缺失 | 缺失 | 缺失 | 95% | 缺失 | 缺失 | 缺失 | 缺失 | 活化烧结研究，低温热压，variant 2：模具在300℃预热，压板250-300℃；金刚石磨粒AS6 125/100；硬度HRB 90；孔隙率5%，致密度95%。
Cu-based_composites_prepared_by_Powder_Metallurgy_.pdf | Cu-diamond (60 min) | 热压烧结 | 缺失 | 缺失 | 缺失 | 缺失 | 缺失 | 缺失 | 950°C | 60 min | 缺失 | 缺失 | 缺失 | 缺失 | 950°C | 60 min | 112.5 μm | 缺失 | 42% | 缺失 | 缺失 | 缺失 | 6 μm | 湿化学沉淀 | 缺失 | 216 W/m·K | 25 | 缺失 | 缺失 | 纯铜基体
Cu-based_composites_prepared_by_Powder_Metallurgy_.pdf | CuCr0.8-diamond (60 min) | 热压烧结 | 缺失 | 缺失 | 缺失 | 缺失 | 缺失 | 缺失 | 950°C | 60 min | 缺失 | 缺失 | 缺失 | 缺失 | 950°C | 60 min | 112.5 μm | 缺失 | 42% | 缺失 | 缺失 | 缺失 | 12.5 μm | 气雾化 | 缺失 | 482 W/m·K | 25 | 约11 ppm/K (30-200°C) | 缺失 | Cr含量0.8 wt%
Cu-based_composites_prepared_by_Powder_Metallurgy_.pdf | CuCr0.8-diamond (30 min) | 热压烧结 | 缺失 | 缺失 | 缺失 | 缺失 | 缺失 | 缺失 | 950°C | 30 min | 缺失 | 缺失 | 缺失 | 缺失 | 950°C | 30 min | 112.5 μm | 缺失 | 42% | 缺失 | 缺失 | 缺失 | 12.5 μm | 气雾化 | 缺失 | 639 W/m·K | 25 | 约11 ppm/K (30-200°C) | 缺失 | Cr含量0.8 wt%，优化热压时间
An innovative process to fabricate copper_diamond composite films for thermal management applications.pdf | Cu/D composite (40 vol% diamond) | 真空热压烧结 | 缺失 | 缺失 | 缺失 | 缺失 | 缺失 | 缺失 | 650°C | 30 min | 缺失 | 缺失 | 缺失 | 50 MPa | 650°C | 30 min | 50 μm | faceted hexagonal or octahedral | 40% | 缺失 | 缺失 | 缺失 | 30 μm | dendritic | 缺失 | 455 W/m·K | 70°C | 12 × 10^-6 °C^-1 | 缺失 | 创新工艺：通过磷酸酯分散剂和还原处理在金刚石表面沉积亚微米铜粒子，实现无碳化物形成元素的界面结合。
An innovative process to fabricate copper_diamond composite films for thermal management applications.pdf | Cu/D composite (50 vol% diamond) | 真空热压烧结 | 缺失 | 缺失 | 缺失 | 缺失 | 缺失 | 缺失 | 650°C | 30 min | 缺失 | 缺失 | 缺失 | 50 MPa | 650°C | 30 min | 50 μm | faceted hexagonal or octahedral | 50% | 缺失 | 缺失 | 缺失 | 30 μm | dendritic | 缺失 | 320 W/m·K | 70°C | 11.8 × 10^-6 °C^-1 | 缺失 | 创新工艺：通过磷酸酯分散剂和还原处理在金刚石表面沉积亚微米铜粒子，实现无碳化物形成元素的界面结合。
Diamond_Cu composites microchannel heat sink for effective thermal management of SiC power devices.pdf | 55 vol% diamond/Cu composite | 真空热压烧结 | 缺失 | 缺失 | 缺失 | 缺失 | 缺失 | 缺失 | 1000°C | 180 min | 缺失 | 缺失 | 缺失 | 50 MPa | 1000°C | 180 min | 196 μm | 合成单晶 | 55% | 磁控溅射沉积W涂层后真空退火1000°C 1h | W | 122.4 nm | 37.5 μm | 气体雾化 | 缺失 | 807 W/m·K | 25 | 缺失 | 缺失 | 通过磁控溅射沉积W并真空退火形成WC界面层；金刚石类型为HWD-40级
Diamond_Cu composites microchannel heat sink for effective thermal management of SiC power devices.pdf | 60 vol% diamond/Cu composite | 真空热压烧结 | 缺失 | 缺失 | 缺失 | 缺失 | 缺失 | 缺失 | 1000°C | 180 min | 缺失 | 缺失 | 缺失 | 50 MPa | 1000°C | 180 min | 196 μm | 合成单晶 | 60% | 磁控溅射沉积W涂层后真空退火1000°C 1h | W | 122.4 nm | 37.5 μm | 气体雾化 | 97% | 缺失 | 25 | 缺失 | 缺失 | 通过磁控溅射沉积W并真空退火形成WC界面层；金刚石类型为HWD-40级，致密度为97%
Crystallography-guided etching regulates Mo2C interlayer growth for high-thermal-conductivity diamond_Cu composites.pdf | Etched diamond/Cu composite (30 vol%) | 真空热压烧结 | 缺失 | 缺失 | 缺失 | 缺失 | 缺失 | 缺失 | 850°C | 60 min | 缺失 | 缺失 | 缺失 | 40 MPa | 850°C | 60 min | 200 μm | Monocrystalline with {100} and {111} facets | 30% | 0.5 mol/L H2SO4 and 0.5 mol/L NaOH cleaning, then oxidation etching at 700°C for 30 min | Mo2C | 123 nm | 20 μm | 缺失 | 缺失 | 546 W/m·K | 25 | 缺失 | 缺失 | Mo2C coating formed by molten-salt-assisted carburization at 1100°C for 30 min; diamond surface etched to increase roughness and BET area.
Crystallography-guided etching regulates Mo2C interlayer growth for high-thermal-conductivity diamond_Cu composites.pdf | Etched diamond/Cu composite (50 vol%) | 真空热压烧结 | 缺失 | 缺失 | 缺失 | 缺失 | 缺失 | 缺失 | 850°C | 60 min | 缺失 | 缺失 | 缺失 | 40 MPa | 850°C | 60 min | 200 μm | Monocrystalline with {100} and {111} facets | 50% | 0.5 mol/L H2SO4 and 0.5 mol/L NaOH cleaning, then oxidation etching at 700°C for 30 min | Mo2C | 123 nm | 20 μm | 缺失 | 缺失 | 706 W/m·K | 25 | 缺失 | 缺失 | Highest thermal conductivity achieved; Mo2C coating formed by molten-salt-assisted carburization at 1100°C for 30 min.
Crystallography-guided etching regulates Mo2C interlayer growth for high-thermal-conductivity diamond_Cu composites.pdf | Etched diamond/Cu composite (60 vol%) | 真空热压烧结 | 缺失 | 缺失 | 缺失 | 缺失 | 缺失 | 缺失 | 850°C | 60 min | 缺失 | 缺失 | 缺失 | 40 MPa | 850°C | 60 min | 200 μm | Monocrystalline with {100} and {111} facets | 60% | 0.5 mol/L H2SO4 and 0.5 mol/L NaOH cleaning, then oxidation etching at 700°C for 30 min | Mo2C | 123 nm | 20 μm | 缺失 | 缺失 | 597 W/m·K | 25 | 缺失 | 缺失 | Mo2C coating formed by molten-salt-assisted carburization at 1100°C for 30 min.
Crystallography-guided etching regulates Mo2C interlayer growth for high-thermal-conductivity diamond_Cu composites.pdf | Unetched diamond/Cu composite (30 vol%) | 真空热压烧结 | 缺失 | 缺失 | 缺失 | 缺失 | 缺失 | 缺失 | 850°C | 60 min | 缺失 | 缺失 | 缺失 | 40 MPa | 850°C | 60 min | 200 μm | Monocrystalline with {100} and {111} facets | 30% | 0.5 mol/L H2SO4 and 0.5 mol/L NaOH cleaning (no etching) | Mo2C | 339 nm | 20 μm | 缺失 | 缺失 | 519 W/m·K | 25 | 缺失 | 缺失 | Mo2C coating formed by molten-salt-assisted carburization at 1100°C for 30 min; unetched diamond had thicker Mo2C layer.
Crystallography-guided etching regulates Mo2C interlayer growth for high-thermal-conductivity diamond_Cu composites.pdf | Unetched diamond/Cu composite (50 vol%) | 真空热压烧结 | 缺失 | 缺失 | 缺失 | 缺失 | 缺失 | 缺失 | 850°C | 60 min | 缺失 | 缺失 | 缺失 | 40 MPa | 850°C | 60 min | 200 μm | Monocrystalline with {100} and {111} facets | 50% | 0.5 mol/L H2SO4 and 0.5 mol/L NaOH cleaning (no etching) | Mo2C | 339 nm | 20 μm | 缺失 | 缺失 | 664 W/m·K | 25 | 缺失 | 缺失 | Mo2C coating formed by molten-salt-assisted carburization at 1100°C for 30 min; unetched diamond had thicker Mo2C layer.
Characterization and heat transfer model analysis of diamond_copper composite materials prepared by high-temperature lamination.pdf | B1 | 真空热压烧结 | 缺失 | 缺失 | 缺失 | 缺失 | 缺失 | 缺失 | 1050°C | 30 min | 缺失 | 缺失 | 缺失 | 30 MPa | 1050°C | 30 min | 462.5 μm | 立方八面体 | 缺失 | 缺失 | W | 16.4 nm | 铜片 | 缺失 | 缺失 | 575.3 W/m·K | 25°C | 缺失 | 187.1 MPa
Characterization and heat transfer model analysis of diamond_copper composite materials prepared by high-temperature lamination.pdf | B2 | 真空热压烧结 | 缺失 | 缺失 | 缺失 | 缺失 | 缺失 | 缺失 | 1050°C | 60 min | 缺失 | 缺失 | 缺失 | 30 MPa | 1050°C | 60 min | 462.5 μm | 立方八面体 | 缺失 | 缺失 | W | 16.4 nm | 铜片 | 缺失 | 缺失 | 619.7 W/m·K | 25°C | 缺失 | 239.9 MPa
Characterization and heat transfer model analysis of diamond_copper composite materials prepared by high-temperature lamination.pdf | B3 | 真空热压烧结 | 缺失 | 缺失 | 缺失 | 缺失 | 缺失 | 缺失 | 1050°C | 120 min | 缺失 | 缺失 | 缺失 | 30 MPa | 1050°C | 120 min | 462.5 μm | 立方八面体 | 缺失 | 缺失 | W | 16.4 nm | 铜片 | 缺失 | 缺失 | 611.4 W/m·K | 25°C | 缺失 | 202.0 MPa
Characterization and heat transfer model analysis of diamond_copper composite materials prepared by high-temperature lamination.pdf | B4 | 真空热压烧结 | 缺失 | 缺失 | 缺失 | 缺失 | 缺失 | 缺失 | 1050°C | 30 min | 缺失 | 缺失 | 缺失 | 30 MPa | 1050°C | 30 min | 462.5 μm | 立方八面体 | 缺失 | 缺失 | W | 66.2 nm | 铜片 | 缺失 | 缺失 | 599.0 W/m·K | 25°C | 缺失 | 238.7 MPa
Characterization and heat transfer model analysis of diamond_copper composite materials prepared by high-temperature lamination.pdf | B5 | 真空热压烧结 | 缺失 | 缺失 | 缺失 | 缺失 | 缺失 | 缺失 | 1050°C | 60 min | 缺失 | 缺失 | 缺失 | 30 MPa | 1050°C | 60 min | 462.5 μm | 立方八面体 | 缺失 | 缺失 | W | 66.2 nm | 铜片 | 缺失 | 缺失 | 621.5 W/m·K | 25°C | 缺失 | 275.5 MPa
Characterization and heat transfer model analysis of diamond_copper composite materials prepared by high-temperature lamination.pdf | B6 | 真空热压烧结 | 缺失 | 缺失 | 缺失 | 缺失 | 缺失 | 缺失 | 1050°C | 120 min | 缺失 | 缺失 | 缺失 | 30 MPa | 1050°C | 120 min | 462.5 μm | 立方八面体 | 缺失 | 缺失 | W | 66.2 nm | 铜片 | 缺失 | 缺失 | 614.4 W/m·K | 25°C | 缺失 | 282.1 MPa
Characterization and heat transfer model analysis of diamond_copper composite materials prepared by high-temperature lamination.pdf | B7 | 真空热压烧结 | 缺失 | 缺失 | 缺失 | 缺失 | 缺失 | 缺失 | 1050°C | 30 min | 缺失 | 缺失 | 缺失 | 30 MPa | 1050°C | 30 min | 462.5 μm | 立方八面体 | 缺失 | 缺失 | W | 153.7 nm | 铜片 | 缺失 | 缺失 | 614.2 W/m·K | 25°C | 缺失 | 276.8 MPa
Characterization and heat transfer model analysis of diamond_copper composite materials prepared by high-temperature lamination.pdf | B8 | 真空热压烧结 | 缺失 | 缺失 | 缺失 | 缺失 | 缺失 | 缺失 | 1050°C | 60 min | 缺失 | 缺失 | 缺失 | 30 MPa | 1050°C | 60 min | 462.5 μm | 立方八面体 | 缺失 | 缺失 | W | 153.7 nm | 铜片 | 缺失 | 缺失 | 627.7 W/m·K | 25°C | 缺失 | 281.8 MPa
Characterization and heat transfer model analysis of diamond_copper composite materials prepared by high-temperature lamination.pdf | B9 | 真空热压烧结 | 缺失 | 缺失 | 缺失 | 缺失 | 缺失 | 缺失 | 1050°C | 120 min | 缺失 | 缺失 | 缺失 | 30 MPa | 1050°C | 120 min | 462.5 μm | 立方八面体 | 缺失 | 缺失 | W | 153.7 nm | 铜片 | 缺失 | 缺失 | 630.3 W/m·K | 25°C | 缺失 | 283.7 MPa
Characterization and heat transfer model analysis of diamond_copper composite materials prepared by high-temperature lamination.pdf | C1 | 真空热压烧结 | 缺失 | 缺失 | 缺失 | 缺失 | 缺失 | 缺失 | 1050°C | 120 min | 缺失 | 缺失 | 缺失 | 30 MPa | 1050°C | 120 min | 450 μm | 立方八面体 | 37.5% | 缺失 | W | 66.2 nm | 铜片 | 缺失 | 缺失 | 552.1 W/m·K | 25°C | 缺失 | 284.2 MPa | In-plane TC: 646.1 W/mK
Characterization and heat transfer model analysis of diamond_copper composite materials prepared by high-temperature lamination.pdf | C2 | 真空热压烧结 | 缺失 | 缺失 | 缺失 | 缺失 | 缺失 | 缺失 | 1050°C | 120 min | 缺失 | 缺失 | 缺失 | 30 MPa | 1050°C | 120 min | 450 μm | 立方八面体 | 28.9% | 缺失 | W | 66.2 nm | 铜片 | 缺失 | 缺失 | 518.1 W/m·K | 25°C | 缺失 | 288.9 MPa | In-plane TC: 572.0 W/mK
Characterization and heat transfer model analysis of diamond_copper composite materials prepared by high-temperature lamination.pdf | C3 | 真空热压烧结 | 缺失 | 缺失 | 缺失 | 缺失 | 缺失 | 缺失 | 1050°C | 120 min | 缺失 | 缺失 | 缺失 | 30 MPa | 1050°C | 120 min | 600 μm | 立方八面体 | 44.5% | 缺失 | W | 66.2 nm | 铜片 | 缺失 | 缺失 | 629.7 W/m·K | 25°C | 缺失 | 277.6 MPa | In-plane TC: 722.4 W/mK
Characterization and heat transfer model analysis of diamond_copper composite materials prepared by high-temperature lamination.pdf | C4 | 真空热压烧结 | 缺失 | 缺失 | 缺失 | 缺失 | 缺失 | 缺失 | 1050°C | 120 min | 缺失 | 缺失 | 缺失 | 30 MPa | 1050°C | 120 min | 600 μm | 立方八面体 | 35.8% | 缺失 | W | 66.2 nm | 铜片 | 缺失 | 缺失 | 532.3 W/m·K | 25°C | 缺失 | 299.1 MPa | In-plane TC: 608.5 W/mK
Copper and its alloys thermal conductivity controlling with diamond and Ti or Cr addition.pdf | Cu+Ti(0.029 mass)/DP-1 | 气氛保护热压烧结 | 缺失 | 缺失 | 1180°C | 10 min | 缺失 | 缺失 | 1180°C | 5.5 min | 缺失 | 缺失 | 缺失 | 55.21 MPa | 1180°C | 5.5 min | 115.5 μm | 缺失 | 60.7% | 缺失 | 缺失 | 缺失 | 缺失 | 缺失 | 99.5% | 227 W/m·K | 缺失 | 缺失 | 缺失 | Composite: Cu+Ti binder, DP-1 diamond powder (PDA999-120/140 mesh). Sintered at 1180°C, wetting 10 min, binder extraction at 563 kg/cm2 for 5-6 min.
Copper and its alloys thermal conductivity controlling with diamond and Ti or Cr addition.pdf | Cu+Cr(0.029 mass)/DP-1 (2 min extraction) | 气氛保护热压烧结 | 缺失 | 缺失 | 1150°C | 10 min | 缺失 | 缺失 | 1150°C | 2 min | 缺失 | 缺失 | 缺失 | 49.03 MPa | 1150°C | 2 min | 115.5 μm | 缺失 | 53.3% | 缺失 | 缺失 | 缺失 | 缺失 | 缺失 | 93.9% | 246 W/m·K | 缺失 | 缺失 | 缺失 | Composite: Cu+Cr binder, DP-1 diamond powder. Sintered at 1150°C, wetting 10 min, binder extraction at 500 kg/cm2 for 2 min.
Copper and its alloys thermal conductivity controlling with diamond and Ti or Cr addition.pdf | Cu/DP-2 (Vf=0.586) | 气氛保护热压烧结 | 缺失 | 缺失 | 1150°C | 10 min | 缺失 | 缺失 | 1150°C | 4.5 min | 缺失 | 缺失 | 缺失 | 73.55 MPa | 1150°C | 4.5 min | 97 μm | 缺失 | 58.6% | 缺失 | TiC | 缺失 | 缺失 | 缺失 | 100% | 246 W/m·K | 45°C | 缺失 | 缺失 | Composite: Cu matrix (no alloying), DP-2 diamond powder pre-coated with TiC. Sintered at 1150°C, wetting 10 min, binder extraction at 700-800 kg/cm2 for 4.5 min.
Copper and its alloys thermal conductivity controlling with diamond and Ti or Cr addition.pdf | Cu/DP-2 (Vf=0.533) | 气氛保护热压烧结 | 缺失 | 缺失 | 1150°C | 10 min | 缺失 | 缺失 | 1150°C | 4.5 min | 缺失 | 缺失 | 缺失 | 73.55 MPa | 1150°C | 4.5 min | 97 μm | 缺失 | 53.3% | 缺失 | TiC | 缺失 | 缺失 | 缺失 | 100% | 377 W/m·K | 49°C | 缺失 | 缺失 | Composite: Cu matrix, DP-2 diamond powder pre-coated with TiC. Sintered at 1150°C, wetting 10 min, binder extraction at 700-800 kg/cm2 for 4.5 min.
Double layer interfacial structure of Cr3C2–Cr7C3 in copper_diamond composites for thermal management applications.pdf | Sample 1: 750°C-30min salt treatment | 真空热压烧结 | 缺失 | 缺失 | 缺失 | 缺失 | 缺失 | 缺失 | 850°C | 60 min | 缺失 | 缺失 | 缺失 | 40 MPa | 850°C | 60 min | 200 μm | 单晶 | 50% | 酸洗(0.5 mol/L H2SO4)、碱洗(NaOH)，然后熔盐法镀Cr | Cr | 缺失 | 30 μm | 缺失 | 97.5% | 缺失 | 缺失 | 缺失 | 缺失 | 界面结构: 单相Cr7C3
Double layer interfacial structure of Cr3C2–Cr7C3 in copper_diamond composites for thermal management applications.pdf | Sample 2: 850°C-30min salt treatment | 真空热压烧结 | 缺失 | 缺失 | 缺失 | 缺失 | 缺失 | 缺失 | 850°C | 60 min | 缺失 | 缺失 | 缺失 | 40 MPa | 850°C | 60 min | 200 μm | 单晶 | 50% | 酸洗(0.5 mol/L H2SO4)、碱洗(NaOH)，然后熔盐法镀Cr | Cr | 缺失 | 30 μm | 缺失 | 97.5% | 缺失 | 缺失 | 缺失 | 缺失 | 界面结构: Cr7C3/Cr3C2双层
Double layer interfacial structure of Cr3C2–Cr7C3 in copper_diamond composites for thermal management applications.pdf | Sample 3: 950°C-0min salt treatment | 真空热压烧结 | 缺失 | 缺失 | 缺失 | 缺失 | 缺失 | 缺失 | 850°C | 60 min | 缺失 | 缺失 | 缺失 | 40 MPa | 850°C | 60 min | 200 μm | 单晶 | 50% | 酸洗(0.5 mol/L H2SO4)、碱洗(NaOH)，然后熔盐法镀Cr | Cr | 缺失 | 30 μm | 缺失 | 97.5% | 缺失 | 缺失 | 缺失 | 缺失 | 界面结构: Cr7C3/Cr3C2双层 (短时间)
Double layer interfacial structure of Cr3C2–Cr7C3 in copper_diamond composites for thermal management applications.pdf | Sample 4: 950°C-10min salt treatment | 真空热压烧结 | 缺失 | 缺失 | 缺失 | 缺失 | 缺失 | 缺失 | 850°C | 60 min | 缺失 | 缺失 | 缺失 | 40 MPa | 850°C | 60 min | 200 μm | 单晶 | 50% | 酸洗(0.5 mol/L H2SO4)、碱洗(NaOH)，然后熔盐法镀Cr | Cr | 缺失 | 30 μm | 缺失 | 97.5% | 缺失 | 缺失 | 缺失 | 缺失 | 界面结构: Cr7C3/Cr3C2双层 (10 min)
Double layer interfacial structure of Cr3C2–Cr7C3 in copper_diamond composites for thermal management applications.pdf | Sample 5: 950°C-20min salt treatment | 真空热压烧结 | 缺失 | 缺失 | 缺失 | 缺失 | 缺失 | 缺失 | 850°C | 60 min | 缺失 | 缺失 | 缺失 | 40 MPa | 850°C | 60 min | 200 μm | 单晶 | 50% | 酸洗(0.5 mol/L H2SO4)、碱洗(NaOH)，然后熔盐法镀Cr | Cr | 缺失 | 30 μm | 缺失 | 97.5% | 缺失 | 缺失 | 缺失 | 缺失 | 界面结构: Cr7C3/Cr3C2双层 (20 min)
Double layer interfacial structure of Cr3C2–Cr7C3 in copper_diamond composites for thermal management applications.pdf | Sample 6: 950°C-30min salt treatment | 真空热压烧结 | 缺失 | 缺失 | 缺失 | 缺失 | 缺失 | 缺失 | 850°C | 60 min | 缺失 | 缺失 | 缺失 | 40 MPa | 850°C | 60 min | 200 μm | 单晶 | 50% | 酸洗(0.5 mol/L H2SO4)、碱洗(NaOH)，然后熔盐法镀Cr | Cr | 230 nm (181nm Cr3C2 / 49nm Cr7C3) | 30 μm | 缺失 | 97.5% | 770 W/m·K | 缺失 | 缺失 | 缺失 | 界面结构: 双层Cr3C2-Cr7C3，呈锯齿状，热导率最高
Double layer interfacial structure of Cr3C2–Cr7C3 in copper_diamond composites for thermal management applications.pdf | Sample 7: 950°C-60min salt treatment | 真空热压烧结 | 缺失 | 缺失 | 缺失 | 缺失 | 缺失 | 缺失 | 850°C | 60 min | 缺失 | 缺失 | 缺失 | 40 MPa | 850°C | 60 min | 200 μm | 单晶 | 50% | 酸洗(0.5 mol/L H2SO4)、碱洗(NaOH)，然后熔盐法镀Cr | Cr | 缺失 | 30 μm | 缺失 | 97.5% | 缺失 | 缺失 | 缺失 | 缺失 | 界面结构: 纯Cr3C2单层
Double layer interfacial structure of Cr3C2–Cr7C3 in copper_diamond composites for thermal management applications.pdf | Sample 8: 950°C-2h salt treatment | 真空热压烧结 | 缺失 | 缺失 | 缺失 | 缺失 | 缺失 | 缺失 | 850°C | 60 min | 缺失 | 缺失 | 缺失 | 40 MPa | 850°C | 60 min | 200 μm | 单晶 | 50% | 酸洗(0.5 mol/L H2SO4)、碱洗(NaOH)，然后熔盐法镀Cr | Cr | 缺失 | 30 μm | 缺失 | 97.5% | 360 W/m·K | 缺失 | 缺失 | 缺失 | 界面结构: 含石墨层，热导率降低
Effect of surface roughening on the interfacial thermal conductance of diamond_copper composites.pdf | Un-etched | 真空热压烧结 | 缺失 | 缺失 | 缺失 | 缺失 | 缺失 | 缺失 | 900°C | 60 min | 缺失 | 缺失 | 缺失 | 70 MPa | 900°C | 60 min | 400 μm | cubo-octahedron | 38% | 无 | W, Cu | W: 170 nm, Cu: 2.4 μm | 45 μm | 缺失 | 98.4% | 539 W/m·K | 25 | 缺失 | 缺失 | 未刻蚀金刚石，W-Cu双镀层，真空热压烧结
Effect of surface roughening on the interfacial thermal conductance of diamond_copper composites.pdf | 750°C-etched | 真空热压烧结 | 缺失 | 缺失 | 缺失 | 缺失 | 缺失 | 缺失 | 900°C | 60 min | 缺失 | 缺失 | 缺失 | 70 MPa | 900°C | 60 min | 400 μm | cubo-octahedron | 38% | 熔盐刻蚀 (KNO3, 750°C, 15 min) | W, Cu | 缺失 | 45 μm | 缺失 | 97.5% | 557 W/m·K | 25 | 缺失 | 缺失 | 750°C熔盐刻蚀金刚石，W-Cu双镀层，真空热压烧结
Effect of surface roughening on the interfacial thermal conductance of diamond_copper composites.pdf | 800°C-etched | 真空热压烧结 | 缺失 | 缺失 | 缺失 | 缺失 | 缺失 | 缺失 | 900°C | 60 min | 缺失 | 缺失 | 缺失 | 70 MPa | 900°C | 60 min | 400 μm | cubo-octahedron | 38% | 熔盐刻蚀 (KNO3, 800°C, 15 min) | W, Cu | 缺失 | 45 μm | 缺失 | 97.4% | 602 W/m·K | 25 | 缺失 | 缺失 | 800°C熔盐刻蚀金刚石，W-Cu双镀层，真空热压烧结
Effect of surface roughening on the interfacial thermal conductance of diamond_copper composites.pdf | 850°C-etched | 真空热压烧结 | 缺失 | 缺失 | 缺失 | 缺失 | 缺失 | 缺失 | 900°C | 60 min | 缺失 | 缺失 | 缺失 | 70 MPa | 900°C | 60 min | 400 μm | cubo-octahedron | 38% | 熔盐刻蚀 (KNO3, 850°C, 15 min) | W, Cu | 缺失 | 45 μm | 缺失 | 97.5% | 439 W/m·K | 25 | 缺失 | 缺失 | 850°C熔盐刻蚀金刚石，W-Cu双镀层，真空热压烧结
Enhanced thermal conductivity and thermal shock resistance in diamond_copper composites through diamond surface etching.pdf | Sample S1 | 热压烧结 | 缺失 | 缺失 | 缺失 | 缺失 | 缺失 | 缺失 | 缺失 | 缺失 | 缺失 | 缺失 | 缺失 | 缺失 | 缺失 | 缺失 | 缺失 | 单晶颗粒 | 缺失 | 无蚀刻 | W | 缺失 | 缺失 | 缺失 | 缺失 | 630 W/m·K | 缺失 | 缺失 | 缺失 | 未蚀刻金刚石
Enhanced thermal conductivity and thermal shock resistance in diamond_copper composites through diamond surface etching.pdf | Sample S2 | 热压烧结 | 缺失 | 缺失 | 缺失 | 缺失 | 缺失 | 缺失 | 缺失 | 缺失 | 缺失 | 缺失 | 缺失 | 缺失 | 缺失 | 缺失 | 缺失 | 单晶颗粒 | 缺失 | 蚀刻 | W | 缺失 | 缺失 | 缺失 | 缺失 | 643 W/m·K | 缺失 | 缺失 | 缺失 | 蚀刻金刚石
Elaborating highly thermal-conductive diamond_Cu composites by sintering intermittently electroplated core-shell powders.pdf | 55 vol% diamond/Cu | 真空热压烧结 | 缺失 | 缺失 | 缺失 | 缺失 | 缺失 | 缺失 | 949.9°C | 60 min | 缺失 | 缺失 | 缺失 | 60 MPa | 949.9°C | 60 min | 100 μm | regular polyhedrons | 55% | ion-plating W layer | W | 250 nm | 缺失 | 缺失 | 缺失 | 638 W/m·K | 25 | 4.11 × 10^(-6)/K | 缺失 | 金刚石表面先离子镀W，再间歇电镀Cu；55 vol%金刚石对应镀铜时间45 min；CTE测试温度为323 K
Effects of dual-layer coatings on microstructure and thermal conductivity of diamond_Cu composites prepared by vacuum hot pressing.pdf | Diamond/Cu composite with L1 coating | 真空热压烧结 | 缺失 | 缺失 | 缺失 | 缺失 | 缺失 | 缺失 | 900°C | 30 min | 缺失 | 缺失 | 缺失 | 80 MPa | 900°C | 30 min | 400 μm | regular polyhedron | 55% | 与钨粉混合在900°C退火30 min | W, Cu | W: 55 nm, Cu: 2.8 μm | 53 μm | 缺失 | 缺失 | 386 W/m·K | 缺失 | 缺失 | 缺失 | L1层不完整，钨涂层厚度55 nm，铜涂层约2.8 μm
Effects of dual-layer coatings on microstructure and thermal conductivity of diamond_Cu composites prepared by vacuum hot pressing.pdf | Diamond/Cu composite with L2 coating | 真空热压烧结 | 缺失 | 缺失 | 缺失 | 缺失 | 缺失 | 缺失 | 900°C | 30 min | 缺失 | 缺失 | 缺失 | 80 MPa | 900°C | 30 min | 400 μm | regular polyhedron | 55% | 与钨粉混合在900°C退火1 h | W, Cu | W: 170 nm, Cu: 2.8 μm | 53 μm | 缺失 | 缺失 | 477 W/m·K | 缺失 | 缺失 | 缺失 | L2层几乎完全覆盖晶体，钨涂层厚度170 nm，铜涂层约2.8 μm
Effects of dual-layer coatings on microstructure and thermal conductivity of diamond_Cu composites prepared by vacuum hot pressing.pdf | Diamond/Cu composite with L3 coating | 真空热压烧结 | 缺失 | 缺失 | 缺失 | 缺失 | 缺失 | 缺失 | 900°C | 30 min | 缺失 | 缺失 | 缺失 | 80 MPa | 900°C | 30 min | 400 μm | regular polyhedron | 55% | 与钨粉混合在900°C退火2 h | W, Cu | W: 310 nm, Cu: 2.8 μm | 53 μm | 缺失 | 缺失 | 721 W/m·K | 缺失 | 缺失 | 缺失 | L3层均匀完整，钨涂层厚度310 nm，铜涂层约2.8 μm，热导率最高
Effects of dual-layer coatings on microstructure and thermal conductivity of diamond_Cu composites prepared by vacuum hot pressing.pdf | Diamond/Cu composite with L4 coating | 真空热压烧结 | 缺失 | 缺失 | 缺失 | 缺失 | 缺失 | 缺失 | 900°C | 30 min | 缺失 | 缺失 | 缺失 | 80 MPa | 900°C | 30 min | 400 μm | regular polyhedron | 55% | 与钨粉混合在900°C退火4 h | W, Cu | W: 420 nm, Cu: 2.8 μm | 53 μm | 缺失 | 缺失 | 695 W/m·K | 缺失 | 缺失 | 缺失 | L4层连续完整，但厚度和粗糙度增加，钨涂层厚度420 nm，铜涂层约2.8 μm
EuCARD-REP-2014-006.pdf | Copper-Diamond (Cu-CD) | 快速热压烧结 | 缺失 | 缺失 | 缺失 | 缺失 | 缺失 | 缺失 | 1000°C | 缺失 | 缺失 | 缺失 | 缺失 | 缺失 | 1000°C | 缺失 | 缺失 | 合成金刚石 | 缺失 | 缺失 | 缺失 | 缺失 | 缺失 | 缺失 | 95% | 缺失 | 缺失 | 缺失 | 缺失 | 添加少量硼粉形成碳化硼桥提高界面结合；RHP技术烧结温度约1000℃。
Enhanced thermal conductivity in low-cost diamond micro-powder_copper composites through Cr3C2 interfacial design.pdf | Dia/Cr=100:4.5 | 真空热压烧结 | 缺失 | 缺失 | 缺失 | 缺失 | 缺失 | 缺失 | 850°C | 60 min | 缺失 | 缺失 | 缺失 | 缺失 | 850°C | 60 min | 30 μm | 微粉，表面有坑和凸起 | 40% | 酸洗(0.5 mol/L H2SO4)、碱洗(0.5 mol/L NaOH)、微波辐照(800 W, 15 min) | Cr3C2 | 180 nm | 20 μm | 缺失 | 缺失 | 431 W/m·K | 30°C | 缺失 | 缺失 | Dia/Cr molar ratio: 100:4.5, 最佳热导率
Fabrication of diamond_copper composite thin plate based on a single-layer close packed diamond particles network for heat dissipation.pdf | 金刚石粒径1200 μm | 气氛保护热压烧结 | 缺失 | 缺失 | 缺失 | 缺失 | 缺失 | 缺失 | 800°C | 10 min | 缺失 | 缺失 | 缺失 | 15 MPa | 800°C | 10 min | 1200 μm | hexoctahedron形状 | 41% | 缺失 | 缺失 | 缺失 | 缺失 | 缺失（铜板） | 缺失 | 552.7 W/m·K | 25 | 10.1 × 10-6 K-1 | 204.3 MPa | 采用AgCuTi钎料，原位形成TiC界面层，单层密排金刚石网络，三明治结构
Fabrication of diamond_copper composite thin plate by electroplating and hot-press sintering for enhanced vapor chamber performance.pdf | W-coated diamond/Cu composite after hot pressing | 热压烧结 | 缺失 | 缺失 | 缺失 | 缺失 | 缺失 | 缺失 | 950°C | 3 min | 缺失 | 缺失 | 缺失 | 6.78 MPa | 950°C | 3 min | 400 μm | cubic-octahedral | 缺失 | 无 | W | 2500 nm | 缺失 | 缺失 | 缺失 | 518.27 W/m·K | 25°C | 7.58 × 10^{-6} /K | 缺失 | 电镀+热压, 单层紧密堆积金刚石, 电镀电流密度20 mA/cm², 氩气气氛
Enhanced thermal conductivity of hot-pressed copper_diamond composites with titanium-modified interface.pdf | 400HP-Cu/45Ti-D | 热压烧结 | 缺失 | 缺失 | 缺失 | 缺失 | 缺失 | 缺失 | 800°C | 1.5 min | 缺失 | 缺失 | 缺失 | 400 MPa | 800°C | 1.5 min | 58 μm | 缺失 | 45% | 缺失 | Ti | 缺失 | <45 μm | 缺失 | 98.2% | 507 W/m·K | 缺失 | 缺失 | 缺失 | 缺失
Enhanced thermal conductivity of hot-pressed copper_diamond composites with titanium-modified interface.pdf | 500HP-Cu/45Ti-D | 热压烧结 | 缺失 | 缺失 | 缺失 | 缺失 | 缺失 | 缺失 | 800°C | 1.5 min | 缺失 | 缺失 | 缺失 | 500 MPa | 800°C | 1.5 min | 58 μm | 缺失 | 45% | 缺失 | Ti | 缺失 | <45 μm | 缺失 | 98.7% | 530 W/m·K | 缺失 | 缺失 | 缺失 | 缺失
Enhanced thermal conductivity of hot-pressed copper_diamond composites with titanium-modified interface.pdf | 540HP-Cu/45Ti-D | 热压烧结 | 缺失 | 缺失 | 缺失 | 缺失 | 缺失 | 缺失 | 800°C | 1.5 min | 缺失 | 缺失 | 缺失 | 540 MPa | 800°C | 1.5 min | 58 μm | 缺失 | 45% | 缺失 | Ti | 缺失 | <45 μm | 缺失 | 98.4% | 514 W/m·K | 缺失 | 缺失 | 缺失 | 缺失
Enhanced thermal conductivity of hot-pressed copper_diamond composites with titanium-modified interface.pdf | 600HP-Cu/45Ti-D | 热压烧结 | 缺失 | 缺失 | 缺失 | 缺失 | 缺失 | 缺失 | 800°C | 1.5 min | 缺失 | 缺失 | 缺失 | 600 MPa | 800°C | 1.5 min | 58 μm | 缺失 | 45% | 缺失 | Ti | 缺失 | <45 μm | 缺失 | 98.5% | 513 W/m·K | 缺失 | 缺失 | 缺失 | 缺失
Enhanced thermal conductivity of hot-pressed copper_diamond composites with titanium-modified interface.pdf | 400HP-Cu/50Ti-D | 热压烧结 | 缺失 | 缺失 | 缺失 | 缺失 | 缺失 | 缺失 | 800°C | 1.5 min | 缺失 | 缺失 | 缺失 | 400 MPa | 800°C | 1.5 min | 58 μm | 缺失 | 50% | 缺失 | Ti | 缺失 | <45 μm | 缺失 | 95.7% | 466 W/m·K | 缺失 | 缺失 | 缺失 | 缺失
Enhanced thermal conductivity of hot-pressed copper_diamond composites with titanium-modified interface.pdf | 500HP-Cu/50Ti-D | 热压烧结 | 缺失 | 缺失 | 缺失 | 缺失 | 缺失 | 缺失 | 800°C | 1.5 min | 缺失 | 缺失 | 缺失 | 500 MPa | 800°C | 1.5 min | 58 μm | 缺失 | 50% | 缺失 | Ti | 缺失 | <45 μm | 缺失 | 96.3% | 531 W/m·K | 缺失 | 缺失 | 缺失 | 缺失
Enhanced thermal conductivity of hot-pressed copper_diamond composites with titanium-modified interface.pdf | 540HP-Cu/50Ti-D | 热压烧结 | 缺失 | 缺失 | 缺失 | 缺失 | 缺失 | 缺失 | 800°C | 1.5 min | 缺失 | 缺失 | 缺失 | 540 MPa | 800°C | 1.5 min | 58 μm | 缺失 | 50% | 缺失 | Ti | 缺失 | <45 μm | 缺失 | 97.6% | 565 W/m·K | 缺失 | 缺失 | 缺失 | 缺失
Enhanced thermal conductivity of hot-pressed copper_diamond composites with titanium-modified interface.pdf | 600HP-Cu/50Ti-D | 热压烧结 | 缺失 | 缺失 | 缺失 | 缺失 | 缺失 | 缺失 | 800°C | 1.5 min | 缺失 | 缺失 | 缺失 | 600 MPa | 800°C | 1.5 min | 58 μm | 缺失 | 50% | 缺失 | Ti | 缺失 | <45 μm | 缺失 | 97.0% | 553 W/m·K | 缺失 | 缺失 | 缺失 | 缺失
Enhanced thermal conductivity of hot-pressed copper_diamond composites with titanium-modified interface.pdf | 400HP-Cu/55Ti-D | 热压烧结 | 缺失 | 缺失 | 缺失 | 缺失 | 缺失 | 缺失 | 800°C | 1.5 min | 缺失 | 缺失 | 缺失 | 400 MPa | 800°C | 1.5 min | 58 μm | 缺失 | 55% | 缺失 | Ti | 缺失 | <45 μm | 缺失 | 93.2% | 345 W/m·K | 缺失 | 缺失 | 缺失 | 缺失
Enhanced thermal conductivity of hot-pressed copper_diamond composites with titanium-modified interface.pdf | 500HP-Cu/55Ti-D | 热压烧结 | 缺失 | 缺失 | 缺失 | 缺失 | 缺失 | 缺失 | 800°C | 1.5 min | 缺失 | 缺失 | 缺失 | 500 MPa | 800°C | 1.5 min | 58 μm | 缺失 | 55% | 缺失 | Ti | 缺失 | <45 μm | 缺失 | 95.2% | 445 W/m·K | 缺失 | 缺失 | 缺失 | 缺失
Enhanced thermal conductivity of hot-pressed copper_diamond composites with titanium-modified interface.pdf | 540HP-Cu/55Ti-D | 热压烧结 | 缺失 | 缺失 | 缺失 | 缺失 | 缺失 | 缺失 | 800°C | 1.5 min | 缺失 | 缺失 | 缺失 | 540 MPa | 800°C | 1.5 min | 58 μm | 缺失 | 55% | 缺失 | Ti | 缺失 | <45 μm | 缺失 | 95.8% | 465 W/m·K | 缺失 | 缺失 | 缺失 | 缺失
Enhanced thermal conductivity of hot-pressed copper_diamond composites with titanium-modified interface.pdf | 600HP-Cu/55Ti-D | 热压烧结 | 缺失 | 缺失 | 缺失 | 缺失 | 缺失 | 缺失 | 800°C | 1.5 min | 缺失 | 缺失 | 缺失 | 600 MPa | 800°C | 1.5 min | 58 μm | 缺失 | 55% | 缺失 | Ti | 缺失 | <45 μm | 缺失 | 95.2% | 509 W/m·K | 缺失 | 缺失 | 缺失 | 缺失
Enhanced thermal conductivity of hot-pressed copper_diamond composites with titanium-modified interface.pdf | HP-Cu-0.3Ti/D | 热压烧结 | 缺失 | 缺失 | 缺失 | 缺失 | 缺失 | 缺失 | 1050°C | 1.5 min | 缺失 | 缺失 | 缺失 | 540 MPa | 1050°C | 1.5 min | 58 μm | 缺失 | 50% | 缺失 | 无 | 缺失 | <45 μm | 缺失 | 89% | 349 W/m·K | 缺失 | 缺失 | 缺失 | 缺失
Enhanced thermal conductivity of hot-pressed copper_diamond composites with titanium-modified interface.pdf | HP-Cu-0.5Ti/D | 热压烧结 | 缺失 | 缺失 | 缺失 | 缺失 | 缺失 | 缺失 | 1050°C | 1.5 min | 缺失 | 缺失 | 缺失 | 540 MPa | 1050°C | 1.5 min | 58 μm | 缺失 | 50% | 缺失 | 无 | 缺失 | <45 μm | 缺失 | 97% | 554 W/m·K | 缺失 | 缺失 | 缺失 | 缺失
Enhanced thermal conductivity of hot-pressed copper_diamond composites with titanium-modified interface.pdf | HP-Cu-1Ti/D | 热压烧结 | 缺失 | 缺失 | 缺失 | 缺失 | 缺失 | 缺失 | 1050°C | 1.5 min | 缺失 | 缺失 | 缺失 | 540 MPa | 1050°C | 1.5 min | 58 μm | 缺失 | 50% | 缺失 | 无 | 缺失 | <45 μm | 缺失 | 96% | 303 W/m·K | 缺失 | 缺失 | 缺失 | 缺失
High thermal conductive copper_diamond composites_ state of the art.pdf | Zhang et al. (VHP example) | 真空热压烧结 | 缺失 | 缺失 | 缺失 | 缺失 | 缺失 | 缺失 | 900°C | 30 min | 缺失 | 缺失 | 缺失 | 80 MPa | 900°C | 30 min | 400 μm | 缺失 | 55% | 缺失 | W, Cu | 300 nm | 缺失 | 缺失 | 缺失 | 721 W/m·K | 缺失 | 缺失 | 缺失 | 界面热导hc未报告
High thermal conductive copper_diamond composites_ state of the art.pdf | Sun et al. (VHP example) | 真空热压烧结 | 缺失 | 缺失 | 缺失 | 缺失 | 缺失 | 缺失 | 950°C | 20 min | 缺失 | 缺失 | 缺失 | 60 MPa | 950°C | 20 min | 200 μm | 缺失 | 50% | 缺失 | B4C | 1000 nm | 缺失 | 缺失 | 缺失 | 687 W/m·K | 缺失 | 缺失 | 缺失 | 界面热导hc未报告
High thermal conductive copper_diamond composites_ state of the art.pdf | Hu et al. (VHP example) | 真空热压烧结 | 缺失 | 缺失 | 缺失 | 缺失 | 缺失 | 缺失 | 950°C | 20 min | 缺失 | 缺失 | 缺失 | 50 MPa | 950°C | 20 min | 100 μm | 缺失 | 60% | 缺失 | B4C | 1000 nm | 缺失 | 缺失 | 缺失 | 650 W/m·K | 缺失 | 缺失 | 缺失 | 界面热导hc=35 MW/m2·K
High thermal conductive copper_diamond composites_ state of the art.pdf | Chu et al. (VHP example with Cu-Zr) | 真空热压烧结 | 缺失 | 缺失 | 缺失 | 缺失 | 缺失 | 缺失 | 980°C | 20 min | 缺失 | 缺失 | 缺失 | 42 MPa | 980°C | 20 min | 110 μm | 缺失 | 55% | 缺失 | 缺失 | 缺失 | 缺失 | 缺失 | 缺失 | 615 W/m·K | 缺失 | 缺失 | 缺失 | 基体为Cu-1.2%Zr合金粉末，界面层厚度320 nm，hc=61 MW/m2·K
High thermal conductive copper_diamond composites_ state of the art.pdf | Kang et al. (VHP example with Mo2 coating) | 真空热压烧结 | 缺失 | 缺失 | 缺失 | 缺失 | 缺失 | 缺失 | 1150°C | 10 min | 缺失 | 缺失 | 缺失 | 20 MPa | 1150°C | 10 min | 70 μm | 缺失 | 60% | 缺失 | Mo2 | 缺失 | 缺失 | 缺失 | 缺失 | 596 W/m·K | 缺失 | 缺失 | 缺失 | 界面层厚度和hc未报告
High thermal conductive copper_diamond composites_ state of the art.pdf | Chu et al. (VHP example with Cu-B) | 真空热压烧结 | 缺失 | 缺失 | 缺失 | 缺失 | 缺失 | 缺失 | 950°C | 20 min | 缺失 | 缺失 | 缺失 | 40 MPa | 950°C | 20 min | 90 μm | 缺失 | 58% | 缺失 | 缺失 | 缺失 | 缺失 | 缺失 | 缺失 | 538 W/m·K | 缺失 | 缺失 | 缺失 | 基体为Cu-0.8%B合金粉末，界面层厚度283 nm，hc=40 MW/m2·K
High thermal conductive copper_diamond composites_ state of the art.pdf | Sinha et al. (VHP example with Cu-Cr) | 真空热压烧结 | 缺失 | 缺失 | 缺失 | 缺失 | 缺失 | 缺失 | 950°C | 30 min | 缺失 | 缺失 | 缺失 | 45 MPa | 950°C | 30 min | 110 μm | 缺失 | 60% | 缺失 | 缺失 | 缺失 | 缺失 | 缺失 | 缺失 | 601 W/m·K | 缺失 | 缺失 | 缺失 | 基体为Cu-0.8%Cr合金粉末，界面层厚度170 nm，hc=21 MW/m2·K
Improved Thermal Performance of Diamond-Copper Composites with Boron Carbide Coating.pdf | U-diamond/Cu (60 vol%) | 真空热压烧结 | 缺失 | 缺失 | 缺失 | 缺失 | 缺失 | 缺失 | 950°C | 20 min | 缺失 | 缺失 | 缺失 | 50 MPa | 950°C | 20 min | 100 μm | cubo-octahedral | 60% | 缺失 | 无 | 缺失 | 缺失 | 缺失 | 99.5% | 250 W/m·K | 25 | 13.2 × 10^−6/K | 缺失 | 对比样，无B4C涂层
Improved Thermal Performance of Diamond-Copper Composites with Boron Carbide Coating.pdf | diamond@B4C/Cu (60 vol%) | 真空热压烧结 | 缺失 | 缺失 | 缺失 | 缺失 | 缺失 | 缺失 | 950°C | 20 min | 缺失 | 缺失 | 缺失 | 50 MPa | 950°C | 20 min | 100 μm | cubo-octahedral | 60% | 缺失 | B4C | 1500 nm | 缺失 | 缺失 | 99.5% | 665 W/m·K | 25 | 7.5 × 10^−6/K | 缺失 | B4C涂层金刚石，热导率提升164%，CTE降低43%
Effect of structural modification on the thermophysical properties of graphite films_diamond sandwich copper thermally conductive composite film.pdf | 压力20 MPa，金刚石30 vol%，有表面改性 | 真空热压烧结 | 缺失 | 缺失 | 缺失 | 缺失 | 缺失 | 缺失 | 980°C | 60 min | 10°C/min | 缺失 | 缺失 | 20 MPa | 980°C | 60 min | 300 μm | 缺失 | 30% | 丙酮超声清洗，NaOH溶液清洗，HNO3粗化 | W | 缺失 | 10 μm | 缺失 | 缺失 | 780 W/m·K | 25 | 缺失 | 125 MPa | 面外热导率211 W/(m·K)，压力系列和体积分数系列的最优样品
Influence of interfacial carbide layer characteristics on thermal properties of copper–diamond composites.pdf | Composite A | 真空热压烧结 | 缺失 | 缺失 | 缺失 | 缺失 | 缺失 | 缺失 | 950°C | 30 min | 缺失 | 缺失 | 缺失 | 45 MPa | 950°C | 30 min | 110 μm | 缺失 | 20% | 缺失 | 无 | 缺失 | 缺失 | 缺失 | 缺失 | 478 W/m·K | 25 | 12.66 ×10^-6/K | 缺失 | 界面碳化物为Cr3C2，厚度294±136 nm
Influence of interfacial carbide layer characteristics on thermal properties of copper–diamond composites.pdf | Composite B | 真空热压烧结 | 缺失 | 缺失 | 缺失 | 缺失 | 缺失 | 缺失 | 950°C | 30 min | 缺失 | 缺失 | 缺失 | 45 MPa | 950°C | 30 min | 110 μm | 缺失 | 40% | 缺失 | 无 | 缺失 | 缺失 | 缺失 | 缺失 | 591 W/m·K | 25 | 9.57 ×10^-6/K | 缺失 | 界面碳化物为Cr3C2，厚度188±67 nm
Influence of interfacial carbide layer characteristics on thermal properties of copper–diamond composites.pdf | Composite C | 真空热压烧结 | 缺失 | 缺失 | 缺失 | 缺失 | 缺失 | 缺失 | 950°C | 30 min | 缺失 | 缺失 | 缺失 | 45 MPa | 950°C | 30 min | 156 μm | 缺失 | 60% | 缺失 | 无 | 缺失 | 缺失 | 缺失 | 缺失 | 601 W/m·K | 25 | 7.06 ×10^-6/K | 缺失 | 界面碳化物为Cr3C2，厚度149±46 nm
Influence of titanium coating on the microstructure and thermal behavior of Dia._Cu composites.pdf | LT1 | 气氛保护热压烧结 | 缺失 | 缺失 | 缺失 | 缺失 | 缺失 | 缺失 | 920°C | 60 min | 15°C/min | 缺失 | 缺失 | 30 MPa | 920°C | 60 min | 400 μm | 缺失 | 55% | 缺失 | Ti | 63 nm | 42 μm | 缺失 | 缺失 | 243 W/m·K | 25 | 缺失 | 缺失 | 钛镀层时间30 min
Influence of titanium coating on the microstructure and thermal behavior of Dia._Cu composites.pdf | LT2 | 气氛保护热压烧结 | 缺失 | 缺失 | 缺失 | 缺失 | 缺失 | 缺失 | 920°C | 60 min | 15°C/min | 缺失 | 缺失 | 30 MPa | 920°C | 60 min | 400 μm | 缺失 | 55% | 缺失 | Ti | 150 nm | 42 μm | 缺失 | 缺失 | 386 W/m·K | 25 | 缺失 | 缺失 | 钛镀层时间1 h
Influence of titanium coating on the microstructure and thermal behavior of Dia._Cu composites.pdf | LT3 | 气氛保护热压烧结 | 缺失 | 缺失 | 缺失 | 缺失 | 缺失 | 缺失 | 920°C | 60 min | 15°C/min | 缺失 | 缺失 | 30 MPa | 920°C | 60 min | 400 μm | 缺失 | 55% | 缺失 | Ti | 380 nm | 42 μm | 缺失 | 缺失 | 665 W/m·K | 25 | 缺失 | 缺失 | 钛镀层时间2 h
Influence of titanium coating on the microstructure and thermal behavior of Dia._Cu composites.pdf | LT4 | 气氛保护热压烧结 | 缺失 | 缺失 | 缺失 | 缺失 | 缺失 | 缺失 | 920°C | 60 min | 15°C/min | 缺失 | 缺失 | 30 MPa | 920°C | 60 min | 400 μm | 缺失 | 55% | 缺失 | Ti | 510 nm | 42 μm | 缺失 | 98.7% | 530 W/m·K | 25 | 缺失 | 缺失 | 钛镀层时间4 h
Interface-engineered diamond_Cu composites heat sink with skirt-shaped fins for advanced thermal management.pdf | diamond-30/Cu composite | 真空热压烧结 | 缺失 | 缺失 | 缺失 | 缺失 | 缺失 | 缺失 | 950°C | 缺失 | 缺失 | 缺失 | 缺失 | 缺失 | 950°C | 缺失 | 200 μm | 立方八面体 | 55% | 酸洗、碱洗 | W | 缺失 | 37.5 μm | 缺失 | 96.95% | 466 W/m·K | 25 | 缺失 | 缺失 | W涂层时间30 min
Interface-engineered diamond_Cu composites heat sink with skirt-shaped fins for advanced thermal management.pdf | diamond-60/Cu composite | 真空热压烧结 | 缺失 | 缺失 | 缺失 | 缺失 | 缺失 | 缺失 | 950°C | 缺失 | 缺失 | 缺失 | 缺失 | 缺失 | 950°C | 缺失 | 200 μm | 立方八面体 | 55% | 酸洗、碱洗 | W | 缺失 | 37.5 μm | 缺失 | 98.05% | 556 W/m·K | 25 | 缺失 | 缺失 | W涂层时间60 min
Interface-engineered diamond_Cu composites heat sink with skirt-shaped fins for advanced thermal management.pdf | diamond-90/Cu composite | 真空热压烧结 | 缺失 | 缺失 | 缺失 | 缺失 | 缺失 | 缺失 | 950°C | 缺失 | 缺失 | 缺失 | 缺失 | 缺失 | 950°C | 缺失 | 200 μm | 立方八面体 | 55% | 酸洗、碱洗 | W | 缺失 | 37.5 μm | 缺失 | 98.41% | 634 W/m·K | 25 | 缺失 | 缺失 | W涂层时间90 min
Interface-engineered diamond_Cu composites heat sink with skirt-shaped fins for advanced thermal management.pdf | diamond-120/Cu composite | 真空热压烧结 | 缺失 | 缺失 | 缺失 | 缺失 | 缺失 | 缺失 | 950°C | 缺失 | 缺失 | 缺失 | 缺失 | 缺失 | 950°C | 缺失 | 200 μm | 立方八面体 | 55% | 酸洗、碱洗 | W | 缺失 | 37.5 μm | 缺失 | 99.12% | 597 W/m·K | 25 | 缺失 | 缺失 | W涂层时间120 min
Low-temperature densification of diamond_Cu composite prepared from dual-layer coated diamond particles.pdf | Single-layer coated diamond/Cu composite | 真空热压烧结 | 缺失 | 缺失 | 缺失 | 缺失 | 缺失 | 缺失 | 900°C | 60 min | 缺失 | 缺失 | 缺失 | 80 MPa | 900°C | 60 min | 400 μm | 规则多面体 | 56% | 缺失 | W | W: 420 nm | 40 μm | 缺失 | 96.6% | 386 W/m·K | 25 | 缺失 | 缺失 | 真空度1.0×10^-3 Pa；使用石墨毡防粘
Low-temperature densification of diamond_Cu composite prepared from dual-layer coated diamond particles.pdf | Dual-layer coated diamond/Cu composite | 真空热压烧结 | 缺失 | 缺失 | 缺失 | 缺失 | 缺失 | 缺失 | 900°C | 60 min | 缺失 | 缺失 | 缺失 | 80 MPa | 900°C | 60 min | 400 μm | 规则多面体 | 55% | 缺失 | W/Cu | W: 420 nm, Cu: 2.82 μm | 40 μm | 缺失 | 99.3% | 695 W/m·K | 25 | 缺失 | 缺失 | 真空度1.0×10^-3 Pa；使用石墨毡防粘
Interfacial design of Cu-based composites prepared by powder metallurgy for heat sink applications.pdf | Cu/diamond (60 min iHP) | 热压烧结 | 缺失 | 缺失 | 缺失 | 缺失 | 缺失 | 缺失 | 950°C | 60 min | 10°C/min | 缺失 | 缺失 | 缺失 | 950°C | 60 min | 112.5 μm | 缺失 | 42% | 缺失 | 缺失 | 缺失 | 6 μm | 缺失 | 缺失 | 215 W/m·K | 25 | 缺失 | 缺失 | 间接加热热压 (iHP)，纯铜基体+金刚石
Interfacial design of Cu-based composites prepared by powder metallurgy for heat sink applications.pdf | CuCr/diamond (60 min iHP) | 热压烧结 | 缺失 | 缺失 | 缺失 | 缺失 | 缺失 | 缺失 | 950°C | 60 min | 10°C/min | 缺失 | 缺失 | 缺失 | 950°C | 60 min | 112.5 μm | 缺失 | 42% | 缺失 | 缺失 | 缺失 | 12.5 μm | 缺失 | 缺失 | 482 W/m·K | 25 | 11 × 10−6 K−1 (30-200 °C) | 缺失 | 间接加热热压 (iHP)，CuCr预合金基体
Interfacial design of Cu-based composites prepared by powder metallurgy for heat sink applications.pdf | CuCr/diamond (45 min iHP) | 热压烧结 | 缺失 | 缺失 | 缺失 | 缺失 | 缺失 | 缺失 | 缺失 | 45 min | 10°C/min | 缺失 | 缺失 | 缺失 | 缺失 | 45 min | 112.5 μm | 缺失 | 42% | 缺失 | 缺失 | 缺失 | 12.5 μm | 缺失 | 缺失 | 515 W/m·K | 25 | 11 × 10−6 K−1 (30-200 °C) | 缺失 | 间接加热热压 (iHP)，烧结温度文献未明确，可能为950 °C
Interfacial design of Cu-based composites prepared by powder metallurgy for heat sink applications.pdf | CuCr/diamond (30 min iHP) | 热压烧结 | 缺失 | 缺失 | 缺失 | 缺失 | 缺失 | 缺失 | 缺失 | 30 min | 10°C/min | 缺失 | 缺失 | 缺失 | 缺失 | 30 min | 112.5 μm | 缺失 | 42% | 缺失 | 缺失 | 缺失 | 12.5 μm | 缺失 | 缺失 | 483 W/m·K | 25 | 11 × 10−6 K−1 (30-200 °C) | 缺失 | 间接加热热压 (iHP)，烧结温度文献未明确，可能为950 °C
Interfacial design of Cu-based composites prepared by powder metallurgy for heat sink applications.pdf | CuCr/diamond (20 min dHP) | 热压烧结 | 缺失 | 缺失 | 缺失 | 缺失 | 缺失 | 缺失 | 缺失 | 20 min | 100°C/min | 缺失 | 缺失 | 缺失 | 缺失 | 20 min | 112.5 μm | 缺失 | 42% | 缺失 | 缺失 | 缺失 | 12.5 μm | 缺失 | 缺失 | 590 W/m·K | 25 | 11 × 10−6 K−1 (30-200 °C) | 缺失 | 直接加热热压 (dHP)，快速烧结
Interfacial design of Cu-based composites prepared by powder metallurgy for heat sink applications.pdf | CuCr/diamond (30 min dHP) | 热压烧结 | 缺失 | 缺失 | 缺失 | 缺失 | 缺失 | 缺失 | 缺失 | 30 min | 100°C/min | 缺失 | 缺失 | 缺失 | 缺失 | 30 min | 112.5 μm | 缺失 | 42% | 缺失 | 缺失 | 缺失 | 12.5 μm | 缺失 | 缺失 | 639 W/m·K | 25 | 11 × 10−6 K−1 (30-200 °C) | 缺失 | 直接加热热压 (dHP)，快速烧结
Microstructure, mechanical properties, and tribological behavior of diamond-reinforced CuSnTi matrix composites by hot press sintering.pdf | 10 wt% diamond composite | 快速热压烧结 | 缺失 | 缺失 | 缺失 | 缺失 | 缺失 | 缺失 | 805°C | 9 min | 缺失 | 缺失 | 缺失 | 50 MPa | 805°C | 9 min | 67.4 μm | irregular | 缺失 | 缺失 | 缺失 | 缺失 | 95.5 μm | spherical | 95.7% | 缺失 | 缺失 | 缺失 | 缺失 | 金刚石含量10 wt%；基体为CuSnTi合金，主要元素含量Cu 70 wt%, Sn 20 wt%, Ti 10 wt%；平均混合粉末粒径92.5 μm；无热导率、热膨胀及抗弯强度数据
Microstructure, mechanical properties, and tribological behavior of diamond-reinforced CuSnTi matrix composites by hot press sintering.pdf | 20 wt% diamond composite | 快速热压烧结 | 缺失 | 缺失 | 缺失 | 缺失 | 缺失 | 缺失 | 805°C | 9 min | 缺失 | 缺失 | 缺失 | 50 MPa | 805°C | 9 min | 67.4 μm | irregular | 缺失 | 缺失 | 缺失 | 缺失 | 95.5 μm | spherical | 94.9% | 缺失 | 缺失 | 缺失 | 缺失 | 金刚石含量20 wt%；基体为CuSnTi合金，主要元素含量Cu 70 wt%, Sn 20 wt%, Ti 10 wt%；平均混合粉末粒径85.3 μm；无热导率、热膨胀及抗弯强度数据
Microstructure and thermal behavior of diamond_Cu composites_ Effects of surface modification.pdf | UnDC-1# | 气氛保护热压烧结 | 缺失 | 缺失 | 缺失 | 缺失 | 缺失 | 缺失 | 920°C | 120 min | 缺失 | 缺失 | 缺失 | 30 MPa | 920°C | 120 min | 400 μm | 缺失 | 45% | 无 | 无 | 无 | 42 μm | 缺失 | 93.2% | 304 W/m·K | 缺失 | 缺失 | 缺失 | 缺失
Microstructure and thermal behavior of diamond_Cu composites_ Effects of surface modification.pdf | NiDC-2# | 气氛保护热压烧结 | 缺失 | 缺失 | 缺失 | 缺失 | 缺失 | 缺失 | 920°C | 120 min | 缺失 | 缺失 | 缺失 | 30 MPa | 920°C | 120 min | 400 μm | 缺失 | 45% | 缺失 | W-Ni | W: 420 nm, Ni: 0.80 μm | 42 μm | 缺失 | 99.5% | 563 W/m·K | 缺失 | 缺失 | 缺失 | 缺失
Microstructure and thermal behavior of diamond_Cu composites_ Effects of surface modification.pdf | CuDC-3# | 气氛保护热压烧结 | 缺失 | 缺失 | 缺失 | 缺失 | 缺失 | 缺失 | 920°C | 120 min | 缺失 | 缺失 | 缺失 | 30 MPa | 920°C | 120 min | 400 μm | 缺失 | 45% | 缺失 | W-Cu | W: 420 nm, Cu: 2.82 μm | 42 μm | 缺失 | 99.1% | 661 W/m·K | 缺失 | 缺失 | 缺失 | 缺失
Mechanical and thermal properties of Cu-coated diamond reinforced Cu matrix bioinspired laminated composites.pdf | A2 (3.0 wt% Cu-coated diamond, Cu flake, laminated) | 真空热压烧结 | 缺失 | 缺失 | 缺失 | 缺失 | 缺失 | 缺失 | 900°C | 缺失 | 缺失 | 缺失 | 缺失 | 30 MPa | 900°C | 缺失 | 165 μm | 缺失 | 缺失 | 缺失 | Cu | 缺失 | 30.64 μm | flake | 缺失 | 346.56 W/m·K | 25°C | 缺失 | 缺失 | 压缩强度703.89 MPa (40%应变), 拉伸强度290.33 MPa
Morphological features of W- and Ni-containing coatings on diamond crystals and properties of diamond-copper composites obtained by Spark Plasma Sintering.pdf | HP, 50 µm diamond, W-containing coating | 热压烧结 | 缺失 | 缺失 | 缺失 | 缺失 | 缺失 | 缺失 | 920°C | 10 min | 50°C/min | 缺失 | 缺失 | 40 MPa | 920°C | 10 min | 50 μm | 缺失 | 50% | 缺失 | WC, W2C, W | <1 μm (WC layer) | 40 μm | 电解铜粉 | 85% | 150 W/m·K | 缺失 | 缺失 | 缺失 | 金刚石体积分数50 vol%，铜粉为电解铜粉PMS-1，纯度99.7%
Morphological features of W- and Ni-containing coatings on diamond crystals and properties of diamond-copper composites obtained by Spark Plasma Sintering.pdf | HP, 100 µm diamond, Ni coating | 热压烧结 | 缺失 | 缺失 | 缺失 | 缺失 | 缺失 | 缺失 | 920°C | 10 min | 50°C/min | 缺失 | 缺失 | 40 MPa | 920°C | 10 min | 100 μm | 缺失 | 50% | 缺失 | Ni | 缺失 | 40 μm | 电解铜粉 | 85% | 90 W/m·K | 缺失 | 缺失 | 缺失 | 金刚石体积分数50 vol%，铜粉为电解铜粉PMS-1，纯度99.7%，镍涂层厚度未报告
GuillemetThomas.pdf | Cu/40 vol.% D tape casting HP | 真空热压烧结 | 缺失 | 缺失 | 缺失 | 缺失 | 缺失 | 缺失 | 650°C | 30 min | 缺失 | 缺失 | 缺失 | 50 MPa | 650°C | 30 min | 50 μm | facetted with hexagonal or cubo-octahedral shapes | 40% | 吸附磷酸酯分散剂 | 无 | 缺失 | 30 μm | dendritic | 96% | 457 W/m·K | 70°C | 12×10^-6 °C-1 | 缺失 | Tape casting and hot pressing
GuillemetThomas.pdf | Cu/50 vol.% D tape casting HP | 真空热压烧结 | 缺失 | 缺失 | 缺失 | 缺失 | 缺失 | 缺失 | 650°C | 30 min | 缺失 | 缺失 | 缺失 | 50 MPa | 650°C | 30 min | 50 μm | facetted with hexagonal or cubo-octahedral shapes | 50% | 吸附磷酸酯分散剂 | 无 | 缺失 | 30 μm | dendritic | 95.9% | 320 W/m·K | 70°C | 缺失 | 缺失 | Tape casting and hot pressing
GuillemetThomas.pdf | Cu-40D (pure mixture, no bonding) | 热压烧结 | 缺失 | 缺失 | 缺失 | 缺失 | 缺失 | 缺失 | 缺失 | 缺失 | 缺失 | 缺失 | 缺失 | 缺失 | 缺失 | 缺失 | 50 μm | facetted with hexagonal or cubo-octahedral shapes | 40% | 无 | 无 | 缺失 | 缺失 | 缺失 | 93.4% | 260 W/m·K | 70°C | 14.5×10^-6 °C-1 | 缺失 | Pure powder mixture, no bonding additive
GuillemetThomas.pdf | Cu-40D (B-carbide bonded) | 热压烧结 | 缺失 | 缺失 | 缺失 | 缺失 | 缺失 | 缺失 | 850°C | 30 min | 缺失 | 缺失 | 缺失 | 50 MPa | 850°C | 30 min | 50 μm | facetted with hexagonal or cubo-octahedral shapes | 40% | 无 | 无 | 缺失 | 9.7 μm | spherical | 98.3% | 440 W/m·K | 70°C | 12×10^-6 °C-1 | 缺失 | Boron alloyed copper matrix, carbide bonding
GuillemetThomas.pdf | Cu-40D (Cr-carbide bonded) | 热压烧结 | 缺失 | 缺失 | 缺失 | 缺失 | 缺失 | 缺失 | 850°C | 30 min | 缺失 | 缺失 | 缺失 | 50 MPa | 850°C | 30 min | 50 μm | facetted with hexagonal or cubo-octahedral shapes | 40% | 无 | 无 | 缺失 | 9.7 μm | spherical | 95.8% | 500 W/m·K | 70°C | 11×10^-6 °C-1 | 缺失 | Chromium alloyed copper matrix, carbide bonding
GuillemetThomas.pdf | Cu-40D (Cu-coated diamond) | 热压烧结 | 缺失 | 缺失 | 缺失 | 缺失 | 缺失 | 缺失 | 缺失 | 缺失 | 缺失 | 缺失 | 缺失 | 缺失 | 缺失 | 缺失 | 50 μm | facetted with hexagonal or cubo-octahedral shapes | 40% | functionalization with phosphate ester for Cu coating | Cu | 缺失 | 缺失 | 缺失 | 100% | 475 W/m·K | 70°C | 12×10^-6 °C-1 | 缺失 | Diamond coated with submicronic Cu particles via novel bonding process
On the thermal conductivity of Cu–Zr_diamond composites.pdf | Pure-Cu/Dia | 真空热压烧结 | 缺失 | 缺失 | 缺失 | 缺失 | 缺失 | 缺失 | 980°C | 20 min | 缺失 | 缺失 | 缺失 | 42 MPa | 980°C | 20 min | 110 μm | 缺失 | 55% | 缺失 | 缺失 | 缺失 | 缺失 | 缺失 | 99.5% | 192 W/m·K | 25 | 缺失 | 缺失 | 纯铜基体，不含Zr
On the thermal conductivity of Cu–Zr_diamond composites.pdf | Cu–0.8Zr/Dia | 真空热压烧结 | 缺失 | 缺失 | 缺失 | 缺失 | 缺失 | 缺失 | 980°C | 20 min | 缺失 | 缺失 | 缺失 | 42 MPa | 980°C | 20 min | 110 μm | 缺失 | 55% | 缺失 | 缺失 | 缺失 | 50 μm | 缺失 | 99.5% | 596 W/m·K | 25 | 缺失 | 缺失 | 基体含0.8 wt.% Zr
On the thermal conductivity of Cu–Zr_diamond composites.pdf | Cu–1.2Zr/Dia | 真空热压烧结 | 缺失 | 缺失 | 缺失 | 缺失 | 缺失 | 缺失 | 980°C | 20 min | 缺失 | 缺失 | 缺失 | 42 MPa | 980°C | 20 min | 110 μm | 缺失 | 55% | 缺失 | 缺失 | 缺失 | 50 μm | 缺失 | 99.5% | 615 W/m·K | 25 | 缺失 | 缺失 | 基体含1.2 wt.% Zr
On the thermal conductivity of Cu–Zr_diamond composites.pdf | Cu–2.4Zr/Dia | 真空热压烧结 | 缺失 | 缺失 | 缺失 | 缺失 | 缺失 | 缺失 | 980°C | 20 min | 缺失 | 缺失 | 缺失 | 42 MPa | 980°C | 20 min | 110 μm | 缺失 | 55% | 缺失 | 缺失 | 缺失 | 50 μm | 缺失 | 99.5% | 542 W/m·K | 25 | 缺失 | 缺失 | 基体含2.4 wt.% Zr
Interfacial engineering in diamond_cu composites_ from W-WC single-layer optimization to WCu dual-layer Interface for high-temperature thermal properties and stability.pdf | Diamond/W(1)/Cu (950°C-30min W-W2C-WC) | 真空热压烧结 | 缺失 | 缺失 | 缺失 | 缺失 | 缺失 | 缺失 | 850°C | 60 min | 缺失 | 缺失 | 缺失 | 40 MPa | 850°C | 60 min | 200 μm | 缺失 | 50% | 缺失 | W | 160 nm (W-WC层, W:133nm, W2C:20nm, WC:7nm) | 缺失 | 缺失 | 缺失 | 613 W/m·K | 25 | 缺失 | 缺失 | 界面结构: W 83.2%, W2C 12.1%, WC 4.6%; 镀层总厚~160nm
Interfacial engineering in diamond_cu composites_ from W-WC single-layer optimization to WCu dual-layer Interface for high-temperature thermal properties and stability.pdf | Diamond/W(4)/Cu (1100°C-30min W-W2C-WC) | 真空热压烧结 | 缺失 | 缺失 | 缺失 | 缺失 | 缺失 | 缺失 | 850°C | 60 min | 缺失 | 缺失 | 缺失 | 40 MPa | 850°C | 60 min | 200 μm | 缺失 | 50% | 缺失 | W | 160 nm (W-WC层, W:17nm, W2C:123nm, WC:20nm) | 缺失 | 缺失 | 缺失 | 585 W/m·K | 25 | 缺失 | 缺失 | 界面结构: W 10.9%, W2C 76.6%, WC 12.5%
Interfacial engineering in diamond_cu composites_ from W-WC single-layer optimization to WCu dual-layer Interface for high-temperature thermal properties and stability.pdf | Diamond/W(8)/Cu (1200°C-30min W-WC) | 真空热压烧结 | 缺失 | 缺失 | 缺失 | 缺失 | 缺失 | 缺失 | 850°C | 60 min | 缺失 | 缺失 | 缺失 | 40 MPa | 850°C | 60 min | 200 μm | 缺失 | 50% | 缺失 | W | 160 nm (W-WC层, W:52nm, WC:108nm) | 缺失 | 缺失 | 缺失 | 660 W/m·K | 25 | 5.2 ppm/K | 缺失 | 界面结构: 52 nm W-108 nm WC
Interfacial engineering in diamond_cu composites_ from W-WC single-layer optimization to WCu dual-layer Interface for high-temperature thermal properties and stability.pdf | Diamond/W(8)-Cu/Cu (双界面) | 真空热压烧结 | 缺失 | 缺失 | 缺失 | 缺失 | 缺失 | 缺失 | 850°C | 60 min | 缺失 | 缺失 | 缺失 | 40 MPa | 850°C | 60 min | 200 μm | 缺失 | 50% | 缺失 | W, Cu | 160 nm (W-WC) + 160 nm Cu | 缺失 | 缺失 | 缺失 | 698 W/m·K | 25 | 5.0 ppm/K | 缺失 | 基于条件8 (1200°C-30min) 镀Cu双界面，25CTE 5.0 ppm/K（原文笔误，根据图表推断）
Microstructures, mechanical and thermal properties of diamonds and graphene hybrid reinforced laminated Cu matrix composites by vacuum hot pressing.pdf | B4 | 真空热压烧结 | 缺失 | 缺失 | 缺失 | 缺失 | 缺失 | 缺失 | 900°C | 90 min | 10°C/min | 缺失 | 缺失 | 缺失 | 900°C | 90 min | 165 μm | 缺失 | 3.0% | 缺失 | Cu | 缺失 | Mesh 300 | flake | 缺失 | 402 W/m·K | 缺失 | 缺失 | 缺失 | laminated, 3.0 wt% diamonds + 1.5 wt% GNPs, best performance
Preparation and properties of cu-matrix composites synergistically reinforced with graphene and diamond.pdf | CDCs | 热压烧结 | 缺失 | 缺失 | 缺失 | 缺失 | 缺失 | 缺失 | 900°C | 15 min | 20°C/min | 缺失 | 缺失 | 40 MPa | 900°C | 15 min | 40 μm | 缺失 | 50% | 浓硝酸和NaOH预处理，SnCl2敏化 | Cu | 6000 nm | 缺失 | 缺失 | 85.5% | 275 W/m·K | 缺失 | 缺失 | 缺失 | 仅Cu-coated diamond，无额外添加
Preparation and properties of cu-matrix composites synergistically reinforced with graphene and diamond.pdf | CDCCs | 热压烧结 | 缺失 | 缺失 | 缺失 | 缺失 | 缺失 | 缺失 | 900°C | 15 min | 20°C/min | 缺失 | 缺失 | 40 MPa | 900°C | 15 min | 40 μm | 缺失 | 40% | 浓硝酸和NaOH预处理，SnCl2敏化 | Cu | 6000 nm | 20 μm | 缺失 | 92.8% | 300 W/m·K | 缺失 | 缺失 | 缺失 | 80 wt% Cu-coated diamond + 20 wt% Cu powder
Preparation and properties of cu-matrix composites synergistically reinforced with graphene and diamond.pdf | CDGCs | 热压烧结 | 缺失 | 缺失 | 缺失 | 缺失 | 缺失 | 缺失 | 900°C | 15 min | 20°C/min | 缺失 | 缺失 | 40 MPa | 900°C | 15 min | 40 μm | 缺失 | 40% | 浓硝酸和NaOH预处理，SnCl2敏化 | Cu | 6000 nm | 缺失 | 缺失 | 92.4% | 346 W/m·K | 缺失 | 缺失 | 缺失 | 80 wt% Cu-coated diamond + 20 wt% Cu-coated graphene
Preparation of diamond_copper composites modified by Ti3C2Tx as interlayer with enhanced thermal conductivity.pdf | Dia/Cu composite (50 vol%) | 真空热压烧结 | 缺失 | 缺失 | 缺失 | 缺失 | 缺失 | 缺失 | 949.9°C | 120 min | 15°C/min | 缺失 | 缺失 | 50 MPa | 949.9°C | 120 min | 195 μm | 缺失 | 50% | 酸洗 | 缺失 | 缺失 | 缺失 | 球形 | 93.2% | 190 W/m·K | 24.9°C | 缺失 | 缺失 | 缺失
Preparation of diamond_copper composites modified by Ti3C2Tx as interlayer with enhanced thermal conductivity.pdf | Dia/MXene/Cu composite (35 vol%) | 真空热压烧结 | 缺失 | 缺失 | 缺失 | 缺失 | 缺失 | 缺失 | 949.9°C | 120 min | 15°C/min | 缺失 | 缺失 | 50 MPa | 949.9°C | 120 min | 195 μm | 缺失 | 35% | 酸洗 | Ti3C2Tx | 140 nm | 缺失 | 球形 | 98.6% | 309 W/m·K | 24.9°C | 缺失 | 缺失 | 缺失
Preparation of diamond_copper composites modified by Ti3C2Tx as interlayer with enhanced thermal conductivity.pdf | Dia/MXene/Cu composite (50 vol%) | 真空热压烧结 | 缺失 | 缺失 | 缺失 | 缺失 | 缺失 | 缺失 | 949.9°C | 120 min | 15°C/min | 缺失 | 缺失 | 50 MPa | 949.9°C | 120 min | 195 μm | 缺失 | 50% | 酸洗 | Ti3C2Tx | 140 nm | 缺失 | 球形 | 97.9% | 缺失 | 缺失 | 缺失 | 缺失 | 缺失
Preparation of diamond_copper composites modified by Ti3C2Tx as interlayer with enhanced thermal conductivity.pdf | Dia/MXene/Cu composite (55 vol%) | 真空热压烧结 | 缺失 | 缺失 | 缺失 | 缺失 | 缺失 | 缺失 | 949.9°C | 120 min | 15°C/min | 缺失 | 缺失 | 50 MPa | 949.9°C | 120 min | 195 μm | 缺失 | 55% | 酸洗 | Ti3C2Tx | 140 nm | 缺失 | 球形 | 96.9% | 缺失 | 缺失 | 缺失 | 缺失 | 缺失
RETRACTED ARTICLE_ Enhanced tensile strength and thermal conductivity in copper diamond composites with B4C coating.pdf | C0 | 真空热压烧结 | 缺失 | 缺失 | 缺失 | 缺失 | 缺失 | 缺失 | 950°C | 20 min | 缺失 | 缺失 | 缺失 | 60 MPa | 950°C | 20 min | 196 μm | 缺失 | 50% | 缺失 | 无 | 无 | 缺失 | 缺失 | 89.05% | 210 W/m·K | 25 | 缺失 | 缺失 | 未镀层金刚石/铜复合材料
RETRACTED ARTICLE_ Enhanced tensile strength and thermal conductivity in copper diamond composites with B4C coating.pdf | C1 | 真空热压烧结 | 缺失 | 缺失 | 缺失 | 缺失 | 缺失 | 缺失 | 950°C | 20 min | 缺失 | 缺失 | 缺失 | 60 MPa | 950°C | 20 min | 196 μm | 缺失 | 50% | 缺失 | B4C | 200 nm | 缺失 | 缺失 | 缺失 | 360 W/m·K | 25 | 缺失 | 缺失 | 2小时B4C涂层金刚石/铜复合材料
RETRACTED ARTICLE_ Enhanced tensile strength and thermal conductivity in copper diamond composites with B4C coating.pdf | C2 | 真空热压烧结 | 缺失 | 缺失 | 缺失 | 缺失 | 缺失 | 缺失 | 950°C | 20 min | 缺失 | 缺失 | 缺失 | 60 MPa | 950°C | 20 min | 196 μm | 缺失 | 50% | 缺失 | B4C | 700 nm | 缺失 | 缺失 | 缺失 | 540 W/m·K | 25 | 缺失 | 缺失 | 4小时B4C涂层金刚石/铜复合材料
RETRACTED ARTICLE_ Enhanced tensile strength and thermal conductivity in copper diamond composites with B4C coating.pdf | C3 | 真空热压烧结 | 缺失 | 缺失 | 缺失 | 缺失 | 缺失 | 缺失 | 950°C | 20 min | 缺失 | 缺失 | 缺失 | 60 MPa | 950°C | 20 min | 196 μm | 缺失 | 50% | 缺失 | B4C | 1000 nm | 缺失 | 缺失 | 99.52% | 687 W/m·K | 25 | 缺失 | 缺失 | 6小时B4C涂层金刚石/铜复合材料，涂层完全覆盖
Synergistic Effects of Titanium Coating and Cobalt on Cu_Diamond Composites_ A Path to Superior Mechanical Properties.pdf | Sample 3 (Cu68Sn14Co9/Diamond9) | 气氛保护热压烧结 | 600°C | 60 min | 缺失 | 缺失 | 缺失 | 缺失 | 600°C | 60 min | 缺失 | 缺失 | 缺失 | 200 MPa | 600°C | 60 min | 100 μm | 人造单晶 | 缺失 | 缺失 | 无 | 缺失 | 30 μm | 缺失 | 92.6% | 缺失 | 缺失 | 缺失 | 缺失 | 9 wt% diamond, Co-containing matrix
Synergistic Effects of Titanium Coating and Cobalt on Cu_Diamond Composites_ A Path to Superior Mechanical Properties.pdf | Sample 4 (Cu68Sn14Co9/Ti-coated diamond9) | 气氛保护热压烧结 | 600°C | 60 min | 缺失 | 缺失 | 缺失 | 缺失 | 600°C | 60 min | 缺失 | 缺失 | 缺失 | 200 MPa | 600°C | 60 min | 100 μm | 人造单晶 | 缺失 | 缺失 | Ti | 3000 nm | 30 μm | 缺失 | 93.4% | 缺失 | 缺失 | 缺失 | 缺失 | 9 wt% Ti-coated diamond, Co-containing matrix
Synergistic Effects of Titanium Coating and Cobalt on Cu_Diamond Composites_ A Path to Superior Mechanical Properties.pdf | Sample 5 (Cu78Sn13/Diamond9) | 气氛保护热压烧结 | 600°C | 60 min | 缺失 | 缺失 | 缺失 | 缺失 | 600°C | 60 min | 缺失 | 缺失 | 缺失 | 200 MPa | 600°C | 60 min | 100 μm | 人造单晶 | 缺失 | 缺失 | 无 | 缺失 | 30 μm | 缺失 | 91.9% | 缺失 | 缺失 | 缺失 | 缺失 | 9 wt% diamond, no Co
Preparation and thermal conductivity of tungsten coated diamond_copper composites.pdf | Table 1 hot-pressed sample (60 min W coating, 90-116 μm diamond, 50 vol%, no annealing, 419 W/(m·K)) | 真空热压烧结 | 缺失 | 缺失 | 缺失 | 缺失 | 缺失 | 缺失 | 1050°C | 20 min | 缺失 | 缺失 | 缺失 | 30 MPa | 1050°C | 20 min | 103 μm | 单晶 | 50% | 碱洗+酸洗粗化活化 | W | 505 nm | 缺失 | 缺失 | 96% | 419 W/m·K | 25 | 缺失 | 缺失 | 热压烧结成型工艺对比实验组，孔隙率4%，金刚石镀钨60 min，未退火
Preparation and thermal conductivity of tungsten coated diamond_copper composites.pdf | Bare diamond hot-pressed sample (182 W/(m·K)) | 真空热压烧结 | 缺失 | 缺失 | 缺失 | 缺失 | 缺失 | 缺失 | 1050°C | 20 min | 缺失 | 缺失 | 缺失 | 30 MPa | 1050°C | 20 min | 缺失 | 单晶 | 缺失 | 缺失 | 无 | 缺失 | 缺失 | 缺失 | 缺失 | 182 W/m·K | 25 | 缺失 | 缺失 | 热压烧结无镀层金刚石/铜对比样
Preparation and thermal conductivity of tungsten coated diamond_copper composites.pdf | Annealed W-coated diamond hot-pressed sample (559 W/(m·K)) | 真空热压烧结 | 缺失 | 缺失 | 缺失 | 缺失 | 缺失 | 缺失 | 1050°C | 20 min | 缺失 | 缺失 | 缺失 | 30 MPa | 1050°C | 20 min | 缺失 | 单晶 | 缺失 | 碱洗+酸洗粗化活化；镀钨后缓慢退火：以10 °C/min升至1000 °C保温2 h，再以10 °C/min冷至300 °C后炉冷 | W | 缺失 | 缺失 | 缺失 | 缺失 | 559 W/m·K | 25 | 缺失 | 缺失 | 金刚石镀钨60 min并经退火处理，涂层转变为碳化钨，界面冶金结合增强，热导率显著提升
Preparation and thermal conductivity of tungsten coated diamond_copper composites.pdf | W-coated diamond hot-pressed sample (60 min plating, 486 W/(m·K)) | 真空热压烧结 | 缺失 | 缺失 | 缺失 | 缺失 | 缺失 | 缺失 | 1050°C | 20 min | 缺失 | 缺失 | 缺失 | 30 MPa | 1050°C | 20 min | 缺失 | 单晶 | 缺失 | 碱洗+酸洗粗化活化 | W | 505 nm | 缺失 | 缺失 | 缺失 | 486 W/m·K | 25 | 缺失 | 缺失 | 最佳镀覆工艺下的热压样品，涂层完整均匀，热导率峰值，未退火
Preparation and thermal conductivity of tungsten coated diamond_copper composites.pdf | Hot-pressed sample, diamond volume fraction 60% (grain size 100 μm, 234 W/(m·K)) | 真空热压烧结 | 缺失 | 缺失 | 缺失 | 缺失 | 缺失 | 缺失 | 1050°C | 20 min | 缺失 | 缺失 | 缺失 | 30 MPa | 1050°C | 20 min | 100 μm | 单晶 | 60% | 缺失 | 缺失 | 缺失 | 缺失 | 缺失 | 缺失 | 234 W/m·K | 25 | 缺失 | 缺失 | 体积分数过高导致金刚石团聚，热导率急剧下降
Thermal conductivity and thermal expansion coefficient of diamond_5wt%Si–Cu composite by vacuum hot pressing.pdf | diamond (5 vol%)/5wt%Si-Cu composite | 真空热压烧结 | 缺失 | 缺失 | 缺失 | 缺失 | 缺失 | 缺失 | 1000°C | 10 min | 缺失 | 缺失 | 缺失 | 25.5 MPa | 1000°C | 10 min | 118.5 μm | 缺失 | 5% | 缺失 | 缺失 | 缺失 | 88.5 μm | 缺失 | 96.3% | 455.27 W/m·K | 25 | 27 × 10⁻⁶/°C (20-600 °C) | 缺失 | 基体为5wt%Si-Cu预合金粉末；真空热压，Ar和H₂保护气氛
Thermal conductivity and thermal expansion coefficient of diamond_5wt%Si–Cu composite by vacuum hot pressing.pdf | diamond (10 vol%)/5wt%Si-Cu composite | 真空热压烧结 | 缺失 | 缺失 | 缺失 | 缺失 | 缺失 | 缺失 | 1000°C | 10 min | 缺失 | 缺失 | 缺失 | 25.5 MPa | 1000°C | 10 min | 118.5 μm | 缺失 | 10% | 缺失 | 缺失 | 缺失 | 88.5 μm | 缺失 | 95.6% | 332.78 W/m·K | 25 | 缺失 | 缺失 | 基体为5wt%Si-Cu预合金粉末；真空热压，Ar和H₂保护气氛
Thermal conductivity and thermal expansion coefficient of diamond_5wt%Si–Cu composite by vacuum hot pressing.pdf | diamond (15 vol%)/5wt%Si-Cu composite | 真空热压烧结 | 缺失 | 缺失 | 缺失 | 缺失 | 缺失 | 缺失 | 1000°C | 10 min | 缺失 | 缺失 | 缺失 | 25.5 MPa | 1000°C | 10 min | 118.5 μm | 缺失 | 15% | 缺失 | 缺失 | 缺失 | 88.5 μm | 缺失 | 92.4% | 321.84 W/m·K | 25 | 缺失 | 缺失 | 基体为5wt%Si-Cu预合金粉末；真空热压，Ar和H₂保护气氛
Thermal conductivity and thermal expansion coefficient of diamond_5wt%Si–Cu composite by vacuum hot pressing.pdf | diamond (20 vol%)/5wt%Si-Cu composite | 真空热压烧结 | 缺失 | 缺失 | 缺失 | 缺失 | 缺失 | 缺失 | 1000°C | 10 min | 缺失 | 缺失 | 缺失 | 25.5 MPa | 1000°C | 10 min | 118.5 μm | 缺失 | 20% | 缺失 | 缺失 | 缺失 | 88.5 μm | 缺失 | 88.7% | 292.44 W/m·K | 25 | 缺失 | 缺失 | 基体为5wt%Si-Cu预合金粉末；真空热压，Ar和H₂保护气氛
The influence of morphology and composition of metal–carbide coatings deposited on the diamond surface on the properties of copper–diamond composites.pdf | HP+RCVD, 15 min (No.5) | 气氛保护热压烧结 | 缺失 | 缺失 | 缺失 | 缺失 | 缺失 | 缺失 | 920°C | 15 min | 50°C/min | 缺失 | 缺失 | 40 MPa | 920°C | 15 min | 50 μm | 缺失 | 50% | 缺失 | W | 750 nm | 缺失 | 缺失 | 96% | 292 W/m·K | 25 | 缺失 | 缺失 | 金刚石涂层方法：RCVD，氩气保护，压力0.1 MPa，涂层相：WC、W2C、W
The influence of morphology and composition of metal–carbide coatings deposited on the diamond surface on the properties of copper–diamond composites.pdf | HP+RCVD, 30 min (No.6) | 气氛保护热压烧结 | 缺失 | 缺失 | 缺失 | 缺失 | 缺失 | 缺失 | 920°C | 30 min | 50°C/min | 缺失 | 缺失 | 40 MPa | 920°C | 30 min | 50 μm | 缺失 | 50% | 缺失 | W | 750 nm | 缺失 | 缺失 | 98% | 252 W/m·K | 25 | 缺失 | 缺失 | 金刚石涂层方法：RCVD，氩气保护，压力0.1 MPa，涂层相：WC、W2C、W
The influence of morphology and composition of metal–carbide coatings deposited on the diamond surface on the properties of copper–diamond composites.pdf | HP+RCVD, 45 min (No.7) | 气氛保护热压烧结 | 缺失 | 缺失 | 缺失 | 缺失 | 缺失 | 缺失 | 920°C | 45 min | 50°C/min | 缺失 | 缺失 | 40 MPa | 920°C | 45 min | 50 μm | 缺失 | 50% | 缺失 | W | 750 nm | 缺失 | 缺失 | 92% | 254 W/m·K | 25 | 缺失 | 缺失 | 金刚石涂层方法：RCVD，氩气保护，压力0.1 MPa，涂层相：WC、W2C、W
The influence of morphology and composition of metal–carbide coatings deposited on the diamond surface on the properties of copper–diamond composites.pdf | HP+RCVD, 60 min (No.8) | 气氛保护热压烧结 | 缺失 | 缺失 | 缺失 | 缺失 | 缺失 | 缺失 | 920°C | 60 min | 50°C/min | 缺失 | 缺失 | 40 MPa | 920°C | 60 min | 50 μm | 缺失 | 50% | 缺失 | W | 750 nm | 缺失 | 缺失 | 93% | 239 W/m·K | 25 | 缺失 | 缺失 | 金刚石涂层方法：RCVD，氩气保护，压力0.1 MPa，涂层相：WC、W2C、W
Study of the hot-pressing sintering process of diamond_copper composites and their thermal conductivity.pdf | Temperature 900°C, Pressure 1400N | 热压烧结 | 缺失 | 缺失 | 缺失 | 缺失 | 缺失 | 缺失 | 900°C | 缺失 | 100°C/min | 缺失 | 缺失 | 力值: 1400 N（无模具尺寸） | 900°C | 缺失 | 230 μm | 单晶 | 60% | 缺失 | Cr | 200 nm | 10 μm | 球形 | 缺失 | 564.2 W/m·K | 25 | 7.01 × 10−6 K−1（150°C） | 缺失 | 最佳工艺条件，同时也出现在压力系列中
Thermal conductivity enhancement in Cu_diamond composites with surface-roughened diamonds.pdf | Cu/AR diamond 50% | 真空热压烧结 | 缺失 | 缺失 | 缺失 | 缺失 | 缺失 | 缺失 | 900°C | 20 min | 缺失 | 缺失 | 缺失 | 40 MPa | 900°C | 20 min | 100 μm | 缺失 | 50% | 无 | Ti | 3000 nm | 60 μm | 缺失 | 99.5% | 缺失 | 25 | 缺失 | 缺失 | Ti-coated as-received diamond
Thermal conductivity enhancement in Cu_diamond composites with surface-roughened diamonds.pdf | Cu/AR diamond 55% | 真空热压烧结 | 缺失 | 缺失 | 缺失 | 缺失 | 缺失 | 缺失 | 900°C | 20 min | 缺失 | 缺失 | 缺失 | 40 MPa | 900°C | 20 min | 100 μm | 缺失 | 55% | 无 | Ti | 3000 nm | 60 μm | 缺失 | 99.5% | 缺失 | 25 | 缺失 | 缺失 | Ti-coated as-received diamond
Thermal conductivity enhancement in Cu_diamond composites with surface-roughened diamonds.pdf | Cu/AR diamond 60% | 真空热压烧结 | 缺失 | 缺失 | 缺失 | 缺失 | 缺失 | 缺失 | 900°C | 20 min | 缺失 | 缺失 | 缺失 | 40 MPa | 900°C | 20 min | 100 μm | 缺失 | 60% | 无 | Ti | 3000 nm | 60 μm | 缺失 | 99.5% | 缺失 | 25 | 缺失 | 缺失 | Ti-coated as-received diamond; thermal conductivity increase of 32% over Cu matrix (385 W/mK) suggests ~508 W/mK
Thermal conductivity enhancement in Cu_diamond composites with surface-roughened diamonds.pdf | Cu/SR diamond 50% | 真空热压烧结 | 缺失 | 缺失 | 缺失 | 缺失 | 缺失 | 缺失 | 900°C | 20 min | 缺失 | 缺失 | 缺失 | 40 MPa | 900°C | 20 min | 100 μm | 缺失 | 50% | heat treatment at 780 °C for 1 h under N2 atmosphere | Ti | 4500 nm | 60 μm | 缺失 | 99.5% | 缺失 | 25 | 缺失 | 缺失 | Surface-roughened diamond; Ti-coated
Thermal conductivity enhancement in Cu_diamond composites with surface-roughened diamonds.pdf | Cu/SR diamond 55% | 真空热压烧结 | 缺失 | 缺失 | 缺失 | 缺失 | 缺失 | 缺失 | 900°C | 20 min | 缺失 | 缺失 | 缺失 | 40 MPa | 900°C | 20 min | 100 μm | 缺失 | 55% | heat treatment at 780 °C for 1 h under N2 atmosphere | Ti | 4500 nm | 60 μm | 缺失 | 99.5% | 缺失 | 25 | 缺失 | 缺失 | Surface-roughened diamond; Ti-coated
Thermal conductivity enhancement in Cu_diamond composites with surface-roughened diamonds.pdf | Cu/SR diamond 60% | 真空热压烧结 | 缺失 | 缺失 | 缺失 | 缺失 | 缺失 | 缺失 | 900°C | 20 min | 缺失 | 缺失 | 缺失 | 40 MPa | 900°C | 20 min | 100 μm | 缺失 | 60% | heat treatment at 780 °C for 1 h under N2 atmosphere | Ti | 4500 nm | 60 μm | 缺失 | 99.5% | 685 W/m·K | 25 | 缺失 | 缺失 | Surface-roughened diamond; Ti-coated; maximum thermal conductivity value
The influence of matrix alloy on the microstructure and properties of (flake graphite + diamond)_Cu composites by hot pressing.pdf | A1 (100~+200 mesh) | 真空热压烧结 | 缺失 | 缺失 | 缺失 | 缺失 | 缺失 | 缺失 | 1020°C | 缺失 | 缺失 | 缺失 | 缺失 | 15 MPa | 1020°C | 缺失 | 20 μm | 缺失 | 25% | 缺失 | 无 | 缺失 | mesh | 球形 | 95.0% | 276 W/m·K | 缺失 | 缺失 | 62 MPa | Z向热导率81 W/m K；flake graphite体积比1:1（与金刚石），基体合金与总增强体体积比2:2
The influence of matrix alloy on the microstructure and properties of (flake graphite + diamond)_Cu composites by hot pressing.pdf | A2 (200~+300 mesh) | 真空热压烧结 | 缺失 | 缺失 | 缺失 | 缺失 | 缺失 | 缺失 | 1020°C | 缺失 | 缺失 | 缺失 | 缺失 | 15 MPa | 1020°C | 缺失 | 20 μm | 缺失 | 25% | 缺失 | 无 | 缺失 | mesh | 球形 | 97.2% | 312 W/m·K | 缺失 | 缺失 | 106 MPa | Z向热导率102 W/m K；flake graphite体积比1:1，基体合金与总增强体体积比2:2
The influence of matrix alloy on the microstructure and properties of (flake graphite + diamond)_Cu composites by hot pressing.pdf | A3 (-300 mesh) | 真空热压烧结 | 缺失 | 缺失 | 缺失 | 缺失 | 缺失 | 缺失 | 1020°C | 缺失 | 缺失 | 缺失 | 缺失 | 15 MPa | 1020°C | 缺失 | 20 μm | 缺失 | 25% | 缺失 | 无 | 缺失 | 48 μm | 球形 | 99.3% | 351 W/m·K | 缺失 | 缺失 | 122 MPa | Z向热导率138 W/m K；flake graphite体积比1:1，基体合金与总增强体体积比2:2
The influence of matrix alloy on the microstructure and properties of (flake graphite + diamond)_Cu composites by hot pressing.pdf | B1 (2:1) | 真空热压烧结 | 缺失 | 缺失 | 缺失 | 缺失 | 缺失 | 缺失 | 1020°C | 缺失 | 缺失 | 缺失 | 缺失 | 15 MPa | 1020°C | 缺失 | 20 μm | 缺失 | 33.3% | 缺失 | 无 | 缺失 | 48 μm | 球形 | 96.2% | 272 W/m·K | 缺失 | 6.8 × 10⁻⁶ /K | 64 MPa | Z向热导率90 W/m K，Z向CTE 9.6 ×10⁻⁶ /K；flake graphite:diamond:matrix合金体积比为1:1:1，总增强体与基体体积比2:1
The influence of matrix alloy on the microstructure and properties of (flake graphite + diamond)_Cu composites by hot pressing.pdf | B2 (2:2) | 真空热压烧结 | 缺失 | 缺失 | 缺失 | 缺失 | 缺失 | 缺失 | 1020°C | 缺失 | 缺失 | 缺失 | 缺失 | 15 MPa | 1020°C | 缺失 | 20 μm | 缺失 | 50% | 缺失 | 无 | 缺失 | 48 μm | 球形 | 99.3% | 351 W/m·K | 缺失 | 7.3 × 10⁻⁶ /K | 122 MPa | Z向热导率138 W/m K，Z向CTE 9.8 ×10⁻⁶ /K；flake graphite:diamond:matrix合金体积比为1:1:2，总增强体与基体体积比2:2
The influence of matrix alloy on the microstructure and properties of (flake graphite + diamond)_Cu composites by hot pressing.pdf | B3 (2:3) | 真空热压烧结 | 缺失 | 缺失 | 缺失 | 缺失 | 缺失 | 缺失 | 1020°C | 缺失 | 缺失 | 缺失 | 缺失 | 15 MPa | 1020°C | 缺失 | 20 μm | 缺失 | 20% | 缺失 | 无 | 缺失 | 48 μm | 球形 | 99.3% | 334 W/m·K | 缺失 | 9.2 × 10⁻⁶ /K | 94 MPa | Z向热导率100 W/m K，Z向CTE 13.4 ×10⁻⁶ /K；flake graphite:diamond:matrix合金体积比为1:1:3，总增强体与基体体积比2:3
Thermal properties of diamond_Cu composites enhanced by TiC plating with molten salts containing fluoride and electroless-plated Cu on diamond particles.pdf | 60 vol% dual-coated diamond/Cu composite | 真空热压烧结 | 缺失 | 缺失 | 缺失 | 缺失 | 缺失 | 缺失 | 1000°C | 60 min | 缺失 | 缺失 | 缺失 | 50 MPa | 1000°C | 60 min | 200 μm | 单晶 | 60% | 缺失 | TiC, Cu | TiC: 1 μm, Cu: 1.1 μm | 缺失 | 缺失 | 缺失 | 495.5 W/m·K | 25 | 5.86 × 10−6 K−1 | 缺失 | 双涂层TiC-Cu增强界面
Thermal properties of diamond_Cu composites enhanced by TiC plating with molten salts containing fluoride and electroless-plated Cu on diamond particles.pdf | 65 vol% dual-coated diamond/Cu composite | 真空热压烧结 | 缺失 | 缺失 | 缺失 | 缺失 | 缺失 | 缺失 | 1000°C | 60 min | 缺失 | 缺失 | 缺失 | 50 MPa | 1000°C | 60 min | 200 μm | 单晶 | 65% | 缺失 | TiC, Cu | TiC: 1 μm, Cu: 1.1 μm | 缺失 | 缺失 | 缺失 | 460.2 W/m·K | 25 | 缺失 | 缺失 | 双涂层TiC-Cu增强界面
Thermal properties of tungsten_tungsten carbide-coated double-size diamond_copper composite.pdf | 单粒径金刚石/铜复合材料-金刚石体积分数60% | 真空热压烧结 | 缺失 | 缺失 | 缺失 | 缺失 | 缺失 | 缺失 | 900°C | 120 min | 缺失 | 缺失 | 缺失 | 缺失 | 900°C | 120 min | 200 μm | 缺失 | 60% | 0.5 mol/L硫酸酸洗和氢氧化钠碱洗 | W,WC | 200 nm ± 10 nm | 1 μm | 缺失 | 缺失 | 545 W/m·K | 25 | 缺失 | 缺失 | 单粒径金刚石（200 μm）增强铜基复合材料，采用真空热压烧结制备。
Thermal properties of tungsten_tungsten carbide-coated double-size diamond_copper composite.pdf | 双粒径金刚石/铜复合材料-金刚石体积分数70% | 真空热压烧结 | 缺失 | 缺失 | 缺失 | 缺失 | 缺失 | 缺失 | 900°C | 120 min | 缺失 | 缺失 | 缺失 | 缺失 | 900°C | 120 min | 200 μm 和 40 μm | 缺失 | 70% | 0.5 mol/L硫酸酸洗和氢氧化钠碱洗 | W,WC | 200 nm ± 10 nm | 1 μm | 缺失 | 缺失 | 640 W/m·K | 25 | 缺失 | 缺失 | 双粒径金刚石（200 μm + 40 μm）增强铜基复合材料，70 vol%时获得最高热导率640 W/m·K。
adem.202302142.pdf | Cu/5wt%WC/diamond (192.2 μm) | 快速热压烧结 | 缺失 | 缺失 | 缺失 | 缺失 | 缺失 | 缺失 | 950°C | 10 min | 缺失 | 缺失 | 缺失 | 缺失 | 950°C | 10 min | 192.2 μm | 缺失 | 缺失 | 缺失 | 缺失 | 缺失 | 3.4 μm | 缺失 | 96% | 缺失 | 缺失 | 缺失 | 缺失 | 屈服强度220 MPa
adem.202302142.pdf | Cu–0.92Cr/5wt%WC/diamond (192.2 μm) | 快速热压烧结 | 缺失 | 缺失 | 缺失 | 缺失 | 缺失 | 缺失 | 950°C | 10 min | 缺失 | 缺失 | 缺失 | 缺失 | 950°C | 10 min | 192.2 μm | 缺失 | 缺失 | 缺失 | 缺失 | 缺失 | 7.5 μm | 缺失 | 99% | 缺失 | 缺失 | 缺失 | 缺失 | 屈服强度250 MPa，含0.92wt%Cr，经固溶时效处理
adem.201700894.pdf | Cu/D composites (pure interface) | 真空热压烧结 | 缺失 | 缺失 | 缺失 | 缺失 | 缺失 | 缺失 | 650°C | 30 min | 缺失 | 缺失 | 缺失 | 50 MPa | 650°C | 30 min | 45 μm | hexagonal or octahedral shapes | 40% | 缺失 | 缺失 | 缺失 | 35 μm | dendritic | 93.4% | 260 W/m·K | 70°C | 14.5×10^{-6} °C^{-1} | 缺失 | 无界面键合，纯Cu/D复合材料
adem.201700894.pdf | Cu-B/D composites (B-allied Cu powder) | 真空热压烧结 | 缺失 | 缺失 | 缺失 | 缺失 | 缺失 | 缺失 | 850°C | 30 min | 缺失 | 缺失 | 缺失 | 50 MPa | 850°C | 30 min | 45 μm | hexagonal or octahedral shapes | 40% | 缺失 | 缺失 | 缺失 | 11 μm | spherical | 98.3% | 440 W/m·K | 70°C | 12×10^{-6} °C^{-1} | 缺失 | 硼合金化铜粉（0.05 at% B），形成硼碳化物界面键合
adem.201700894.pdf | Cu-Cr/D composites (Cr-allied Cu powder) | 真空热压烧结 | 缺失 | 缺失 | 缺失 | 缺失 | 缺失 | 缺失 | 850°C | 30 min | 缺失 | 缺失 | 缺失 | 50 MPa | 850°C | 30 min | 45 μm | hexagonal or octahedral shapes | 40% | 缺失 | 缺失 | 缺失 | 11 μm | spherical | 95.8% | 500 W/m·K | 70°C | 11×10^{-6} °C^{-1} | 缺失 | 铬合金化铜粉（0.6 at% Cr），形成铬碳化物界面键合
adem.201700894.pdf | Cu/D(Cu) composites (Cu-coated diamond) | 真空热压烧结 | 缺失 | 缺失 | 缺失 | 缺失 | 缺失 | 缺失 | 650°C | 30 min | 缺失 | 缺失 | 缺失 | 50 MPa | 650°C | 30 min | 45 μm | hexagonal or octahedral shapes | 40% | 缺失 | Cu | 缺失 | 35 μm | dendritic | 100% | 475 W/m·K | 70°C | 12×10^{-6} °C^{-1} | 缺失 | 通过化学和热处理在金刚石表面沉积Cu纳米点，Cu颗粒尺寸范围100nm-1μm，界面CuO层约7nm
TiC镀层改性金刚石及其铜基复合材料的热性能研究_张利琪.pdf | B0 | 真空热压烧结 | 缺失 | 缺失 | 缺失 | 缺失 | 缺失 | 缺失 | 1000°C | 60 min | 10°C/min | 缺失 | 缺失 | 50 MPa | 1000°C | 60 min | 196 μm | 单晶 | 50% | 酸洗+碱洗 | 无 | 无 | 40 μm | 缺失 | 缺失 | 227.3 W/m·K | 25 | 8.52×10-6 K-1 | 缺失 | 未改性金刚石对比样
TiC镀层改性金刚石及其铜基复合材料的热性能研究_张利琪.pdf | A3 | 真空热压烧结 | 缺失 | 缺失 | 缺失 | 缺失 | 缺失 | 缺失 | 1000°C | 60 min | 10°C/min | 缺失 | 缺失 | 50 MPa | 1000°C | 60 min | 196 μm | 单晶 | 60% | 酸洗+碱洗 | TiC | 1000 nm | 40 μm | 缺失 | 99.07% | 495.5 W/m·K | 25 | 5.86×10-6 K-1 | 缺失 | 熔盐镀TiC+化学镀Cu，50℃ CTE为5.86×10-6 K-1，100℃ CTE为7.84×10-6 K-1
TiC镀层改性金刚石及其铜基复合材料的热性能研究_张利琪.pdf | A4 | 真空热压烧结 | 缺失 | 缺失 | 缺失 | 缺失 | 缺失 | 缺失 | 1000°C | 60 min | 10°C/min | 缺失 | 缺失 | 50 MPa | 1000°C | 60 min | 196 μm | 单晶 | 65% | 酸洗+碱洗 | TiC | 1000 nm | 40 μm | 缺失 | 97.5% | 460.2 W/m·K | 25 | 缺失 | 缺失 | 熔盐镀TiC+化学镀Cu，50℃ CTE可能约为5.15×10-6 K-1（从文中间接推断）
TiC镀层改性金刚石及其铜基复合材料的热性能研究_张利琪.pdf | B1 | 真空热压烧结 | 缺失 | 缺失 | 缺失 | 缺失 | 缺失 | 缺失 | 1000°C | 60 min | 10°C/min | 缺失 | 缺失 | 50 MPa | 1000°C | 60 min | 196 μm | 单晶 | 50% | 酸洗+碱洗 | TiC | 300 nm | 40 μm | 缺失 | 缺失 | 417.8 W/m·K | 25 | 7.52×10-6 K-1 | 缺失 | 磁控溅射镀Ti+热处理生成TiC+化学镀Cu，50℃ CTE
TiC镀层改性金刚石及其铜基复合材料的热性能研究_张利琪.pdf | B2 | 真空热压烧结 | 缺失 | 缺失 | 缺失 | 缺失 | 缺失 | 缺失 | 1000°C | 60 min | 10°C/min | 缺失 | 缺失 | 50 MPa | 1000°C | 60 min | 196 μm | 单晶 | 55% | 酸洗+碱洗 | TiC | 300 nm | 40 μm | 缺失 | 缺失 | 448.5 W/m·K | 25 | 6.76×10-6 K-1 | 缺失 | 磁控溅射镀Ti+热处理生成TiC+化学镀Cu，50℃ CTE
TiC镀层改性金刚石及其铜基复合材料的热性能研究_张利琪.pdf | B3 | 真空热压烧结 | 缺失 | 缺失 | 缺失 | 缺失 | 缺失 | 缺失 | 1000°C | 60 min | 10°C/min | 缺失 | 缺失 | 50 MPa | 1000°C | 60 min | 196 μm | 单晶 | 60% | 酸洗+碱洗 | TiC | 300 nm | 40 μm | 缺失 | 99.13% | 476.7 W/m·K | 25 | 5.89×10-6 K-1 | 缺失 | 磁控溅射镀Ti+热处理生成TiC+化学镀Cu，50℃ CTE
TiC镀层改性金刚石及其铜基复合材料的热性能研究_张利琪.pdf | B4 | 真空热压烧结 | 缺失 | 缺失 | 缺失 | 缺失 | 缺失 | 缺失 | 1000°C | 60 min | 10°C/min | 缺失 | 缺失 | 50 MPa | 1000°C | 60 min | 196 μm | 单晶 | 65% | 酸洗+碱洗 | TiC | 300 nm | 40 μm | 缺失 | 缺失 | 428.9 W/m·K | 25 | 5.40×10-6 K-1 | 缺失 | 磁控溅射镀Ti+热处理生成TiC+化学镀Cu，50℃ CTE
Ultrahigh strength CuCr_diamond composites fabricated by powder metallurgy.pdf | Cu-3Cr/1Dia | 快速热压烧结 | 缺失 | 缺失 | 缺失 | 缺失 | 缺失 | 缺失 | 950°C | 10 min | 缺失 | 缺失 | 缺失 | 40 MPa | 950°C | 10 min | 10 μm | 不规则 | 缺失 | 无 | 无 | 缺失 | 缺失 | 球形 | 缺失 | 275 W/m·K | 25 | 缺失 | 缺失 | Cu-3Cr合金+1 vol%金刚石(推测)；450°C峰值时效；维氏硬度169 HV
Ultrahigh strength CuCr_diamond composites fabricated by powder metallurgy.pdf | Cu-3Cr/3Dia | 快速热压烧结 | 缺失 | 缺失 | 缺失 | 缺失 | 缺失 | 缺失 | 950°C | 10 min | 缺失 | 缺失 | 缺失 | 40 MPa | 950°C | 10 min | 10 μm | 不规则 | 缺失 | 无 | 无 | 缺失 | 缺失 | 球形 | 缺失 | 208 W/m·K | 25 | 缺失 | 缺失 | Cu-3Cr合金+3 vol%金刚石(推测)；450°C峰值时效；维氏硬度173 HV
Ultrahigh strength CuCr_diamond composites fabricated by powder metallurgy.pdf | Cu-4Cr/1Dia | 快速热压烧结 | 缺失 | 缺失 | 缺失 | 缺失 | 缺失 | 缺失 | 950°C | 10 min | 缺失 | 缺失 | 缺失 | 40 MPa | 950°C | 10 min | 10 μm | 不规则 | 缺失 | 无 | 无 | 缺失 | 缺失 | 球形 | 缺失 | 221 W/m·K | 25 | 缺失 | 缺失 | Cu-4Cr合金+1 vol%金刚石(推测)；450°C峰值时效；维氏硬度174 HV
Ultrahigh strength CuCr_diamond composites fabricated by powder metallurgy.pdf | Cu-4Cr/3Dia | 快速热压烧结 | 缺失 | 缺失 | 缺失 | 缺失 | 缺失 | 缺失 | 950°C | 10 min | 缺失 | 缺失 | 缺失 | 40 MPa | 950°C | 10 min | 10 μm | 不规则 | 缺失 | 无 | 无 | 缺失 | 缺失 | 球形 | 缺失 | 205 W/m·K | 25 | 缺失 | 缺失 | Cu-4Cr合金+3 vol%金刚石(推测)；450°C峰值时效；维氏硬度187 HV；抗拉强度1010 MPa，屈服强度890 MPa；激光闪射法实测热导率205 W/(m·K)，电导率换算值196 W/(m·K)
jcs-07-00219.pdf | Sample 1 | 气氛保护热压烧结 | 缺失 | 缺失 | 缺失 | 缺失 | 缺失 | 缺失 | 920°C | 15 min | 50°C/min | 缺失 | 缺失 | 40 MPa | 920°C | 15 min | 100 μm | 缺失 | 50% | 无 | 无 | 缺失 | 40 μm | 缺失 | 90% | 188 W/m·K | 缺失 | 缺失 | 缺失 | 添加剂: W, 含量 0.15 vol%
jcs-07-00219.pdf | Sample 2 | 气氛保护热压烧结 | 缺失 | 缺失 | 缺失 | 缺失 | 缺失 | 缺失 | 920°C | 15 min | 50°C/min | 缺失 | 缺失 | 40 MPa | 920°C | 15 min | 100 μm | 缺失 | 50% | 无 | 无 | 缺失 | 40 μm | 缺失 | 91% | 192 W/m·K | 缺失 | 缺失 | 缺失 | 添加剂: W, 含量 0.35 vol%
jcs-07-00219.pdf | Sample 3 | 气氛保护热压烧结 | 缺失 | 缺失 | 缺失 | 缺失 | 缺失 | 缺失 | 920°C | 15 min | 50°C/min | 缺失 | 缺失 | 40 MPa | 920°C | 15 min | 100 μm | 缺失 | 50% | 无 | 无 | 缺失 | 40 μm | 缺失 | 88% | 203 W/m·K | 缺失 | 缺失 | 缺失 | 添加剂: W, 含量 0.7 vol%
jcs-07-00219.pdf | Sample 4 | 气氛保护热压烧结 | 缺失 | 缺失 | 缺失 | 缺失 | 缺失 | 缺失 | 920°C | 15 min | 50°C/min | 缺失 | 缺失 | 40 MPa | 920°C | 15 min | 100 μm | 缺失 | 50% | 无 | 无 | 缺失 | 40 μm | 缺失 | 90% | 172 W/m·K | 缺失 | 缺失 | 缺失 | 添加剂: W, 含量 2 vol%
jcs-07-00219.pdf | Sample 10 | 气氛保护热压烧结 | 缺失 | 缺失 | 缺失 | 缺失 | 缺失 | 缺失 | 920°C | 15 min | 50°C/min | 缺失 | 缺失 | 40 MPa | 920°C | 15 min | 100 μm | 缺失 | 50% | 无 | 无 | 缺失 | 40 μm | 缺失 | 89% | 178 W/m·K | 缺失 | 缺失 | 缺失 | 添加剂: Ti, 含量 0.7 vol%
jcs-07-00219.pdf | Sample 13 | 气氛保护热压烧结 | 缺失 | 缺失 | 缺失 | 缺失 | 缺失 | 缺失 | 920°C | 15 min | 50°C/min | 缺失 | 缺失 | 40 MPa | 920°C | 15 min | 100 μm | 缺失 | 50% | 无 | 无 | 缺失 | 40 μm | 缺失 | 90% | 265 W/m·K | 缺失 | 缺失 | 缺失 | 添加剂: Ti, 含量 0.35 vol%
jcs-07-00219.pdf | Sample 14 | 气氛保护热压烧结 | 缺失 | 缺失 | 缺失 | 缺失 | 缺失 | 缺失 | 920°C | 15 min | 50°C/min | 缺失 | 缺失 | 40 MPa | 920°C | 15 min | 100 μm | 缺失 | 50% | 无 | 无 | 缺失 | 40 μm | 缺失 | 77% | 63 W/m·K | 缺失 | 缺失 | 缺失 | 添加剂: Ti, 含量 2 vol%
fmats-12-1582990 (1).pdf | Zhang et al. (2015) | 真空热压烧结 | 缺失 | 缺失 | 缺失 | 缺失 | 缺失 | 缺失 | 900°C | 30 min | 缺失 | 缺失 | 缺失 | 80 MPa | 900°C | 30 min | 缺失 | 缺失 | 缺失 | 缺失 | W, Cu | 缺失 | 缺失 | 缺失 | 缺失 | 721 W/m·K | 缺失 | 缺失 | 缺失 | 钨涂层+化学镀铜
fmats-12-1582990 (1).pdf | Shen et al. (2010) | 真空热压烧结 | 缺失 | 缺失 | 缺失 | 缺失 | 缺失 | 缺失 | 1000°C | 10 min | 缺失 | 缺失 | 缺失 | 25.5 MPa | 1000°C | 10 min | 缺失 | 缺失 | 缺失 | 缺失 | 缺失 | 缺失 | 缺失 | 缺失 | 缺失 | 455 W/m·K | 缺失 | 缺失 | 缺失 | 基体为Cu-5wt%Si
fmats-12-1582990 (1).pdf | Chu et al. (2013) | 热压烧结 | 缺失 | 缺失 | 缺失 | 缺失 | 缺失 | 缺失 | 缺失 | 缺失 | 缺失 | 缺失 | 缺失 | 缺失 | 缺失 | 缺失 | 缺失 | 缺失 | 缺失 | 缺失 | 缺失 | 缺失 | 缺失 | 缺失 | 缺失 | 615 W/m·K | 缺失 | 缺失 | 缺失 | 基体为Cu-0.5wt%Zr，气体雾化粉末
fmats-12-1582990 (1).pdf | Li et al. (2022b) | 热压烧结 | 缺失 | 缺失 | 缺失 | 缺失 | 缺失 | 缺失 | 缺失 | 缺失 | 缺失 | 缺失 | 缺失 | 缺失 | 缺失 | 缺失 | 缺失 | 缺失 | 60% | 缺失 | TiC,Cu | 缺失 | 缺失 | 缺失 | 缺失 | 495.5 W/m·K | 缺失 | 缺失 | 缺失 | 熔盐法TiC涂层+化学镀铜
fmats-12-1582990.pdf | Li et al. (2022b) 实验组 | 热压烧结 | 缺失 | 缺失 | 缺失 | 缺失 | 缺失 | 缺失 | 缺失 | 缺失 | 缺失 | 缺失 | 缺失 | 缺失 | 缺失 | 缺失 | 缺失 | 缺失 | 60% | 缺失 | TiC,Cu | 缺失 | 缺失 | 缺失 | 缺失 | 495.5 W/m·K | 25 | 缺失 | 缺失 | 使用熔盐法在金刚石上形成TiC涂层，然后化学镀Cu，热压烧结得到60 vol%金刚石/Cu复合材料
fmats-12-1582990.pdf | Chu et al. (2013) 实验组 | 热压烧结 | 缺失 | 缺失 | 缺失 | 缺失 | 缺失 | 缺失 | 缺失 | 缺失 | 缺失 | 缺失 | 缺失 | 缺失 | 缺失 | 缺失 | 缺失 | 缺失 | 缺失 | 缺失 | 缺失 | 缺失 | 缺失 | 缺失 | 缺失 | 615 W/m·K | 25 | 缺失 | 缺失 | 气体雾化Cu-0.5wt%Zr合金粉与金刚石热压烧结，形成不连续ZrCx纳米结构界面层
fmats-12-1582990.pdf | Shen et al. (2010) 实验组 | 真空热压烧结 | 缺失 | 缺失 | 缺失 | 缺失 | 缺失 | 缺失 | 1000°C | 10 min | 缺失 | 缺失 | 缺失 | 25.5 MPa | 1000°C | 10 min | 缺失 | 缺失 | 缺失 | 缺失 | 缺失 | 缺失 | 缺失 | 缺失 | 缺失 | 455 W/m·K | 25 | 缺失 | 缺失 | 低压力烧结，铜基体含5wt%Si
fmats-12-1582990.pdf | Zhang et al. (2015) 实验组 | 真空热压烧结 | 缺失 | 缺失 | 缺失 | 缺失 | 缺失 | 缺失 | 900°C | 30 min | 缺失 | 缺失 | 缺失 | 80 MPa | 900°C | 30 min | 缺失 | 缺失 | 缺失 | 缺失 | W,Cu | 缺失 | 缺失 | 缺失 | 缺失 | 721 W/m·K | 25 | 缺失 | 缺失 | 金刚石先镀钨，再化学镀铜，然后在900°C、80 MPa下真空热压烧结30 min
tho4ab03.pdf | CuCD | 热压烧结 | 缺失 | 缺失 | 缺失 | 缺失 | 缺失 | 缺失 | 缺失 | 缺失 | 缺失 | 缺失 | 缺失 | 缺失 | 缺失 | 缺失 | 缺失 | 缺失 | 60% | 缺失 | 缺失 | 缺失 | 缺失 | 缺失 | 缺失 | 490 W/m·K | 25 | 6-12×10^-6 K^-1 | 70 MPa | 含1%硼作为界面结合剂
f28f49473a3eac02d82399682a72eac69a81.pdf | Raw diamond 40/1243 | 热压烧结 | 缺失 | 缺失 | 缺失 | 缺失 | 缺失 | 缺失 | 969.9°C | 10 min | 缺失 | 缺失 | 缺失 | 50 MPa | 969.9°C | 10 min | 102 μm | complete hexahedron octahedron | 40% | 缺失 | 无 | 缺失 | 75 μm | 缺失 | 96.2% | 262.82 W/m·K | 25 | 14.92 (10^{-6} K^{-1}) | 缺失 | 未涂层金刚石
f28f49473a3eac02d82399682a72eac69a81.pdf | Cu-coated diamond 40/1193 | 热压烧结 | 缺失 | 缺失 | 缺失 | 缺失 | 缺失 | 缺失 | 919.9°C | 10 min | 缺失 | 缺失 | 缺失 | 50 MPa | 919.9°C | 10 min | 102 μm | complete hexahedron octahedron | 40% | 缺失 | Cu | 100 nm | 75 μm | 缺失 | 96.3% | 240.05 W/m·K | 25 | 13.57 (10^{-6} K^{-1}) | 缺失 | 铜涂层金刚石
f28f49473a3eac02d82399682a72eac69a81.pdf | Cu-coated diamond 40/1243 | 热压烧结 | 缺失 | 缺失 | 缺失 | 缺失 | 缺失 | 缺失 | 969.9°C | 10 min | 缺失 | 缺失 | 缺失 | 50 MPa | 969.9°C | 10 min | 102 μm | complete hexahedron octahedron | 40% | 缺失 | Cu | 100 nm | 75 μm | 缺失 | 97.6% | 339.53 W/m·K | 25 | 12.61 (10^{-6} K^{-1}) | 缺失 | 铜涂层金刚石
f28f49473a3eac02d82399682a72eac69a81.pdf | Cu-coated diamond 40/1313 | 热压烧结 | 缺失 | 缺失 | 缺失 | 缺失 | 缺失 | 缺失 | 1039.8°C | 10 min | 缺失 | 缺失 | 缺失 | 50 MPa | 1039.8°C | 10 min | 102 μm | complete hexahedron octahedron | 40% | 缺失 | Cu | 100 nm | 75 μm | 缺失 | 97.2% | 312.08 W/m·K | 25 | 12.94 (10^{-6} K^{-1}) | 缺失 | 铜涂层金刚石
f28f49473a3eac02d82399682a72eac69a81.pdf | Cu-coated diamond 40/1363 | 热压烧结 | 缺失 | 缺失 | 缺失 | 缺失 | 缺失 | 缺失 | 1089.8°C | 10 min | 缺失 | 缺失 | 缺失 | 50 MPa | 1089.8°C | 10 min | 102 μm | complete hexahedron octahedron | 40% | 缺失 | Cu | 100 nm | 75 μm | 缺失 | 96.9% | 277.69 W/m·K | 25 | 12.82 (10^{-6} K^{-1}) | 缺失 | 铜涂层金刚石
f28f49473a3eac02d82399682a72eac69a81.pdf | Ti-coated diamond 30/1243 | 热压烧结 | 缺失 | 缺失 | 缺失 | 缺失 | 缺失 | 缺失 | 969.9°C | 10 min | 缺失 | 缺失 | 缺失 | 50 MPa | 969.9°C | 10 min | 102 μm | complete hexahedron octahedron | 30% | 缺失 | Ti | 100 nm | 75 μm | 缺失 | 98.6% | 452.80 W/m·K | 25 | 13.22 (10^{-6} K^{-1}) | 缺失 | 钛涂层金刚石
f28f49473a3eac02d82399682a72eac69a81.pdf | Ti-coated diamond 40/1193 | 热压烧结 | 缺失 | 缺失 | 缺失 | 缺失 | 缺失 | 缺失 | 919.9°C | 10 min | 缺失 | 缺失 | 缺失 | 50 MPa | 919.9°C | 10 min | 102 μm | complete hexahedron octahedron | 40% | 缺失 | Ti | 100 nm | 75 μm | 缺失 | 96.7% | 247.00 W/m·K | 25 | 13.01 (10^{-6} K^{-1}) | 缺失 | 钛涂层金刚石
f28f49473a3eac02d82399682a72eac69a81.pdf | Ti-coated diamond 40/1243 | 热压烧结 | 缺失 | 缺失 | 缺失 | 缺失 | 缺失 | 缺失 | 969.9°C | 10 min | 缺失 | 缺失 | 缺失 | 50 MPa | 969.9°C | 10 min | 102 μm | complete hexahedron octahedron | 40% | 缺失 | Ti | 100 nm | 75 μm | 缺失 | 98.3% | 470.45 W/m·K | 25 | 11.24 (10^{-6} K^{-1}) | 缺失 | 钛涂层金刚石
f28f49473a3eac02d82399682a72eac69a81.pdf | Ti-coated diamond 40/1313 | 热压烧结 | 缺失 | 缺失 | 缺失 | 缺失 | 缺失 | 缺失 | 1039.8°C | 10 min | 缺失 | 缺失 | 缺失 | 50 MPa | 1039.8°C | 10 min | 102 μm | complete hexahedron octahedron | 40% | 缺失 | Ti | 100 nm | 75 μm | 缺失 | 98.5% | 475.01 W/m·K | 25 | 10.93 (10^{-6} K^{-1}) | 缺失 | 钛涂层金刚石
f28f49473a3eac02d82399682a72eac69a81.pdf | Ti-coated diamond 40/1363 | 热压烧结 | 缺失 | 缺失 | 缺失 | 缺失 | 缺失 | 缺失 | 1089.8°C | 10 min | 缺失 | 缺失 | 缺失 | 50 MPa | 1089.8°C | 10 min | 102 μm | complete hexahedron octahedron | 40% | 缺失 | Ti | 100 nm | 75 μm | 缺失 | 97.7% | 412.40 W/m·K | 25 | 11.86 (10^{-6} K^{-1}) | 缺失 | 钛涂层金刚石
f28f49473a3eac02d82399682a72eac69a81.pdf | Ti-coated diamond 50/1243 | 热压烧结 | 缺失 | 缺失 | 缺失 | 缺失 | 缺失 | 缺失 | 969.9°C | 10 min | 缺失 | 缺失 | 缺失 | 50 MPa | 969.9°C | 10 min | 102 μm | complete hexahedron octahedron | 50% | 缺失 | Ti | 100 nm | 75 μm | 缺失 | 97.8% | 423.97 W/m·K | 25 | 10.55 (10^{-6} K^{-1}) | 缺失 | 钛涂层金刚石
f28f49473a3eac02d82399682a72eac69a81.pdf | Ti-coated diamond 60/1243 | 热压烧结 | 缺失 | 缺失 | 缺失 | 缺失 | 缺失 | 缺失 | 969.9°C | 10 min | 缺失 | 缺失 | 缺失 | 50 MPa | 969.9°C | 10 min | 102 μm | complete hexahedron octahedron | 60% | 缺失 | Ti | 100 nm | 75 μm | 缺失 | 96.5% | 376.84 W/m·K | 25 | 9.93 (10^{-6} K^{-1}) | 缺失 | 钛涂层金刚石
s41598-017-11142-y.pdf | C0 | 真空热压烧结 | 缺失 | 缺失 | 缺失 | 缺失 | 缺失 | 缺失 | 950°C | 20 min | 缺失 | 缺失 | 缺失 | 60 MPa | 950°C | 20 min | 196 μm | 缺失 | 50% | 缺失 | 缺失 | 缺失 | 缺失 | 缺失 | 89.05% | 210 W/m·K | 25 | 缺失 | 缺失 | 未镀层金刚石/铜复合材料
s41598-017-11142-y.pdf | C1 | 真空热压烧结 | 缺失 | 缺失 | 缺失 | 缺失 | 缺失 | 缺失 | 950°C | 20 min | 缺失 | 缺失 | 缺失 | 60 MPa | 950°C | 20 min | 196 μm | 缺失 | 50% | 缺失 | B4C | 200 nm | 缺失 | 缺失 | 缺失 | 360 W/m·K | 25 | 缺失 | 缺失 | 2小时B4C镀层金刚石/铜复合材料
s41598-017-11142-y.pdf | C2 | 真空热压烧结 | 缺失 | 缺失 | 缺失 | 缺失 | 缺失 | 缺失 | 950°C | 20 min | 缺失 | 缺失 | 缺失 | 60 MPa | 950°C | 20 min | 196 μm | 缺失 | 50% | 缺失 | B4C | 700 nm | 缺失 | 缺失 | 缺失 | 540 W/m·K | 25 | 缺失 | 缺失 | 4小时B4C镀层金刚石/铜复合材料
s41598-017-11142-y.pdf | C3 | 真空热压烧结 | 缺失 | 缺失 | 缺失 | 缺失 | 缺失 | 缺失 | 950°C | 20 min | 缺失 | 缺失 | 缺失 | 60 MPa | 950°C | 20 min | 196 μm | 缺失 | 50% | 缺失 | B4C | 1000 nm | 缺失 | 缺失 | 99.52% | 687 W/m·K | 25 | 缺失 | 缺失 | 6小时B4C镀层金刚石/铜复合材料，近全致密
materials-19-01534.pdf | Uncoated diamond/copper composite (LA) | 真空热压烧结 | 缺失 | 缺失 | 缺失 | 缺失 | 缺失 | 缺失 | 850°C | 30 min | 10°C/min | 缺失 | 缺失 | 力值: 25 kN, 模具内径: φ12.7 mm | 850°C | 30 min | 231 μm | 多面体 | 50% | 超声清洗 | 无 | 0 | 70 μm and 20 μm | 缺失 | 缺失 | 286.57 W/m·K | 25°C | 缺失 | 缺失 | 未涂覆金刚石，直接与铜粉混合热压烧结
materials-19-01534.pdf | 700°C annealed diamond/copper composite (LB) | 真空热压烧结 | 缺失 | 缺失 | 缺失 | 缺失 | 缺失 | 缺失 | 850°C | 30 min | 10°C/min | 缺失 | 缺失 | 力值: 25 kN, 模具内径: φ12.7 mm | 850°C | 30 min | 231 μm | 多面体 | 50% | 超声清洗 | Cr | 194 ± 32 nm | 70 μm and 20 μm | 缺失 | 缺失 | 532.93 W/m·K | 25°C | 缺失 | 缺失 | Cr涂层后700°C退火2h，形成部分Cr3C2，涂层总厚度194±32 nm，Cr3C2占比57.5%
materials-19-01534.pdf | 900°C annealed diamond/copper composite (LC) | 真空热压烧结 | 缺失 | 缺失 | 缺失 | 缺失 | 缺失 | 缺失 | 850°C | 30 min | 10°C/min | 缺失 | 缺失 | 力值: 25 kN, 模具内径: φ12.7 mm | 850°C | 30 min | 231 μm | 多面体 | 50% | 超声清洗 | Cr | 368 ± 51 nm | 70 μm and 20 μm | 缺失 | 缺失 | 605.27 W/m·K | 25°C | 缺失 | 缺失 | Cr涂层后900°C退火2h，涂层均匀致密，厚度368±51 nm，Cr3C2占比77.1%，粗糙度最低33.3 nm，界面热导最佳
materials-19-01534.pdf | 1100°C annealed diamond/copper composite (LD) | 真空热压烧结 | 缺失 | 缺失 | 缺失 | 缺失 | 缺失 | 缺失 | 850°C | 30 min | 10°C/min | 缺失 | 缺失 | 力值: 25 kN, 模具内径: φ12.7 mm | 850°C | 30 min | 231 μm | 多面体 | 50% | 超声清洗 | Cr | 746 ± 94 nm | 70 μm and 20 μm | 缺失 | 缺失 | 437.98 W/m·K | 25°C | 缺失 | 缺失 | Cr涂层后1100°C退火2h，涂层过厚且碳化物粗化，厚度746±94 nm，Cr3C2占比87.2%，粗糙度61.6 nm，界面热阻增大
刘学璋和余志明 - 2014 - 并联导热结构的金刚石铜基复合材料的制备.pdf | 并联导热结构的金刚石/铜基复合材料 | 真空热压烧结 | 缺失 | 缺失 | 缺失 | 缺失 | 缺失 | 缺失 | 900°C | 240 min | 缺失 | 缺失 | 缺失 | 28 MPa | 900°C | 240 min | CVD金刚石膜，厚度约6.5 μm | 柱状晶 | 缺失 | 缺失 | Ti | 缺失 | 20 μm | 缺失 | 缺失 | 392.78 W/m·K | 25 | 缺失 | 缺失 | 钨丝芯材，CVD金刚石膜，真空热压烧结
ssrn-5847637.pdf | 未涂层金刚石/Cu-Fe，650°C | 真空热压烧结 | 缺失 | 缺失 | 缺失 | 缺失 | 缺失 | 缺失 | 650°C | 20 min | 缺失 | 缺失 | 缺失 | 100 MPa | 650°C | 20 min | 115.5 μm | 缺失 | 20% | 缺失 | 无 | 缺失 | 48.5 μm | 缺失 | 92.68% | 缺失 | 缺失 | 缺失 | 缺失 | 未涂层金刚石，650°C烧结
ssrn-5847637.pdf | 未涂层金刚石/Cu-Fe，750°C | 真空热压烧结 | 缺失 | 缺失 | 缺失 | 缺失 | 缺失 | 缺失 | 750°C | 20 min | 缺失 | 缺失 | 缺失 | 100 MPa | 750°C | 20 min | 115.5 μm | 缺失 | 20% | 缺失 | 无 | 缺失 | 48.5 μm | 缺失 | 92.68% | 缺失 | 缺失 | 缺失 | 615 MPa | 最佳烧结温度下的性能，弯曲强度根据CrB组856 MPa减去241 MPa推算
ssrn-5847637.pdf | B4C涂层金刚石/Cu-Fe，750°C | 真空热压烧结 | 缺失 | 缺失 | 缺失 | 缺失 | 缺失 | 缺失 | 750°C | 20 min | 缺失 | 缺失 | 缺失 | 100 MPa | 750°C | 20 min | 115.5 μm | 缺失 | 20% | 缺失 | B4C | 缺失 | 48.5 μm | 缺失 | 95.78% | 缺失 | 缺失 | 缺失 | 768 MPa | 弯曲强度根据CrB组856 MPa减去88 MPa推算
ssrn-5847637.pdf | CrB纳米线修饰金刚石/Cu-Fe，750°C | 真空热压烧结 | 缺失 | 缺失 | 缺失 | 缺失 | 缺失 | 缺失 | 750°C | 20 min | 缺失 | 缺失 | 缺失 | 100 MPa | 750°C | 20 min | 115.5 μm | 缺失 | 20% | 缺失 | CrB | 缺失 | 48.5 μm | 缺失 | 97.58% | 缺失 | 缺失 | 缺失 | 856 MPa | 性能最佳组
tf.2024050002 (1).pdf | 样品1（未镀铬） | 真空热压烧结 | 缺失 | 缺失 | 缺失 | 缺失 | 缺失 | 缺失 | 850°C | 30 min | 缺失 | 缺失 | 缺失 | 20 MPa | 850°C | 30 min | 200 μm | 六八面体聚形 | 60% | 缺失 | 缺失 | 缺失 | 缺失 | 树枝状 | 92.5% | 127 W/m·K | 缺失 | 缺失 | 31 MPa | 未镀铬金刚石
tf.2024050002 (1).pdf | 样品2 | 真空热压烧结 | 缺失 | 缺失 | 缺失 | 缺失 | 缺失 | 缺失 | 850°C | 30 min | 缺失 | 缺失 | 缺失 | 20 MPa | 850°C | 30 min | 200 μm | 六八面体聚形 | 60% | 缺失 | Cr | 150 nm | 缺失 | 树枝状 | 94.6% | 417 W/m·K | 缺失 | 缺失 | 85 MPa | 镀铬金刚石
tf.2024050002 (1).pdf | 样品3 | 真空热压烧结 | 缺失 | 缺失 | 缺失 | 缺失 | 缺失 | 缺失 | 1050°C | 30 min | 缺失 | 缺失 | 缺失 | 20 MPa | 1050°C | 30 min | 200 μm | 六八面体聚形 | 60% | 缺失 | Cr | 150 nm | 缺失 | 树枝状 | 95.2% | 574 W/m·K | 缺失 | 6.21×10−6 K−1（100 ℃） | 174 MPa | 镀铬金刚石
tf.2024050002 (1).pdf | 样品4 | 真空热压烧结 | 缺失 | 缺失 | 缺失 | 缺失 | 缺失 | 缺失 | 1050°C | 30 min | 缺失 | 缺失 | 缺失 | 25 MPa | 1050°C | 30 min | 200 μm | 六八面体聚形 | 60% | 缺失 | Cr | 150 nm | 缺失 | 树枝状 | 97.8% | 560 W/m·K | 缺失 | 缺失 | 162 MPa | 镀铬金刚石
tf.2024050002 (1).pdf | 样品5 | 真空热压烧结 | 缺失 | 缺失 | 缺失 | 缺失 | 缺失 | 缺失 | 1050°C | 30 min | 缺失 | 缺失 | 缺失 | 30 MPa | 1050°C | 30 min | 200 μm | 六八面体聚形 | 60% | 缺失 | Cr | 150 nm | 缺失 | 树枝状 | 93.9% | 缺失 | 缺失 | 缺失 | 缺失 | 镀铬金刚石，未测热导率和弯曲强度
tf.2024050002 (1).pdf | 样品6 | 真空热压烧结 | 缺失 | 缺失 | 缺失 | 缺失 | 缺失 | 缺失 | 1100°C | 30 min | 缺失 | 缺失 | 缺失 | 20 MPa | 1100°C | 30 min | 200 μm | 六八面体聚形 | 60% | 缺失 | Cr | 150 nm | 缺失 | 树枝状 | 94.6% | 571 W/m·K | 缺失 | 6.90×10−6 K−1（100 ℃） | 278 MPa | 镀铬金刚石
tf.2024050002 (1).pdf | 样品7 | 真空热压烧结 | 缺失 | 缺失 | 缺失 | 缺失 | 缺失 | 缺失 | 1100°C | 30 min | 缺失 | 缺失 | 缺失 | 25 MPa | 1100°C | 30 min | 200 μm | 六八面体聚形 | 60% | 缺失 | Cr | 150 nm | 缺失 | 树枝状 | 95.2% | 567 W/m·K | 缺失 | 缺失 | 241 MPa | 镀铬金刚石
tf.2024050002.pdf | 样品1 (未镀铬金刚石/铜复合材料, 850°C, 20 MPa) | 真空热压烧结 | 缺失 | 缺失 | 缺失 | 缺失 | 缺失 | 缺失 | 850°C | 30 min | 缺失 | 缺失 | 缺失 | 20 MPa | 850°C | 30 min | 200 μm | 六八面体聚形 | 60% | 缺失 | 无 | 缺失 | 缺失 | 树枝状 | 92.5% | 127 W/m·K | 25 | 缺失 | 缺失 | 未镀铬对比样品
tf.2024050002.pdf | 样品2 (镀铬金刚石/铜复合材料, 850°C, 20 MPa) | 真空热压烧结 | 缺失 | 缺失 | 缺失 | 缺失 | 缺失 | 缺失 | 850°C | 30 min | 缺失 | 缺失 | 缺失 | 20 MPa | 850°C | 30 min | 200 μm | 六八面体聚形 | 60% | 缺失 | Cr | 150 nm | 缺失 | 树枝状 | 94.6% | 417 W/m·K | 25 | 缺失 | 85 MPa
tf.2024050002.pdf | 样品3 (镀铬金刚石/铜复合材料, 1050°C, 20 MPa) | 真空热压烧结 | 缺失 | 缺失 | 缺失 | 缺失 | 缺失 | 缺失 | 1050°C | 30 min | 缺失 | 缺失 | 缺失 | 20 MPa | 1050°C | 30 min | 200 μm | 六八面体聚形 | 60% | 缺失 | Cr | 150 nm | 缺失 | 树枝状 | 95.2% | 574 W/m·K | 25 | 6.21×10^{-6} K^{-1} (100 °C) | 174 MPa
tf.2024050002.pdf | 样品4 (镀铬金刚石/铜复合材料, 1050°C, 25 MPa) | 真空热压烧结 | 缺失 | 缺失 | 缺失 | 缺失 | 缺失 | 缺失 | 1050°C | 30 min | 缺失 | 缺失 | 缺失 | 25 MPa | 1050°C | 30 min | 200 μm | 六八面体聚形 | 60% | 缺失 | Cr | 150 nm | 缺失 | 树枝状 | 97.8% | 缺失 | 25 | 缺失 | 162 MPa
tf.2024050002.pdf | 样品5 (镀铬金刚石/铜复合材料, 1050°C, 30 MPa) | 真空热压烧结 | 缺失 | 缺失 | 缺失 | 缺失 | 缺失 | 缺失 | 1050°C | 30 min | 缺失 | 缺失 | 缺失 | 30 MPa | 1050°C | 30 min | 200 μm | 六八面体聚形 | 60% | 缺失 | Cr | 150 nm | 缺失 | 树枝状 | 93.9% | 缺失 | 25 | 缺失 | 缺失 | 高压导致基体溢出，相对密度偏低
tf.2024050002.pdf | 样品6 (镀铬金刚石/铜复合材料, 1100°C, 20 MPa) | 真空热压烧结 | 缺失 | 缺失 | 缺失 | 缺失 | 缺失 | 缺失 | 1100°C | 30 min | 缺失 | 缺失 | 缺失 | 20 MPa | 1100°C | 30 min | 200 μm | 六八面体聚形 | 60% | 缺失 | Cr | 150 nm | 缺失 | 树枝状 | 94.6% | 缺失 | 25 | 6.90×10^{-6} K^{-1} (100 °C) | 278 MPa
tf.2024050002.pdf | 样品7 (镀铬金刚石/铜复合材料, 1100°C, 25 MPa) | 真空热压烧结 | 缺失 | 缺失 | 缺失 | 缺失 | 缺失 | 缺失 | 1100°C | 30 min | 缺失 | 缺失 | 缺失 | 25 MPa | 1100°C | 30 min | 200 μm | 六八面体聚形 | 60% | 缺失 | Cr | 150 nm | 缺失 | 树枝状 | 95.2% | 缺失 | 25 | 缺失 | 241 MPa
materials-18-03882-v2.pdf | 退火0h (400μm, 200nm W, 50vol%) | 热压烧结 | 缺失 | 缺失 | 缺失 | 缺失 | 缺失 | 缺失 | 缺失 | 缺失 | 缺失 | 缺失 | 缺失 | 缺失 | 缺失 | 缺失 | 400 μm | 单晶颗粒 | 50% | 硝酸、氢氧化钠、丙酮、无水乙醇清洗，超声波清洗 | W | 200 nm | 缺失 | 缺失 | 缺失 | 546.6 W/m·K | 25 | 缺失 | 缺失 | 退火条件：1100°C, 0h, 真空5×10^-4 Pa；热导率由表2数据计算
materials-18-03882-v2.pdf | 退火1h (400μm, 200nm W, 50vol%) | 热压烧结 | 缺失 | 缺失 | 缺失 | 缺失 | 缺失 | 缺失 | 缺失 | 缺失 | 缺失 | 缺失 | 缺失 | 缺失 | 缺失 | 缺失 | 400 μm | 单晶颗粒 | 50% | 硝酸、氢氧化钠、丙酮、无水乙醇清洗，超声波清洗 | W | 200 nm | 缺失 | 缺失 | 缺失 | 584.3 W/m·K | 25 | 缺失 | 缺失 | 退火条件：1100°C, 1h, 真空5×10^-4 Pa；热导率由表2数据计算
materials-18-03882-v2.pdf | 退火1.5h (400μm, 200nm W, 50vol%) | 热压烧结 | 缺失 | 缺失 | 缺失 | 缺失 | 缺失 | 缺失 | 缺失 | 缺失 | 缺失 | 缺失 | 缺失 | 缺失 | 缺失 | 缺失 | 400 μm | 单晶颗粒 | 50% | 硝酸、氢氧化钠、丙酮、无水乙醇清洗，超声波清洗 | W | 200 nm | 缺失 | 缺失 | 缺失 | 637.1 W/m·K | 25 | 缺失 | 缺失 | 退火条件：1100°C, 1.5h, 真空5×10^-4 Pa；热导率由表2数据计算
materials-18-03882-v2.pdf | 退火2h (400μm, 200nm W, 50vol%) | 热压烧结 | 缺失 | 缺失 | 缺失 | 缺失 | 缺失 | 缺失 | 缺失 | 缺失 | 缺失 | 缺失 | 缺失 | 缺失 | 缺失 | 缺失 | 400 μm | 单晶颗粒 | 50% | 硝酸、氢氧化钠、丙酮、无水乙醇清洗，超声波清洗 | W | 200 nm | 缺失 | 缺失 | 缺失 | 640 W/m·K | 25 | 缺失 | 缺失 | 退火条件：1100°C, 2h, 真空5×10^-4 Pa；文献报告的最佳热导率
materials-18-03882-v2.pdf | 退火4h (400μm, 200nm W, 50vol%) | 热压烧结 | 缺失 | 缺失 | 缺失 | 缺失 | 缺失 | 缺失 | 缺失 | 缺失 | 缺失 | 缺失 | 缺失 | 缺失 | 缺失 | 缺失 | 400 μm | 单晶颗粒 | 50% | 硝酸、氢氧化钠、丙酮、无水乙醇清洗，超声波清洗 | W | 200 nm | 缺失 | 缺失 | 缺失 | 537.9 W/m·K | 25 | 缺失 | 缺失 | 退火条件：1100°C, 4h, 真空5×10^-4 Pa；热导率由表2数据计算
materials-18-03882-v2.pdf | 退火6h (400μm, 200nm W, 50vol%) | 热压烧结 | 缺失 | 缺失 | 缺失 | 缺失 | 缺失 | 缺失 | 缺失 | 缺失 | 缺失 | 缺失 | 缺失 | 缺失 | 缺失 | 缺失 | 400 μm | 单晶颗粒 | 50% | 硝酸、氢氧化钠、丙酮、无水乙醇清洗，超声波清洗 | W | 200 nm | 缺失 | 缺失 | 缺失 | 524.0 W/m·K | 25 | 缺失 | 缺失 | 退火条件：1100°C, 6h, 真空5×10^-4 Pa；热导率由表2数据计算
materials-18-03882-v2.pdf | 150μm-50nm-50vol%, 退火2h | 热压烧结 | 缺失 | 缺失 | 缺失 | 缺失 | 缺失 | 缺失 | 缺失 | 缺失 | 缺失 | 缺失 | 缺失 | 缺失 | 缺失 | 缺失 | 150 μm | 单晶颗粒 | 50% | 硝酸、氢氧化钠、丙酮、无水乙醇清洗，超声波清洗 | W | 50 nm | 缺失 | 缺失 | 缺失 | 344 W/m·K | 25 | 缺失 | 缺失 | 退火条件：1100°C, 2h, 真空5×10^-4 Pa
materials-18-03882-v2.pdf | 150μm-200nm-50vol%, 退火2h | 热压烧结 | 缺失 | 缺失 | 缺失 | 缺失 | 缺失 | 缺失 | 缺失 | 缺失 | 缺失 | 缺失 | 缺失 | 缺失 | 缺失 | 缺失 | 150 μm | 单晶颗粒 | 50% | 硝酸、氢氧化钠、丙酮、无水乙醇清洗，超声波清洗 | W | 200 nm | 缺失 | 缺失 | 缺失 | 395 W/m·K | 25 | 缺失 | 缺失 | 退火条件：1100°C, 2h, 真空5×10^-4 Pa
materials-18-03882-v2.pdf | 400μm-50nm-50vol%, 退火2h | 热压烧结 | 缺失 | 缺失 | 缺失 | 缺失 | 缺失 | 缺失 | 缺失 | 缺失 | 缺失 | 缺失 | 缺失 | 缺失 | 缺失 | 缺失 | 400 μm | 单晶颗粒 | 50% | 硝酸、氢氧化钠、丙酮、无水乙醇清洗，超声波清洗 | W | 50 nm | 缺失 | 缺失 | 缺失 | 465 W/m·K | 25 | 缺失 | 缺失 | 退火条件：1100°C, 2h, 真空5×10^-4 Pa
materials-18-03882-v2.pdf | 400μm-200nm-60vol%, 退火2h | 热压烧结 | 缺失 | 缺失 | 缺失 | 缺失 | 缺失 | 缺失 | 缺失 | 缺失 | 缺失 | 缺失 | 缺失 | 缺失 | 缺失 | 缺失 | 400 μm | 单晶颗粒 | 60% | 硝酸、氢氧化钠、丙酮、无水乙醇清洗，超声波清洗 | W | 200 nm | 缺失 | 缺失 | 缺失 | 607 W/m·K | 25 | 缺失 | 缺失 | 退火条件：1100°C, 2h, 真空5×10^-4 Pa
materials-17-03711-v2 (1).pdf | 表1 No.1 无Cr镀层 | 真空热压烧结 | 缺失 | 缺失 | 缺失 | 缺失 | 缺失 | 缺失 | 850°C | 30 min | 缺失 | 缺失 | 缺失 | 20 MPa | 850°C | 90 min | 45 μm | 十四面体 | 60% | 无 | 缺失 | 缺失 | 35 μm | 树枝状 | 90.99% | 47.29 W/m·K | 25 | 缺失 | 缺失 | 无Cr镀层对比样，表1
materials-17-03711-v2 (1).pdf | 表1 No.2 Cr镀层150nm | 真空热压烧结 | 缺失 | 缺失 | 缺失 | 缺失 | 缺失 | 缺失 | 850°C | 30 min | 缺失 | 缺失 | 缺失 | 20 MPa | 850°C | 90 min | 45 μm | 十四面体 | 60% | 无 | Cr | 150 nm | 35 μm | 树枝状 | 95.57% | 173.28 W/m·K | 25 | 缺失 | 缺失 | Cr镀层150nm，表1
materials-17-03711-v2 (1).pdf | 表1 No.3 Cr镀层200nm | 真空热压烧结 | 缺失 | 缺失 | 缺失 | 缺失 | 缺失 | 缺失 | 850°C | 30 min | 缺失 | 缺失 | 缺失 | 20 MPa | 850°C | 90 min | 45 μm | 十四面体 | 60% | 无 | Cr | 200 nm | 35 μm | 树枝状 | 96.04% | 161.77 W/m·K | 25 | 缺失 | 缺失 | Cr镀层200nm，表1
materials-17-03711-v2 (1).pdf | 表2 No.1 无Cr镀层 | 真空热压烧结 | 缺失 | 缺失 | 缺失 | 缺失 | 缺失 | 缺失 | 850°C | 30 min | 缺失 | 缺失 | 缺失 | 20 MPa | 850°C | 90 min | 缺失 | 缺失 | 缺失 | 缺失 | 缺失 | 缺失 | 35 μm | 树枝状 | 92.5% | 127.14 W/m·K | 24.9°C | 缺失 | 缺失 | 无Cr镀层对比样，表2，金刚石参数未报告
materials-17-03711-v2 (1).pdf | 表2 No.2 Cr-plated 850°C 20MPa | 真空热压烧结 | 缺失 | 缺失 | 缺失 | 缺失 | 缺失 | 缺失 | 850°C | 30 min | 缺失 | 缺失 | 缺失 | 20 MPa | 850°C | 90 min | 缺失 | 缺失 | 缺失 | 缺失 | Cr | 缺失 | 35 μm | 树枝状 | 94.6% | 417.52 W/m·K | 24.9°C | 缺失 | 缺失 | Cr-plated，金刚石参数未报告，表2
materials-17-03711-v2 (1).pdf | 表2 No.3 1050°C 20MPa | 真空热压烧结 | 缺失 | 缺失 | 缺失 | 缺失 | 缺失 | 缺失 | 1050°C | 30 min | 缺失 | 缺失 | 缺失 | 20 MPa | 1050°C | 90 min | 210 μm | 缺失 | 缺失 | 缺失 | Cr | 缺失 | 35 μm | 树枝状 | 95.2% | 593.67 W/m·K | 24.9°C | 6.37 (25-100°C), 7.25 (25-200°C), 7.92 (25-300°C) ×10^{-6} K^{-1} | 缺失 | 摘要明确金刚石粒径210 µm，热导率最高，表2
materials-17-03711-v2 (1).pdf | 表2 No.4 1050°C 25MPa | 真空热压烧结 | 缺失 | 缺失 | 缺失 | 缺失 | 缺失 | 缺失 | 1050°C | 30 min | 缺失 | 缺失 | 缺失 | 25 MPa | 1050°C | 90 min | 缺失 | 缺失 | 缺失 | 缺失 | Cr | 缺失 | 35 μm | 树枝状 | 97.8% | 590.14 W/m·K | 24.9°C | 6.48 (25-100°C), 7.31 (25-200°C), 7.99 (25-300°C) ×10^{-6} K^{-1} | 缺失 | 表2，金刚石参数未报告，热膨胀系数来自表5
materials-17-03711-v2 (1).pdf | 表2 No.5 1050°C 30MPa | 真空热压烧结 | 缺失 | 缺失 | 缺失 | 缺失 | 缺失 | 缺失 | 1050°C | 30 min | 缺失 | 缺失 | 缺失 | 30 MPa | 1050°C | 90 min | 缺失 | 缺失 | 缺失 | 缺失 | Cr | 缺失 | 35 μm | 树枝状 | 93.9% | 578.08 W/m·K | 24.9°C | 缺失 | 缺失 | 表2，无热膨胀数据
materials-17-03711-v2 (1).pdf | 表2 No.6 1100°C 20MPa | 真空热压烧结 | 缺失 | 缺失 | 缺失 | 缺失 | 缺失 | 缺失 | 1100°C | 30 min | 缺失 | 缺失 | 缺失 | 20 MPa | 1100°C | 90 min | 缺失 | 缺失 | 缺失 | 缺失 | Cr | 缺失 | 35 μm | 树枝状 | 94.6% | 580.54 W/m·K | 24.9°C | 6.90 (25-100°C), 7.78 (25-200°C), 8.42 (25-300°C) ×10^{-6} K^{-1} | 缺失 | 表2，热膨胀来自表5
materials-17-03711-v2 (1).pdf | 表2 No.7 1100°C 25MPa | 真空热压烧结 | 缺失 | 缺失 | 缺失 | 缺失 | 缺失 | 缺失 | 1100°C | 30 min | 缺失 | 缺失 | 缺失 | 25 MPa | 1100°C | 90 min | 缺失 | 缺失 | 缺失 | 缺失 | Cr | 缺失 | 35 μm | 树枝状 | 95.2% | 587.15 W/m·K | 24.9°C | 6.73 (25-100°C), 7.69 (25-200°C), 8.38 (25-300°C) ×10^{-6} K^{-1} | 缺失 | 表2，热膨胀来自表5
WC-W包覆金刚石_铜复合材料的界面调控及导热性能研究_崔露露.pdf | 未包覆金刚石/铜复合材料（烧结温度920°C） | 真空热压烧结 | 缺失 | 缺失 | 缺失 | 缺失 | 缺失 | 缺失 | 920°C | 60 min | 10°C/min | 缺失 | 缺失 | 40 MPa | 920°C | 60 min | 352.5 μm | 六八面体 | 缺失 | 5wt.% NaOH溶液超声清洗 | 缺失 | 缺失 | 44 μm | 树枝状 | 92.95% | 缺失 | 缺失 | 缺失 | 缺失 | 烧结温度优化实验组，未包覆金刚石
WC-W包覆金刚石_铜复合材料的界面调控及导热性能研究_崔露露.pdf | 未包覆金刚石/铜复合材料（烧结压力25MPa） | 真空热压烧结 | 缺失 | 缺失 | 缺失 | 缺失 | 缺失 | 缺失 | 980°C | 60 min | 10°C/min | 缺失 | 缺失 | 25 MPa | 980°C | 60 min | 352.5 μm | 六八面体 | 缺失 | 5wt.% NaOH溶液超声清洗 | 缺失 | 缺失 | 44 μm | 树枝状 | 90.70% | 缺失 | 缺失 | 缺失 | 缺失 | 烧结压力优化实验组，未包覆金刚石
WC-W包覆金刚石_铜复合材料的界面调控及导热性能研究_崔露露.pdf | 未包覆金刚石/铜复合材料（最佳参数） | 真空热压烧结 | 缺失 | 缺失 | 缺失 | 缺失 | 缺失 | 缺失 | 980°C | 60 min | 10°C/min | 缺失 | 缺失 | 40 MPa | 980°C | 60 min | 352.5 μm | 六八面体 | 缺失 | 5wt.% NaOH溶液超声清洗 | 缺失 | 缺失 | 44 μm | 树枝状 | 96.67% | 175.09 W/m·K | 25 | 缺失 | 缺失 | 未包覆金刚石，对比基准
WC-W包覆金刚石_铜复合材料的界面调控及导热性能研究_崔露露.pdf | WC包覆金刚石/铜复合材料（WC-400 nm） | 真空热压烧结 | 缺失 | 缺失 | 缺失 | 缺失 | 缺失 | 缺失 | 980°C | 60 min | 10°C/min | 缺失 | 缺失 | 40 MPa | 980°C | 60 min | 352.5 μm | 六八面体 | 缺失 | 5wt.% NaOH溶液超声清洗 | WC | 400 nm | 44 μm | 树枝状 | 96.60% | 352.24 W/m·K | 25 | 缺失 | 缺失
WC-W包覆金刚石_铜复合材料的界面调控及导热性能研究_崔露露.pdf | WC包覆金刚石/铜复合材料（WC-760 nm） | 真空热压烧结 | 缺失 | 缺失 | 缺失 | 缺失 | 缺失 | 缺失 | 980°C | 60 min | 10°C/min | 缺失 | 缺失 | 40 MPa | 980°C | 60 min | 352.5 μm | 六八面体 | 缺失 | 5wt.% NaOH溶液超声清洗 | WC | 760 nm | 44 μm | 树枝状 | 97.87% | 397.55 W/m·K | 25 | 缺失 | 缺失
WC-W包覆金刚石_铜复合材料的界面调控及导热性能研究_崔露露.pdf | WC包覆金刚石/铜复合材料（WC-1000 nm） | 真空热压烧结 | 缺失 | 缺失 | 缺失 | 缺失 | 缺失 | 缺失 | 980°C | 60 min | 10°C/min | 缺失 | 缺失 | 40 MPa | 980°C | 60 min | 352.5 μm | 六八面体 | 缺失 | 5wt.% NaOH溶液超声清洗 | WC | 1000 nm | 44 μm | 树枝状 | 98.36% | 383.03 W/m·K | 25 | 缺失 | 缺失
WC-W包覆金刚石_铜复合材料的界面调控及导热性能研究_崔露露.pdf | WC-W包覆金刚石/铜复合材料（WC-400nm, W-240nm） | 真空热压烧结 | 缺失 | 缺失 | 缺失 | 缺失 | 缺失 | 缺失 | 980°C | 60 min | 10°C/min | 缺失 | 缺失 | 40 MPa | 980°C | 60 min | 352.5 μm | 六八面体 | 缺失 | 5wt.% NaOH溶液超声清洗 | WC-W | WC 400 nm, W 240 nm | 44 μm | 树枝状 | 缺失 | 399.50 W/m·K | 25 | 缺失 | 缺失 | 相对密度未给出具体数值
WC-W包覆金刚石_铜复合材料的界面调控及导热性能研究_崔露露.pdf | WC-W包覆金刚石/铜复合材料（WC-400nm, W-380nm） | 真空热压烧结 | 缺失 | 缺失 | 缺失 | 缺失 | 缺失 | 缺失 | 980°C | 60 min | 10°C/min | 缺失 | 缺失 | 40 MPa | 980°C | 60 min | 352.5 μm | 六八面体 | 缺失 | 5wt.% NaOH溶液超声清洗 | WC-W | WC 400 nm, W 380 nm | 44 μm | 树枝状 | 98.79% | 443.24 W/m·K | 25 | 缺失 | 缺失
WC-W包覆金刚石_铜复合材料的界面调控及导热性能研究_崔露露.pdf | WC-W包覆金刚石/铜复合材料（WC-400nm, W-500nm） | 真空热压烧结 | 缺失 | 缺失 | 缺失 | 缺失 | 缺失 | 缺失 | 980°C | 60 min | 10°C/min | 缺失 | 缺失 | 40 MPa | 980°C | 60 min | 352.5 μm | 六八面体 | 缺失 | 5wt.% NaOH溶液超声清洗 | WC-W | WC 400 nm, W 500 nm | 44 μm | 树枝状 | 缺失 | 422.28 W/m·K | 25 | 缺失 | 缺失 | 相对密度未给出具体数值
庞兴志 等 - 2024 - Nb元素对铜-金刚石复合材料界面改性的研究.pdf | 组1 | 真空热压烧结 | 缺失 | 缺失 | 缺失 | 缺失 | 缺失 | 缺失 | 850°C | 120 min | 5°C/min | 缺失 | 缺失 | 30 MPa | 850°C | 120 min | 60 μm | 缺失 | 50% | 缺失 | 缺失 | 缺失 | 50 μm | 缺失 | 74.33% | 缺失 | 缺失 | 缺失 | 缺失 | 基体未添加Nb
庞兴志 等 - 2024 - Nb元素对铜-金刚石复合材料界面改性的研究.pdf | 组2 | 真空热压烧结 | 缺失 | 缺失 | 缺失 | 缺失 | 缺失 | 缺失 | 850°C | 120 min | 5°C/min | 缺失 | 缺失 | 30 MPa | 850°C | 120 min | 60 μm | 缺失 | 50% | 缺失 | 缺失 | 缺失 | 50 μm | 缺失 | 缺失 | 缺失 | 缺失 | 缺失 | 缺失 | 基体添加0.5 vol.% Nb，冷等静压时样品破碎导致致密度最低
庞兴志 等 - 2024 - Nb元素对铜-金刚石复合材料界面改性的研究.pdf | 组3 | 真空热压烧结 | 缺失 | 缺失 | 缺失 | 缺失 | 缺失 | 缺失 | 850°C | 120 min | 5°C/min | 缺失 | 缺失 | 30 MPa | 850°C | 120 min | 60 μm | 缺失 | 50% | 缺失 | 缺失 | 缺失 | 50 μm | 缺失 | 缺失 | 370.3 W/m·K | 30°C | 缺失 | 缺失 | 基体添加1.0 vol.% Nb，热导率最高
张妍 等 - 2026 - 铜粉形貌对金刚石铜复合材料性能的影响.pdf | A-1 (900 °C, 电解铜粉) | 真空热压烧结 | 缺失 | 缺失 | 缺失 | 缺失 | 缺失 | 缺失 | 900°C | 30 min | 缺失 | 缺失 | 缺失 | 20 MPa | 900°C | 30 min | 45 μm | 缺失 | 60% | 缺失 | Cr | 200 nm | 28 μm | 枝晶状 | 91.4% | 缺失 | 缺失 | 缺失 | 209 MPa | 电解铜粉 (A批), 枝晶状
张妍 等 - 2026 - 铜粉形貌对金刚石铜复合材料性能的影响.pdf | A-2 (950 °C, 电解铜粉) | 真空热压烧结 | 缺失 | 缺失 | 缺失 | 缺失 | 缺失 | 缺失 | 950°C | 30 min | 缺失 | 缺失 | 缺失 | 20 MPa | 950°C | 30 min | 45 μm | 缺失 | 60% | 缺失 | Cr | 200 nm | 28 μm | 枝晶状 | 91.4% | 缺失 | 缺失 | 缺失 | 214 MPa | 电解铜粉 (A批), 枝晶状
张妍 等 - 2026 - 铜粉形貌对金刚石铜复合材料性能的影响.pdf | A-3 (1000 °C, 电解铜粉) | 真空热压烧结 | 缺失 | 缺失 | 缺失 | 缺失 | 缺失 | 缺失 | 1000°C | 30 min | 缺失 | 缺失 | 缺失 | 20 MPa | 1000°C | 30 min | 45 μm | 缺失 | 60% | 缺失 | Cr | 200 nm | 28 μm | 枝晶状 | 91.4% | 缺失 | 缺失 | 缺失 | 182 MPa | 电解铜粉 (A批), 枝晶状
张妍 等 - 2026 - 铜粉形貌对金刚石铜复合材料性能的影响.pdf | A-4 (1050 °C, 电解铜粉) | 真空热压烧结 | 缺失 | 缺失 | 缺失 | 缺失 | 缺失 | 缺失 | 1050°C | 30 min | 缺失 | 缺失 | 缺失 | 20 MPa | 1050°C | 30 min | 45 μm | 缺失 | 60% | 缺失 | Cr | 200 nm | 28 μm | 枝晶状 | 91.4% | 228.12 W/m·K | 缺失 | 缺失 | 188 MPa | 电解铜粉 (A批), 枝晶状, 热导率最大值
张妍 等 - 2026 - 铜粉形貌对金刚石铜复合材料性能的影响.pdf | B-1 (900 °C, 雾化铜粉) | 真空热压烧结 | 缺失 | 缺失 | 缺失 | 缺失 | 缺失 | 缺失 | 900°C | 30 min | 缺失 | 缺失 | 缺失 | 20 MPa | 900°C | 30 min | 45 μm | 缺失 | 60% | 缺失 | Cr | 200 nm | 21 μm | 球状 | 98.2% | 缺失 | 缺失 | 缺失 | 127 MPa | 雾化铜粉 (B批), 球状
张妍 等 - 2026 - 铜粉形貌对金刚石铜复合材料性能的影响.pdf | B-2 (950 °C, 雾化铜粉) | 真空热压烧结 | 缺失 | 缺失 | 缺失 | 缺失 | 缺失 | 缺失 | 950°C | 30 min | 缺失 | 缺失 | 缺失 | 20 MPa | 950°C | 30 min | 45 μm | 缺失 | 60% | 缺失 | Cr | 200 nm | 21 μm | 球状 | 98.2% | 204.71 W/m·K | 缺失 | 缺失 | 191 MPa | 雾化铜粉 (B批), 球状, 热导率最大值
张妍 等 - 2026 - 铜粉形貌对金刚石铜复合材料性能的影响.pdf | B-3 (1000 °C, 雾化铜粉) | 真空热压烧结 | 缺失 | 缺失 | 缺失 | 缺失 | 缺失 | 缺失 | 1000°C | 30 min | 缺失 | 缺失 | 缺失 | 20 MPa | 1000°C | 30 min | 45 μm | 缺失 | 60% | 缺失 | Cr | 200 nm | 21 μm | 球状 | 98.2% | 缺失 | 缺失 | 缺失 | 163 MPa | 雾化铜粉 (B批), 球状
张妍 等 - 2026 - 铜粉形貌对金刚石铜复合材料性能的影响.pdf | B-4 (1050 °C, 雾化铜粉) | 真空热压烧结 | 缺失 | 缺失 | 缺失 | 缺失 | 缺失 | 缺失 | 1050°C | 30 min | 缺失 | 缺失 | 缺失 | 20 MPa | 1050°C | 30 min | 45 μm | 缺失 | 60% | 缺失 | Cr | 200 nm | 21 μm | 球状 | 98.2% | 缺失 | 缺失 | 缺失 | 137 MPa | 雾化铜粉 (B批), 球状
张妍 等 - 2026 - 铜粉形貌对金刚石铜复合材料性能的影响.pdf | B-5 (1100 °C, 雾化铜粉) | 真空热压烧结 | 缺失 | 缺失 | 缺失 | 缺失 | 缺失 | 缺失 | 1100°C | 30 min | 缺失 | 缺失 | 缺失 | 20 MPa | 1100°C | 30 min | 45 μm | 缺失 | 60% | 缺失 | Cr | 200 nm | 21 μm | 球状 | 93.4% | 缺失 | 缺失 | 缺失 | 122 MPa | 雾化铜粉 (B批), 球状, 致密度下降
张妍 等 - 2025 - 镀铬金刚石铜复合材料的制备及性能.pdf | 样品1（未镀铬） | 真空热压烧结 | 缺失 | 缺失 | 缺失 | 缺失 | 缺失 | 缺失 | 850°C | 30 min | 缺失 | 缺失 | 缺失 | 20 MPa | 850°C | 30 min | 200 μm | 单晶六八面体聚形 | 60% | 无 | 无 | 缺失 | 缺失 | 树枝状电解铜粉 | 92.5% | 127 W/m·K | 25 | 4.90-8.50×10−6 K−1 (25-300℃) | 31 MPa | 未镀铬金刚石/铜复合材料
张妍 等 - 2025 - 镀铬金刚石铜复合材料的制备及性能.pdf | 样品2（镀铬） | 真空热压烧结 | 缺失 | 缺失 | 缺失 | 缺失 | 缺失 | 缺失 | 850°C | 30 min | 缺失 | 缺失 | 缺失 | 20 MPa | 850°C | 30 min | 200 μm | 单晶六八面体聚形 | 60% | 电化学镀铬 | Cr | 150 nm | 缺失 | 树枝状电解铜粉 | 94.6% | 417 W/m·K | 25 | 4.90-8.50×10−6 K−1 (25-300℃) | 85 MPa | 镀铬金刚石/铜复合材料
张妍 等 - 2025 - 镀铬金刚石铜复合材料的制备及性能.pdf | 样品3（镀铬） | 真空热压烧结 | 缺失 | 缺失 | 缺失 | 缺失 | 缺失 | 缺失 | 1050°C | 30 min | 缺失 | 缺失 | 缺失 | 20 MPa | 1050°C | 30 min | 200 μm | 单晶六八面体聚形 | 60% | 电化学镀铬 | Cr | 150 nm | 缺失 | 树枝状电解铜粉 | 95.2% | 574 W/m·K | 25 | 4.90-8.50×10−6 K−1 (25-300℃) | 174 MPa | 镀铬金刚石/铜复合材料；热膨胀系数在100℃、200℃、300℃分别为6.21×10−6 K−1、7.15×10−6 K−1、7.87×10−6 K−1
张妍 等 - 2025 - 镀铬金刚石铜复合材料的制备及性能.pdf | 样品4（镀铬） | 真空热压烧结 | 缺失 | 缺失 | 缺失 | 缺失 | 缺失 | 缺失 | 1050°C | 30 min | 缺失 | 缺失 | 缺失 | 25 MPa | 1050°C | 30 min | 200 μm | 单晶六八面体聚形 | 60% | 电化学镀铬 | Cr | 150 nm | 缺失 | 树枝状电解铜粉 | 97.8% | 560 W/m·K | 25 | 4.90-8.50×10−6 K−1 (25-300℃) | 162 MPa | 镀铬金刚石/铜复合材料
张妍 等 - 2025 - 镀铬金刚石铜复合材料的制备及性能.pdf | 样品5（镀铬） | 真空热压烧结 | 缺失 | 缺失 | 缺失 | 缺失 | 缺失 | 缺失 | 1050°C | 30 min | 缺失 | 缺失 | 缺失 | 30 MPa | 1050°C | 30 min | 200 μm | 单晶六八面体聚形 | 60% | 电化学镀铬 | Cr | 150 nm | 缺失 | 树枝状电解铜粉 | 93.9% | 缺失 | 缺失 | 4.90-8.50×10−6 K−1 (25-300℃) | 缺失 | 镀铬金刚石/铜复合材料；无弯曲强度和热导率数据
张妍 等 - 2025 - 镀铬金刚石铜复合材料的制备及性能.pdf | 样品6（镀铬） | 真空热压烧结 | 缺失 | 缺失 | 缺失 | 缺失 | 缺失 | 缺失 | 1100°C | 30 min | 缺失 | 缺失 | 缺失 | 20 MPa | 1100°C | 30 min | 200 μm | 单晶六八面体聚形 | 60% | 电化学镀铬 | Cr | 150 nm | 缺失 | 树枝状电解铜粉 | 94.6% | 571 W/m·K | 25 | 4.90-8.50×10−6 K−1 (25-300℃) | 278 MPa | 镀铬金刚石/铜复合材料；热膨胀系数在100℃、200℃、300℃分别为6.90×10−6 K−1、7.78×10−6 K−1、8.42×10−6 K−1
张妍 等 - 2025 - 镀铬金刚石铜复合材料的制备及性能.pdf | 样品7（镀铬） | 真空热压烧结 | 缺失 | 缺失 | 缺失 | 缺失 | 缺失 | 缺失 | 1100°C | 30 min | 缺失 | 缺失 | 缺失 | 25 MPa | 1100°C | 30 min | 200 μm | 单晶六八面体聚形 | 60% | 电化学镀铬 | Cr | 150 nm | 缺失 | 树枝状电解铜粉 | 95.2% | 567 W/m·K | 25 | 4.90-8.50×10−6 K−1 (25-300℃) | 241 MPa | 镀铬金刚石/铜复合材料
戴书刚 等 - 2022 - 镀钨金刚石铜复合材料的制备及导热性能（英文）.pdf | 热压烧结-镀钨60min-粒径90-116μm-体积50% | 真空热压烧结 | 缺失 | 缺失 | 缺失 | 缺失 | 缺失 | 缺失 | 1050°C | 20 min | 缺失 | 缺失 | 缺失 | 30 MPa | 1050°C | 20 min | 103 μm | 单晶 | 50% | 酸洗、碱洗粗化 | W | 505 nm | 缺失 | 缺失 | 96% | 419 W/m·K | 25 | 缺失 | 缺失 | 表1数据，孔隙率4%，无退火处理
戴书刚 等 - 2022 - 镀钨金刚石铜复合材料的制备及导热性能（英文）.pdf | 热压烧结-镀钨60min-最高热导率 | 真空热压烧结 | 缺失 | 缺失 | 缺失 | 缺失 | 缺失 | 缺失 | 1050°C | 20 min | 缺失 | 缺失 | 缺失 | 30 MPa | 1050°C | 20 min | 缺失 | 单晶 | 缺失 | 酸洗、碱洗粗化 | W | 505 nm | 缺失 | 缺失 | 缺失 | 486 W/m·K | 25 | 缺失 | 缺失 | 镀层最完整均匀，热导率最高，无退火
戴书刚 等 - 2022 - 镀钨金刚石铜复合材料的制备及导热性能（英文）.pdf | 热压烧结-镀钨60min-退火处理 | 真空热压烧结 | 缺失 | 缺失 | 缺失 | 缺失 | 缺失 | 缺失 | 1050°C | 20 min | 缓慢升降温 | 缺失 | 缺失 | 30 MPa | 1050°C | 20 min | 缺失 | 单晶 | 缺失 | 酸洗、碱洗粗化，镀后1000 °C热处理2h，10 °C/min降温至300 °C | W | 505 nm | 缺失 | 缺失 | 缺失 | 559 W/m·K | 25 | 缺失 | 缺失 | 退火后涂层转变为碳化物，界面结合增强
戴书刚 等 - 2022 - 镀钨金刚石铜复合材料的制备及导热性能（英文）.pdf | 热压烧结-裸金刚石 | 真空热压烧结 | 缺失 | 缺失 | 缺失 | 缺失 | 缺失 | 缺失 | 1050°C | 20 min | 缺失 | 缺失 | 缺失 | 30 MPa | 1050°C | 20 min | 缺失 | 单晶 | 缺失 | 缺失 | 无 | 缺失 | 缺失 | 缺失 | 缺失 | 182 W/m·K | 25 | 缺失 | 缺失 | 无镀层金刚石，热导率极低
戴书刚 等 - 2022 - 镀钨金刚石铜复合材料的制备及导热性能（英文）.pdf | 热压烧结-体积分数60%-粒径100μm | 真空热压烧结 | 缺失 | 缺失 | 缺失 | 缺失 | 缺失 | 缺失 | 1050°C | 20 min | 缺失 | 缺失 | 缺失 | 30 MPa | 1050°C | 20 min | 100 μm | 单晶 | 60% | 酸洗、碱洗粗化 | W | 缺失 | 缺失 | 缺失 | 缺失 | 234 W/m·K | 25 | 缺失 | 缺失 | 热导率急剧下降，表面出现金刚石团聚和缺陷
王青云 等 - 2011 - 镀钛金刚石铜复合材料的热导率.pdf | 未镀钛金刚石/铜复合材料(50vol%) | 热压烧结 | 缺失 | 缺失 | 缺失 | 缺失 | 缺失 | 缺失 | 缺失 | 60 min | 缺失 | 缺失 | 缺失 | 40 MPa | 缺失 | 60 min | 114.5 μm | 缺失 | 50% | 缺失 | 无 | 缺失 | 75 μm | 缺失 | 90% | 160 W/m·K | 缺失 | 缺失 | 缺失 | 未镀钛，体积分数50%，可能烧结温度980℃（未明确）
王青云 等 - 2011 - 镀钛金刚石铜复合材料的热导率.pdf | 镀钛金刚石/铜复合材料(50vol%) | 热压烧结 | 缺失 | 缺失 | 缺失 | 缺失 | 缺失 | 缺失 | 缺失 | 60 min | 缺失 | 缺失 | 缺失 | 40 MPa | 缺失 | 60 min | 114.5 μm | 缺失 | 50% | 缺失 | Ti | 1000 nm | 75 μm | 缺失 | 92% | 410 W/m·K | 缺失 | 缺失 | 缺失 | 镀钛，体积分数50%，镀层厚度约1μm，可能烧结温度980℃（未明确）
李博宇 等 - 2025 - 金刚石镀覆工艺、品级及含量对金刚石铜基复合材料导热性能的影响.pdf | 镀覆50 min, 50 vol% (样品1#) | 振荡热压烧结 | 缺失 | 缺失 | 缺失 | 缺失 | 缺失 | 缺失 | 1000°C | 90 min | 缺失 | 1000°C | 30 min | 50 MPa | 1000°C | 60 min | 300 μm | 单晶，六到八面体 | 50% | 碱洗(20 wt.% NaOH, 100°C, 30 min) + 酸洗(30 wt.% HNO3, 100°C, 30 min) | W | 645.73 nm | 48 μm | 缺失 | 98.96% | 573.23 W/m·K | 25 | 缺失 | 135 MPa | 品级ZND2160 (推断), 第一阶段: 振荡压力40±10 MPa (频率5 Hz), 30 min
李博宇 等 - 2025 - 金刚石镀覆工艺、品级及含量对金刚石铜基复合材料导热性能的影响.pdf | 镀覆60 min, 50 vol% (样品2#) | 振荡热压烧结 | 缺失 | 缺失 | 缺失 | 缺失 | 缺失 | 缺失 | 1000°C | 90 min | 缺失 | 1000°C | 30 min | 50 MPa | 1000°C | 60 min | 300 μm | 单晶，六到八面体 | 50% | 碱洗(20 wt.% NaOH, 100°C, 30 min) + 酸洗(30 wt.% HNO3, 100°C, 30 min) | W | 688.56 nm | 48 μm | 缺失 | 99.59% | 592.01 W/m·K | 25 | 缺失 | 125 MPa | 品级ZND2160, 最优工艺, 第一阶段: 振荡压力40±10 MPa (频率5 Hz), 30 min
李博宇 等 - 2025 - 金刚石镀覆工艺、品级及含量对金刚石铜基复合材料导热性能的影响.pdf | 镀覆70 min, 50 vol% (样品3#) | 振荡热压烧结 | 缺失 | 缺失 | 缺失 | 缺失 | 缺失 | 缺失 | 1000°C | 90 min | 缺失 | 1000°C | 30 min | 50 MPa | 1000°C | 60 min | 300 μm | 单晶，六到八面体 | 50% | 碱洗(20 wt.% NaOH, 100°C, 30 min) + 酸洗(30 wt.% HNO3, 100°C, 30 min) | W | 742.76 nm | 48 μm | 缺失 | 98.11% | 508.63 W/m·K | 25 | 缺失 | 103 MPa | 品级ZND2160 (推断), 第一阶段: 振荡压力40±10 MPa (频率5 Hz), 30 min
电子封装用金刚石_铜复合材料导热性能的数值模拟研究_张永杰.pdf | 体积分数10% | 热压烧结 | 缺失 | 缺失 | 缺失 | 缺失 | 缺失 | 缺失 | 650°C | 缺失 | 缺失 | 缺失 | 缺失 | 50 MPa | 650°C | 缺失 | 45 μm | 缺失 | 10% | 缺失 | 无 | 缺失 | 25 μm | 缺失 | 98.6% | 376 W/m·K | 缺失 | 缺失 | 缺失 | 数据来自参考文献[18]，用于本文数值模拟验证。金刚石表面预沉积亚微米铜粉，热压烧结制备。
电子封装用金刚石_铜复合材料导热性能的数值模拟研究_张永杰.pdf | 体积分数20% | 热压烧结 | 缺失 | 缺失 | 缺失 | 缺失 | 缺失 | 缺失 | 650°C | 缺失 | 缺失 | 缺失 | 缺失 | 50 MPa | 650°C | 缺失 | 45 μm | 缺失 | 20% | 缺失 | 无 | 缺失 | 25 μm | 缺失 | 99% | 407 W/m·K | 缺失 | 缺失 | 缺失 | 数据来自参考文献[18]，用于本文数值模拟验证。金刚石表面预沉积亚微米铜粉，热压烧结制备。
电子封装用金刚石_铜复合材料导热性能的数值模拟研究_张永杰.pdf | 体积分数30% | 热压烧结 | 缺失 | 缺失 | 缺失 | 缺失 | 缺失 | 缺失 | 650°C | 缺失 | 缺失 | 缺失 | 缺失 | 50 MPa | 650°C | 缺失 | 45 μm | 缺失 | 30% | 缺失 | 无 | 缺失 | 25 μm | 缺失 | 98.1% | 441 W/m·K | 缺失 | 缺失 | 缺失 | 数据来自参考文献[18]，用于本文数值模拟验证。金刚石表面预沉积亚微米铜粉，热压烧结制备。
电子封装用金刚石_铜复合材料导热性能的数值模拟研究_张永杰.pdf | 体积分数40% | 热压烧结 | 缺失 | 缺失 | 缺失 | 缺失 | 缺失 | 缺失 | 650°C | 缺失 | 缺失 | 缺失 | 缺失 | 50 MPa | 650°C | 缺失 | 45 μm | 缺失 | 40% | 缺失 | 无 | 缺失 | 25 μm | 缺失 | 97.4% | 455 W/m·K | 缺失 | 缺失 | 缺失 | 数据来自参考文献[18]，用于本文数值模拟验证。金刚石表面预沉积亚微米铜粉，热压烧结制备。
电子封装用金刚石_铜复合材料导热性能的数值模拟研究_张永杰.pdf | 体积分数50% | 热压烧结 | 缺失 | 缺失 | 缺失 | 缺失 | 缺失 | 缺失 | 650°C | 缺失 | 缺失 | 缺失 | 缺失 | 50 MPa | 650°C | 缺失 | 45 μm | 缺失 | 50% | 缺失 | 无 | 缺失 | 25 μm | 缺失 | 95.9% | 320 W/m·K | 缺失 | 缺失 | 缺失 | 数据来自参考文献[18]，用于本文数值模拟验证。金刚石表面预沉积亚微米铜粉，热压烧结制备。
谭翠 等 - 2017 - 合金化元素Cr对青铜基金刚石砂轮导热性能及力学性能的影响.pdf | 1#试样 (Cu77.6Sn14.4C1.0J7.0) | 热压烧结 | 缺失 | 缺失 | 缺失 | 缺失 | 缺失 | 缺失 | 650°C | 0.1667 min | 缺失 | 缺失 | 缺失 | 43.77 MPa | 650°C | 0.1667 min | 缺失 | 缺失 | 缺失 | 缺失 | 缺失 | 缺失 | 缺失 | 缺失 | 95.99% | 40.15 W/m·K | 25 | 缺失 | 61.49 MPa | 冲击韧性: 1.85 J/cm², 压缩强度: 81.30 MPa; 无Cr添加
谭翠 等 - 2017 - 合金化元素Cr对青铜基金刚石砂轮导热性能及力学性能的影响.pdf | 2#试样 (Cu76.6Sn14.4C1.0J7.0Cr1.0) | 热压烧结 | 缺失 | 缺失 | 缺失 | 缺失 | 缺失 | 缺失 | 650°C | 0.1667 min | 缺失 | 缺失 | 缺失 | 43.77 MPa | 650°C | 0.1667 min | 缺失 | 缺失 | 缺失 | 缺失 | 缺失 | 缺失 | 缺失 | 缺失 | 98.46% | 110.43 W/m·K | 25 | 缺失 | 77.54 MPa | 冲击韧性: 4.06 J/cm², 压缩强度: 108.10 MPa; 添加1.0% Cr
赵勇智和李颖 - 2016 - 粉末冶金法制备金刚石铜复合材料热导率研究.pdf | 试验1 | 热压烧结 | 缺失 | 缺失 | 缺失 | 缺失 | 缺失 | 缺失 | 700°C | 0.6667 min | 缺失 | 缺失 | 缺失 | 力值: 75 kN（无模具尺寸） | 700°C | 0.6667 min | 231 μm | 缺失 | 30% | 缺失 | 缺失 | 缺失 | 缺失 | 缺失 | 缺失 | 147.16 W/m·K | 200°C | 0.5303 /K | 缺失 | 金刚石品级: RVD
赵勇智和李颖 - 2016 - 粉末冶金法制备金刚石铜复合材料热导率研究.pdf | 试验2 | 热压烧结 | 缺失 | 缺失 | 缺失 | 缺失 | 缺失 | 缺失 | 700°C | 0.6667 min | 缺失 | 缺失 | 缺失 | 力值: 75 kN（无模具尺寸） | 700°C | 0.6667 min | 231 μm | 缺失 | 50% | 缺失 | 缺失 | 缺失 | 缺失 | 缺失 | 缺失 | 44.06 W/m·K | 200°C | 0.1855 /K | 缺失 | 金刚石品级: MBD
赵勇智和李颖 - 2016 - 粉末冶金法制备金刚石铜复合材料热导率研究.pdf | 试验3 | 热压烧结 | 缺失 | 缺失 | 缺失 | 缺失 | 缺失 | 缺失 | 700°C | 0.6667 min | 缺失 | 缺失 | 缺失 | 力值: 75 kN（无模具尺寸） | 700°C | 0.6667 min | 231 μm | 缺失 | 70% | 缺失 | 缺失 | 缺失 | 缺失 | 缺失 | 缺失 | 18.12 W/m·K | 200°C | 0.0984 /K | 缺失 | 金刚石品级: SMD
赵勇智和李颖 - 2016 - 粉末冶金法制备金刚石铜复合材料热导率研究.pdf | 试验4 | 热压烧结 | 缺失 | 缺失 | 缺失 | 缺失 | 缺失 | 缺失 | 700°C | 0.6667 min | 缺失 | 缺失 | 缺失 | 力值: 75 kN（无模具尺寸） | 700°C | 0.6667 min | 165 μm | 缺失 | 30% | 缺失 | 缺失 | 缺失 | 缺失 | 缺失 | 缺失 | 78.06 W/m·K | 200°C | 0.3640 /K | 缺失 | 金刚石品级: MBD
赵勇智和李颖 - 2016 - 粉末冶金法制备金刚石铜复合材料热导率研究.pdf | 试验5 | 热压烧结 | 缺失 | 缺失 | 缺失 | 缺失 | 缺失 | 缺失 | 700°C | 0.6667 min | 缺失 | 缺失 | 缺失 | 力值: 75 kN（无模具尺寸） | 700°C | 0.6667 min | 165 μm | 缺失 | 50% | 缺失 | 缺失 | 缺失 | 缺失 | 缺失 | 缺失 | 95.59 W/m·K | 200°C | 0.5551 /K | 缺失 | 金刚石品级: SMD
赵勇智和李颖 - 2016 - 粉末冶金法制备金刚石铜复合材料热导率研究.pdf | 试验6 | 热压烧结 | 缺失 | 缺失 | 缺失 | 缺失 | 缺失 | 缺失 | 700°C | 0.6667 min | 缺失 | 缺失 | 缺失 | 力值: 75 kN（无模具尺寸） | 700°C | 0.6667 min | 165 μm | 缺失 | 70% | 缺失 | 缺失 | 缺失 | 缺失 | 缺失 | 缺失 | 11.22 W/m·K | 200°C | 0.0597 /K | 缺失 | 金刚石品级: RVD
赵勇智和李颖 - 2016 - 粉末冶金法制备金刚石铜复合材料热导率研究.pdf | 试验7 | 热压烧结 | 缺失 | 缺失 | 缺失 | 缺失 | 缺失 | 缺失 | 700°C | 0.6667 min | 缺失 | 缺失 | 缺失 | 力值: 75 kN（无模具尺寸） | 700°C | 0.6667 min | 115.5 μm | 缺失 | 30% | 缺失 | 缺失 | 缺失 | 缺失 | 缺失 | 缺失 | 245.89 W/m·K | 200°C | 0.7504 /K | 缺失 | 金刚石品级: SMD
赵勇智和李颖 - 2016 - 粉末冶金法制备金刚石铜复合材料热导率研究.pdf | 试验8 | 热压烧结 | 缺失 | 缺失 | 缺失 | 缺失 | 缺失 | 缺失 | 700°C | 0.6667 min | 缺失 | 缺失 | 缺失 | 力值: 75 kN（无模具尺寸） | 700°C | 0.6667 min | 115.5 μm | 缺失 | 50% | 缺失 | 缺失 | 缺失 | 缺失 | 缺失 | 缺失 | 58.25 W/m·K | 200°C | 0.1919 /K | 缺失 | 金刚石品级: RVD
赵勇智和李颖 - 2016 - 粉末冶金法制备金刚石铜复合材料热导率研究.pdf | 试验9 | 热压烧结 | 缺失 | 缺失 | 缺失 | 缺失 | 缺失 | 缺失 | 700°C | 0.6667 min | 缺失 | 缺失 | 缺失 | 力值: 75 kN（无模具尺寸） | 700°C | 0.6667 min | 115.5 μm | 缺失 | 70% | 缺失 | 缺失 | 缺失 | 缺失 | 缺失 | 缺失 | 18.79 W/m·K | 200°C | 0.0860 /K | 缺失 | 金刚石品级: MBD
电子器件散热用金刚石_铜复合材料的制备及性能研究_戴书刚.pdf | 裸金刚石热压样品 | 真空热压烧结 | 缺失 | 缺失 | 缺失 | 缺失 | 缺失 | 缺失 | 缺失 | 缺失 | 100°C/min | 缺失 | 缺失 | 缺失 | 缺失 | 缺失 | 缺失 | 立方六/八面体颗粒 | 缺失 | 缺失 | 无 | 无 | 700 μm | 缺失 | 缺失 | 182 W/m·K | 缺失 | 缺失 | 缺失 | 裸金刚石，无镀层，用作对比
电子器件散热用金刚石_铜复合材料的制备及性能研究_戴书刚.pdf | 镀覆60 min热压样品 | 真空热压烧结 | 缺失 | 缺失 | 缺失 | 缺失 | 缺失 | 缺失 | 缺失 | 缺失 | 100°C/min | 缺失 | 缺失 | 缺失 | 缺失 | 缺失 | 103 μm | 立方六/八面体颗粒 | 50% | 粗化活化 | W | 505 nm | 700 μm | 缺失 | 96% | 486 W/m·K | 缺失 | 缺失 | 缺失 | 镀覆时间60 min，镀层完好、均匀且平整；致密度和热导率来自工艺对比（表4.1）
电子器件散热用金刚石_铜复合材料的制备及性能研究_戴书刚.pdf | 热处理镀覆金刚石热压样品 | 真空热压烧结 | 缺失 | 缺失 | 缺失 | 缺失 | 缺失 | 缺失 | 缺失 | 缺失 | 100°C/min | 缺失 | 缺失 | 缺失 | 缺失 | 缺失 | 缺失 | 立方六/八面体颗粒 | 缺失 | 粗化活化, 退火热处理 | W,W2C,WC | 缺失 | 700 μm | 缺失 | 缺失 | 559 W/m·K | 缺失 | 缺失 | 缺失 | 镀覆后经退火热处理，镀层转化为碳化物，界面结合紧密，热导率最高
电子器件散热用金刚石_铜复合材料的制备及性能研究_戴书刚.pdf | 金刚石体积分数60%, 粒径100 μm热压样品 | 真空热压烧结 | 缺失 | 缺失 | 缺失 | 缺失 | 缺失 | 缺失 | 缺失 | 缺失 | 100°C/min | 缺失 | 缺失 | 缺失 | 缺失 | 缺失 | 100 μm | 立方六/八面体颗粒 | 60% | 粗化活化 | W | 缺失 | 700 μm | 缺失 | 缺失 | 234 W/m·K | 缺失 | 缺失 | 缺失 | 体积分数影响实验，出现金刚石团聚，热导率下降
赵娜 等 - 2011 - 真空二次热压及复压复烧对铜金刚石复合材料致密度的影响.pdf | 金刚石40vol% 90μm 真空二次热压实验组 | 真空二次热压 | 900°C | 90 min | 930°C | 360 min | 缺失 | 缺失 | 930°C | 360 min | 缺失 | 900°C | 240 min | 25 MPa | 930°C | 360 min | 90 μm | 人工合成单晶金刚石 | 40% | 缺失 | 缺失 | 缺失 | 45 μm | 高纯电解铜粉 | 98.45% | 缺失 | 缺失 | 缺失 | 缺失 | 致密度通过阿基米德排水法测定；二次热压温度930℃，保压6h，压力25 MPa；一次热压温度900℃，保温1.5h，保压4h
金刚石_铜基复合材料的界面设计及导热性能研究_苑孟颖.pdf | 样品1：金刚石与铜直接复合 | 真空热压烧结 | 400°C | 50 min | 缺失 | 缺失 | 缺失 | 缺失 | 980°C | 180 min | 缺失 | 缺失 | 缺失 | 50 MPa | 980°C | 180 min | 200 μm | 十四面体，棱角分明，表面平整 | 42% | 无 | 无 | 缺失 | 100 μm | 球形 | 94% | 284 W/m·K | 25°C | 缺失 | 缺失 | 直接复合，无界面改性。
金刚石_铜基复合材料的界面设计及导热性能研究_苑孟颖.pdf | 样品2：金刚石经1000℃真空热处理后溶胶镀钨再与铜复合 | 真空热压烧结 | 400°C | 50 min | 缺失 | 缺失 | 缺失 | 缺失 | 980°C | 180 min | 缺失 | 缺失 | 缺失 | 50 MPa | 980°C | 180 min | 200 μm | 十四面体，棱角分明，表面平整 | 42% | 真空热处理1000℃ | W | 缺失 | 100 μm | 球形 | 缺失 | 453 W/m·K | 25°C | 缺失 | 缺失 | 镀层均匀性不佳，SPM高度范围约180nm，局部26nm。
金刚石_铜复合材料的界面调控和导热性能研究_闫建明.pdf | 50 vol.% Diamond, 1050 °C (HP) | 气氛保护热压烧结 | 缺失 | 缺失 | 缺失 | 缺失 | 缺失 | 缺失 | 1050°C | 60 min | 10°C/min | 缺失 | 缺失 | 30 MPa | 1050°C | 60 min | 137.5 μm | 十四面体 | 50% | 除油、粗化 | W | 缺失 | 48 μm | 枝状 | 96.39% | 364.24 W/m·K | 25°C | 6.86×10-6/K | 123.00±2.83 MPa | 缺失
金刚石_铜复合材料界面调控与导热性能研究_王超鹏.pdf | 大粒径金刚石/铜复合材料（400 μm, TiC镀层, 30 vol.%） | 真空热压烧结 | 缺失 | 缺失 | 缺失 | 缺失 | 缺失 | 缺失 | 950°C | 60 min | 10°C/min | 缺失 | 缺失 | 30 MPa | 300°C | 60 min | 400 μm | 颗粒 | 30% | 除油（5% NaOH溶液超声） | TiC | 缺失 | 100 μm | 树枝状 | 缺失 | 530 W/m·K | 25 | 缺失 | 缺失 | 镀覆温度1000 °C，保温40 min，镀层厚度未明确报告
金刚石_铜复合材料界面调控与导热性能研究_王超鹏.pdf | TiC镀层690 nm金刚石/铜复合材料 | 真空热压烧结 | 缺失 | 缺失 | 缺失 | 缺失 | 缺失 | 缺失 | 950°C | 60 min | 10°C/min | 缺失 | 缺失 | 30 MPa | 300°C | 60 min | 400 μm | 颗粒 | 30% | 除油（5% NaOH溶液超声） | TiC | 690 nm | 100 μm | 树枝状 | 缺失 | 540 W/m·K | 25 | 缺失 | 缺失
金刚石_铜基复合材料的快速热压烧结制备和组织性能研究_张晓岩.pdf | Cu-3Cr/2Dia | 快速热压烧结 | 400°C | 5 min | 缺失 | 缺失 | 缺失 | 缺失 | 925°C | 20 min | 100°C/min | 缺失 | 缺失 | 50 MPa | 400°C | 20 min | 8.9 μm | 不规则多面体 | 2% | 缺失 | 无 | 缺失 | <40 μm | 球形 | 缺失 | 275 W/m·K | 25 | 缺失 | 缺失 | 基体为Cu-3 wt% Cr，界面生成Cr3C2和Cr23C6
金刚石_铜基复合材料的快速热压烧结制备和组织性能研究_张晓岩.pdf | Cu-3Cr/8Dia | 快速热压烧结 | 400°C | 5 min | 缺失 | 缺失 | 缺失 | 缺失 | 925°C | 20 min | 100°C/min | 缺失 | 缺失 | 50 MPa | 400°C | 20 min | 8.9 μm | 不规则多面体 | 8% | 缺失 | 无 | 缺失 | <40 μm | 球形 | 缺失 | 208 W/m·K | 25 | 缺失 | 缺失 | 基体为Cu-3 wt% Cr，界面生成Cr3C2和Cr23C6，拉伸屈服强度590 MPa
金刚石_铜基复合材料的快速热压烧结制备和组织性能研究_张晓岩.pdf | Cu-4Cr/2Dia | 快速热压烧结 | 400°C | 5 min | 缺失 | 缺失 | 缺失 | 缺失 | 925°C | 20 min | 100°C/min | 缺失 | 缺失 | 50 MPa | 400°C | 20 min | 8.9 μm | 不规则多面体 | 2% | 缺失 | 无 | 缺失 | <40 μm | 球形 | 缺失 | 221 W/m·K | 25 | 缺失 | 缺失 | 基体为Cu-4 wt% Cr，界面生成Cr3C2和Cr23C6
金刚石_铜基复合材料的快速热压烧结制备和组织性能研究_张晓岩.pdf | Cu-4Cr/8Dia | 快速热压烧结 | 400°C | 5 min | 缺失 | 缺失 | 缺失 | 缺失 | 925°C | 20 min | 100°C/min | 缺失 | 缺失 | 50 MPa | 400°C | 20 min | 8.9 μm | 不规则多面体 | 8% | 缺失 | 无 | 缺失 | <40 μm | 球形 | 缺失 | 196 W/m·K | 25 | 缺失 | 缺失 | 基体为Cu-4 wt% Cr，界面生成Cr3C2和Cr23C6，拉伸屈服强度890 MPa
金刚石_铜基复合材料的快速热压烧结制备和组织性能研究_张晓岩.pdf | Cu/Dia (8.9 μm) | 快速热压烧结 | 400°C | 5 min | 缺失 | 缺失 | 缺失 | 缺失 | 925°C | 20 min | 100°C/min | 缺失 | 缺失 | 50 MPa | 400°C | 20 min | 8.9 μm | 不规则多面体 | 8% | 缺失 | 无 | 缺失 | <40 μm | 球形 | 96% | 缺失 | 缺失 | 缺失 | 缺失 | 纯铜基体+8.9 μm金刚石，未添加Cr和WC
金刚石_铜基复合材料的快速热压烧结制备和组织性能研究_张晓岩.pdf | Cu/5WC/Dia (8.9 μm) | 快速热压烧结 | 400°C | 5 min | 缺失 | 缺失 | 缺失 | 缺失 | 925°C | 20 min | 100°C/min | 缺失 | 缺失 | 50 MPa | 400°C | 20 min | 8.9 μm | 不规则多面体 | 8% | 缺失 | 无 | 缺失 | <40 μm | 球形 | 96% | 缺失 | 缺失 | 缺失 | 缺失 | 纯铜基体，含5 vol.% WC，金刚石8.9 μm
金刚石_铜基复合材料的快速热压烧结制备和组织性能研究_张晓岩.pdf | Cu/7WC/Dia (8.9 μm) | 快速热压烧结 | 400°C | 5 min | 缺失 | 缺失 | 缺失 | 缺失 | 925°C | 20 min | 100°C/min | 缺失 | 缺失 | 50 MPa | 400°C | 20 min | 8.9 μm | 不规则多面体 | 8% | 缺失 | 无 | 缺失 | <40 μm | 球形 | 96% | 缺失 | 缺失 | 缺失 | 缺失 | 纯铜基体，含7 vol.% WC，金刚石8.9 μm
金刚石_铜基复合材料的快速热压烧结制备和组织性能研究_张晓岩.pdf | Cu/5WC/Dia (192.2 μm) | 快速热压烧结 | 400°C | 5 min | 缺失 | 缺失 | 缺失 | 缺失 | 925°C | 20 min | 100°C/min | 缺失 | 缺失 | 50 MPa | 400°C | 20 min | 192.2 μm | 不规则多面体 | 8% | 缺失 | 无 | 缺失 | <40 μm | 球形 | 96% | 缺失 | 缺失 | 缺失 | 缺失 | 纯铜基体，含5 vol.% WC，金刚石原始粒径192.2 μm，球磨后破碎为双峰分布
金刚石_铜基复合材料的快速热压烧结制备和组织性能研究_张晓岩.pdf | Cu-1Cr/5WC/Dia (192.2 μm) | 快速热压烧结 | 400°C | 5 min | 缺失 | 缺失 | 缺失 | 缺失 | 925°C | 20 min | 100°C/min | 缺失 | 缺失 | 50 MPa | 400°C | 20 min | 192.2 μm | 不规则多面体 | 8% | 缺失 | 无 | 缺失 | <40 μm | 球形 | 99% | 缺失 | 缺失 | 缺失 | 缺失 | 基体为Cu-1 wt% Cr，含5 vol.% WC，金刚石原始粒径192.2 μm，球磨后破碎，界面处有Cr富集
金刚石_铜基复合材料的快速热压烧结制备和组织性能研究_张晓岩.pdf | Cu-3Cr/50Dia (600 μm) | 快速热压烧结 | 400°C | 5 min | 缺失 | 缺失 | 缺失 | 缺失 | 925°C | 20 min | 100°C/min | 缺失 | 缺失 | 50 MPa | 400°C | 20 min | 600 μm | 规则多面体 | 50% | 缺失 | 无 | 缺失 | <40 μm | 球形 | 缺失 | 932 W/m·K | 25 | 缺失 | 缺失 | Cu-3 wt% Cr基体，界面生成Cr23C6，最高热导率
金刚石表面处理对金刚石_铜复合材料导热性能的影响_吴新志.pdf | 未刻蚀 Diamond/Cu (第三章) | 真空热压烧结 | 200°C | 30 min | 600°C | 30 min | 缺失 | 缺失 | 900°C | 60 min | 10°C/min | 缺失 | 缺失 | 70 MPa | 900°C | 60 min | 390 μm | 十四面体单晶 | 38% | 酸洗(HCl)+碱洗(NaOH)+去离子水清洗 | 无 | 缺失 | 37 μm | 缺失 | 97.8% | 347 W/m·K | 24.9°C | 缺失 | 缺失 | 第三章，无镀层，金刚石未刻蚀
金刚石表面处理对金刚石_铜复合材料导热性能的影响_吴新志.pdf | 刻蚀 Diamond/Cu (第三章) | 真空热压烧结 | 200°C | 30 min | 600°C | 30 min | 缺失 | 缺失 | 900°C | 60 min | 10°C/min | 缺失 | 缺失 | 70 MPa | 900°C | 60 min | 390 μm | 十四面体单晶 | 38% | 酸洗(HCl)+碱洗(NaOH)+去离子水清洗+熔盐刻蚀(600°C, 60 min, KNO3) | 无 | 缺失 | 37 μm | 缺失 | 97.1% | 433 W/m·K | 24.9°C | 缺失 | 缺失 | 第三章，无镀层，金刚石经600°C、60min熔盐刻蚀
金刚石表面处理对金刚石_铜复合材料导热性能的影响_吴新志.pdf | 未刻蚀双镀层 Diamond/Cu (第四章) | 真空热压烧结 | 200°C | 30 min | 600°C | 30 min | 缺失 | 缺失 | 900°C | 60 min | 10°C/min | 缺失 | 缺失 | 70 MPa | 900°C | 60 min | 390 μm | 十四面体单晶 | 38% | 酸洗(HCl)+碱洗(NaOH)+去离子水清洗 | W | W: 170 nm; Cu: 2.4 μm | 37 μm | 缺失 | 98.4% | 539 W/m·K | 24.9°C | 缺失 | 缺失 | 第四章，双镀层，金刚石未刻蚀
金刚石表面处理对金刚石_铜复合材料导热性能的影响_吴新志.pdf | 750°C刻蚀双镀层 Diamond/Cu (第四章) | 真空热压烧结 | 200°C | 30 min | 600°C | 30 min | 缺失 | 缺失 | 900°C | 60 min | 10°C/min | 缺失 | 缺失 | 70 MPa | 900°C | 60 min | 390 μm | 十四面体单晶 | 38% | 酸洗(HCl)+碱洗(NaOH)+去离子水清洗+熔盐刻蚀(750°C, 15 min, KNO3) | W | W: 170 nm; Cu: 2.4 μm | 37 μm | 缺失 | 97.5% | 557 W/m·K | 24.9°C | 缺失 | 缺失 | 第四章，双镀层，金刚石经750°C、15min熔盐刻蚀
金刚石表面处理对金刚石_铜复合材料导热性能的影响_吴新志.pdf | 800°C刻蚀双镀层 Diamond/Cu (第四章) | 真空热压烧结 | 200°C | 30 min | 600°C | 30 min | 缺失 | 缺失 | 900°C | 60 min | 10°C/min | 缺失 | 缺失 | 70 MPa | 900°C | 60 min | 390 μm | 十四面体单晶 | 38% | 酸洗(HCl)+碱洗(NaOH)+去离子水清洗+熔盐刻蚀(800°C, 15 min, KNO3) | W | W: 170 nm; Cu: 2.4 μm | 37 μm | 缺失 | 97.4% | 602 W/m·K | 24.9°C | 缺失 | 缺失 | 第四章，双镀层，金刚石经800°C、15min熔盐刻蚀
金刚石表面处理对金刚石_铜复合材料导热性能的影响_吴新志.pdf | 850°C刻蚀双镀层 Diamond/Cu (第四章) | 真空热压烧结 | 200°C | 30 min | 600°C | 30 min | 缺失 | 缺失 | 900°C | 60 min | 10°C/min | 缺失 | 缺失 | 70 MPa | 900°C | 60 min | 390 μm | 十四面体单晶 | 38% | 酸洗(HCl)+碱洗(NaOH)+去离子水清洗+熔盐刻蚀(850°C, 15 min, KNO3) | W | W: 170 nm; Cu: 2.4 μm | 37 μm | 缺失 | 97.5% | 439 W/m·K | 24.9°C | 缺失 | 缺失 | 第四章，双镀层，金刚石经850°C、15min熔盐刻蚀
金刚石_铜复合材料的制备与微通道结构设计_刘镭.pdf | 未退火(有乙炔镀钨) | 真空热压烧结 | 缺失 | 缺失 | 缺失 | 缺失 | 缺失 | 缺失 | 缺失 | 缺失 | 缺失 | 缺失 | 缺失 | 缺失 | 缺失 | 缺失 | 400 μm | 单晶 | 50% | 硝酸、氢氧化钠、丙酮超声清洗 | W | 缺失 | 缺失 | 缺失 | 缺失 | 499 W/m·K | 缺失 | 缺失 | 缺失 | 磁控溅射镀钨时通乙炔，未退火
金刚石_铜复合材料的制备与微通道结构设计_刘镭.pdf | 退火1100℃-1.5h(有乙炔镀钨) | 真空热压烧结 | 缺失 | 缺失 | 缺失 | 缺失 | 缺失 | 缺失 | 缺失 | 缺失 | 缺失 | 缺失 | 缺失 | 缺失 | 缺失 | 缺失 | 400 μm | 单晶 | 50% | 硝酸、氢氧化钠、丙酮超声清洗 | W | 缺失 | 缺失 | 缺失 | 缺失 | 528 W/m·K | 缺失 | 缺失 | 缺失 | 磁控溅射镀钨时通乙炔，1100℃退火1.5 h
金刚石_铜复合材料的制备与微通道结构设计_刘镭.pdf | a-不退火 | 真空热压烧结 | 缺失 | 缺失 | 缺失 | 缺失 | 缺失 | 缺失 | 缺失 | 缺失 | 缺失 | 缺失 | 缺失 | 缺失 | 缺失 | 缺失 | 400 μm | 单晶 | 50% | 硝酸、氢氧化钠、丙酮超声清洗 | W | 缺失 | 缺失 | 缺失 | 缺失 | 234 W/m·K | 缺失 | 缺失 | 缺失 | 磁控溅射镀钨2h，未退火，金刚石体积分数50%
金刚石_铜复合材料的制备与微通道结构设计_刘镭.pdf | b-800℃-1.5h | 真空热压烧结 | 缺失 | 缺失 | 缺失 | 缺失 | 缺失 | 缺失 | 缺失 | 缺失 | 缺失 | 缺失 | 缺失 | 缺失 | 缺失 | 缺失 | 400 μm | 单晶 | 50% | 硝酸、氢氧化钠、丙酮超声清洗 | W | 缺失 | 缺失 | 缺失 | 缺失 | 521 W/m·K | 缺失 | 缺失 | 缺失 | 磁控溅射镀钨2h，800℃退火1.5h
金刚石_铜复合材料的制备与微通道结构设计_刘镭.pdf | c-950℃-1.5h | 真空热压烧结 | 缺失 | 缺失 | 缺失 | 缺失 | 缺失 | 缺失 | 缺失 | 缺失 | 缺失 | 缺失 | 缺失 | 缺失 | 缺失 | 缺失 | 400 μm | 单晶 | 50% | 硝酸、氢氧化钠、丙酮超声清洗 | W | 缺失 | 缺失 | 缺失 | 缺失 | 561 W/m·K | 缺失 | 缺失 | 缺失 | 磁控溅射镀钨2h，950℃退火1.5h
金刚石_铜复合材料的制备与微通道结构设计_刘镭.pdf | d-1100℃-1.5h | 真空热压烧结 | 缺失 | 缺失 | 缺失 | 缺失 | 缺失 | 缺失 | 缺失 | 缺失 | 缺失 | 缺失 | 缺失 | 缺失 | 缺失 | 缺失 | 400 μm | 单晶 | 50% | 硝酸、氢氧化钠、丙酮超声清洗 | W | 缺失 | 缺失 | 缺失 | 缺失 | 631 W/m·K | 缺失 | 缺失 | 缺失 | 磁控溅射镀钨2h，1100℃退火1.5h
金刚石_铜复合材料的制备与微通道结构设计_刘镭.pdf | e-800℃-3h | 真空热压烧结 | 缺失 | 缺失 | 缺失 | 缺失 | 缺失 | 缺失 | 缺失 | 缺失 | 缺失 | 缺失 | 缺失 | 缺失 | 缺失 | 缺失 | 400 μm | 单晶 | 50% | 硝酸、氢氧化钠、丙酮超声清洗 | W | 缺失 | 缺失 | 缺失 | 缺失 | 563 W/m·K | 缺失 | 缺失 | 缺失 | 磁控溅射镀钨2h，800℃退火3h
金刚石_铜复合材料的制备与微通道结构设计_刘镭.pdf | f-950℃-3h | 真空热压烧结 | 缺失 | 缺失 | 缺失 | 缺失 | 缺失 | 缺失 | 缺失 | 缺失 | 缺失 | 缺失 | 缺失 | 缺失 | 缺失 | 缺失 | 400 μm | 单晶 | 50% | 硝酸、氢氧化钠、丙酮超声清洗 | W | 缺失 | 缺失 | 缺失 | 缺失 | 570 W/m·K | 缺失 | 缺失 | 缺失 | 磁控溅射镀钨2h，950℃退火3h
金刚石_铜复合材料的制备与微通道结构设计_刘镭.pdf | g-1100℃-3h | 真空热压烧结 | 缺失 | 缺失 | 缺失 | 缺失 | 缺失 | 缺失 | 缺失 | 缺失 | 缺失 | 缺失 | 缺失 | 缺失 | 缺失 | 缺失 | 400 μm | 单晶 | 50% | 硝酸、氢氧化钠、丙酮超声清洗 | W | 缺失 | 缺失 | 缺失 | 缺失 | 484 W/m·K | 缺失 | 缺失 | 缺失 | 磁控溅射镀钨2h，1100℃退火3h
金刚石_铜复合材料的制备与微通道结构设计_刘镭.pdf | 退火0h(1100℃系列) | 真空热压烧结 | 缺失 | 缺失 | 缺失 | 缺失 | 缺失 | 缺失 | 缺失 | 缺失 | 缺失 | 缺失 | 缺失 | 缺失 | 缺失 | 缺失 | 400 μm | 单晶 | 50% | 硝酸、氢氧化钠、丙酮超声清洗 | W | 缺失 | 缺失 | 缺失 | 缺失 | 547 W/m·K | 缺失 | 缺失 | 缺失 | 磁控溅射镀钨2h，未退火，金刚石体积分数50%
金刚石_铜复合材料的制备与微通道结构设计_刘镭.pdf | 退火1h(1100℃) | 真空热压烧结 | 缺失 | 缺失 | 缺失 | 缺失 | 缺失 | 缺失 | 缺失 | 缺失 | 缺失 | 缺失 | 缺失 | 缺失 | 缺失 | 缺失 | 400 μm | 单晶 | 50% | 硝酸、氢氧化钠、丙酮超声清洗 | W | 缺失 | 缺失 | 缺失 | 缺失 | 584 W/m·K | 缺失 | 缺失 | 缺失 | 磁控溅射镀钨2h，1100℃退火1h
金刚石_铜复合材料的制备与微通道结构设计_刘镭.pdf | 退火1.5h(1100℃) | 真空热压烧结 | 缺失 | 缺失 | 缺失 | 缺失 | 缺失 | 缺失 | 缺失 | 缺失 | 缺失 | 缺失 | 缺失 | 缺失 | 缺失 | 缺失 | 400 μm | 单晶 | 50% | 硝酸、氢氧化钠、丙酮超声清洗 | W | 缺失 | 缺失 | 缺失 | 缺失 | 637 W/m·K | 缺失 | 缺失 | 缺失 | 磁控溅射镀钨2h，1100℃退火1.5h
金刚石_铜复合材料的制备与微通道结构设计_刘镭.pdf | 退火2h(1100℃) | 真空热压烧结 | 缺失 | 缺失 | 缺失 | 缺失 | 缺失 | 缺失 | 缺失 | 缺失 | 缺失 | 缺失 | 缺失 | 缺失 | 缺失 | 缺失 | 400 μm | 单晶 | 50% | 硝酸、氢氧化钠、丙酮超声清洗 | W | 缺失 | 缺失 | 缺失 | 缺失 | 640 W/m·K | 缺失 | 缺失 | 缺失 | 磁控溅射镀钨2h，1100℃退火2h
金刚石_铜复合材料的制备与微通道结构设计_刘镭.pdf | 退火4h(1100℃) | 真空热压烧结 | 缺失 | 缺失 | 缺失 | 缺失 | 缺失 | 缺失 | 缺失 | 缺失 | 缺失 | 缺失 | 缺失 | 缺失 | 缺失 | 缺失 | 400 μm | 单晶 | 50% | 硝酸、氢氧化钠、丙酮超声清洗 | W | 缺失 | 缺失 | 缺失 | 缺失 | 538 W/m·K | 缺失 | 缺失 | 缺失 | 磁控溅射镀钨2h，1100℃退火4h
金刚石_铜复合材料的制备与微通道结构设计_刘镭.pdf | 退火6h(1100℃) | 真空热压烧结 | 缺失 | 缺失 | 缺失 | 缺失 | 缺失 | 缺失 | 缺失 | 缺失 | 缺失 | 缺失 | 缺失 | 缺失 | 缺失 | 缺失 | 400 μm | 单晶 | 50% | 硝酸、氢氧化钠、丙酮超声清洗 | W | 缺失 | 缺失 | 缺失 | 缺失 | 524 W/m·K | 缺失 | 缺失 | 缺失 | 磁控溅射镀钨2h，1100℃退火6h
金刚石_铜复合材料的制备与微通道结构设计_刘镭.pdf | 镀膜0.5h(先退火后镀铜) | 真空热压烧结 | 缺失 | 缺失 | 缺失 | 缺失 | 缺失 | 缺失 | 缺失 | 缺失 | 缺失 | 缺失 | 缺失 | 缺失 | 缺失 | 缺失 | 400 μm | 单晶 | 50% | 硝酸、氢氧化钠、丙酮超声清洗 | W | 缺失 | 缺失 | 缺失 | 缺失 | 320 W/m·K | 缺失 | 缺失 | 缺失 | 镀钨时间0.5h，950℃退火1.5h，先退火后镀铜
金刚石_铜复合材料的制备与微通道结构设计_刘镭.pdf | 镀膜1.5h(先退火后镀铜) | 真空热压烧结 | 缺失 | 缺失 | 缺失 | 缺失 | 缺失 | 缺失 | 缺失 | 缺失 | 缺失 | 缺失 | 缺失 | 缺失 | 缺失 | 缺失 | 400 μm | 单晶 | 50% | 硝酸、氢氧化钠、丙酮超声清洗 | W | 缺失 | 缺失 | 缺失 | 缺失 | 578 W/m·K | 缺失 | 缺失 | 缺失 | 镀钨时间1.5h，950℃退火1.5h，先退火后镀铜
金刚石_铜复合材料的制备与微通道结构设计_刘镭.pdf | 镀膜2h(先退火后镀铜) | 真空热压烧结 | 缺失 | 缺失 | 缺失 | 缺失 | 缺失 | 缺失 | 缺失 | 缺失 | 缺失 | 缺失 | 缺失 | 缺失 | 缺失 | 缺失 | 400 μm | 单晶 | 50% | 硝酸、氢氧化钠、丙酮超声清洗 | W | 缺失 | 缺失 | 缺失 | 缺失 | 584 W/m·K | 缺失 | 缺失 | 缺失 | 镀钨时间2h，950℃退火1.5h，先退火后镀铜
金刚石_铜复合材料的制备与微通道结构设计_刘镭.pdf | 镀膜2.5h(先退火后镀铜) | 真空热压烧结 | 缺失 | 缺失 | 缺失 | 缺失 | 缺失 | 缺失 | 缺失 | 缺失 | 缺失 | 缺失 | 缺失 | 缺失 | 缺失 | 缺失 | 400 μm | 单晶 | 50% | 硝酸、氢氧化钠、丙酮超声清洗 | W | 缺失 | 缺失 | 缺失 | 缺失 | 564 W/m·K | 缺失 | 缺失 | 缺失 | 镀钨时间2.5h，950℃退火1.5h，先退火后镀铜
金刚石_铜复合材料的制备与微通道结构设计_刘镭.pdf | 镀膜0.5h(先镀铜后退火) | 真空热压烧结 | 缺失 | 缺失 | 缺失 | 缺失 | 缺失 | 缺失 | 缺失 | 缺失 | 缺失 | 缺失 | 缺失 | 缺失 | 缺失 | 缺失 | 400 μm | 单晶 | 50% | 硝酸、氢氧化钠、丙酮超声清洗 | W | 缺失 | 缺失 | 缺失 | 缺失 | 330 W/m·K | 缺失 | 缺失 | 缺失 | 镀钨时间0.5h，先镀铜后1100℃退火2h
金刚石_铜复合材料的制备与微通道结构设计_刘镭.pdf | 镀膜1.5h(先镀铜后退火) | 真空热压烧结 | 缺失 | 缺失 | 缺失 | 缺失 | 缺失 | 缺失 | 缺失 | 缺失 | 缺失 | 缺失 | 缺失 | 缺失 | 缺失 | 缺失 | 400 μm | 单晶 | 50% | 硝酸、氢氧化钠、丙酮超声清洗 | W | 缺失 | 缺失 | 缺失 | 缺失 | 613 W/m·K | 缺失 | 缺失 | 缺失 | 镀钨时间1.5h，先镀铜后1100℃退火2h
金刚石_铜复合材料的制备与微通道结构设计_刘镭.pdf | 镀膜2h(先镀铜后退火) | 真空热压烧结 | 缺失 | 缺失 | 缺失 | 缺失 | 缺失 | 缺失 | 缺失 | 缺失 | 缺失 | 缺失 | 缺失 | 缺失 | 缺失 | 缺失 | 400 μm | 单晶 | 50% | 硝酸、氢氧化钠、丙酮超声清洗 | W | 缺失 | 缺失 | 缺失 | 缺失 | 657 W/m·K | 缺失 | 缺失 | 缺失 | 镀钨时间2h，先镀铜后1100℃退火2h
金刚石_铜复合材料的制备与微通道结构设计_刘镭.pdf | 镀膜2.5h(先镀铜后退火) | 真空热压烧结 | 缺失 | 缺失 | 缺失 | 缺失 | 缺失 | 缺失 | 缺失 | 缺失 | 缺失 | 缺失 | 缺失 | 缺失 | 缺失 | 缺失 | 400 μm | 单晶 | 50% | 硝酸、氢氧化钠、丙酮超声清洗 | W | 缺失 | 缺失 | 缺失 | 缺失 | 604 W/m·K | 缺失 | 缺失 | 缺失 | 镀钨时间2.5h，先镀铜后1100℃退火2h
金刚石_铜复合材料的制备与微通道结构设计_刘镭.pdf | W+Ti镀层 | 真空热压烧结 | 缺失 | 缺失 | 缺失 | 缺失 | 缺失 | 缺失 | 缺失 | 缺失 | 缺失 | 缺失 | 缺失 | 缺失 | 缺失 | 缺失 | 400 μm | 单晶 | 50% | 硝酸、氢氧化钠、丙酮超声清洗 | W,Ti | 缺失 | 缺失 | 缺失 | 缺失 | 807 W/m·K | 缺失 | 缺失 | 缺失 | 镀钨2h后镀钛10min，先镀铜后1100℃退火2h
金刚石_铜复合材料的制备与微通道结构设计_刘镭.pdf | W+Cr镀层 | 真空热压烧结 | 缺失 | 缺失 | 缺失 | 缺失 | 缺失 | 缺失 | 缺失 | 缺失 | 缺失 | 缺失 | 缺失 | 缺失 | 缺失 | 缺失 | 400 μm | 单晶 | 50% | 硝酸、氢氧化钠、丙酮超声清洗 | W,Cr | 缺失 | 缺失 | 缺失 | 缺失 | 379 W/m·K | 缺失 | 缺失 | 缺失 | 镀钨2h后镀铬10min，先镀铜后1100℃退火2h
金刚石_铜热沉设计与热压烧结成型技术研究_陆凯杰.pdf | 230μm_60vol%_1400N_900℃ | 真空热压烧结 | 缺失 | 缺失 | 缺失 | 缺失 | 缺失 | 缺失 | 900°C | 缺失 | 100°C/min | 缺失 | 缺失 | 力值: 1400 N（无模具尺寸） | 900°C | 缺失 | 230 μm | 缺失 | 60% | 酸洗+无水乙醇清洗 | Cr | 200 nm | 10 μm | 球形 | 缺失 | 564.2 W/m·K | 25°C | 7.01×10^-6 K^-1 | 缺失 | 硬度196.4 HV
金刚石_铜复合材料界面调控与导热性能研究_焦思佳.pdf | 体积分数40 vol.% | 真空热压烧结 | 缺失 | 缺失 | 缺失 | 缺失 | 缺失 | 缺失 | 缺失 | 缺失 | 缺失 | 缺失 | 缺失 | 70 MPa | 450°C | 缺失 | 115.5 μm | 单晶，四-六面体结构 | 40% | 无 | 缺失 | 缺失 | 50 μm | 枝晶状 | 96.51% | 243.08 W/m·K | 缺失 | 缺失 | 缺失 | 4.1.1节体积分数研究，其他工艺参数未说明
金刚石_铜复合材料界面调控与导热性能研究_焦思佳.pdf | 体积分数50 vol.% | 真空热压烧结 | 缺失 | 缺失 | 缺失 | 缺失 | 缺失 | 缺失 | 缺失 | 缺失 | 缺失 | 缺失 | 缺失 | 70 MPa | 450°C | 缺失 | 115.5 μm | 单晶，四-六面体结构 | 50% | 无 | 缺失 | 缺失 | 50 μm | 枝晶状 | 98.42% | 365.75 W/m·K | 缺失 | 缺失 | 缺失 | 4.1.1节体积分数研究
金刚石_铜复合材料界面调控与导热性能研究_焦思佳.pdf | 体积分数55 vol.% | 真空热压烧结 | 缺失 | 缺失 | 缺失 | 缺失 | 缺失 | 缺失 | 缺失 | 缺失 | 缺失 | 缺失 | 缺失 | 70 MPa | 450°C | 缺失 | 115.5 μm | 单晶，四-六面体结构 | 55% | 无 | 缺失 | 缺失 | 50 μm | 枝晶状 | 99.26% | 450.05 W/m·K | 缺失 | 缺失 | 缺失 | 4.1.1节体积分数研究，该组为最佳体积分数
金刚石_铜复合材料界面调控与导热性能研究_焦思佳.pdf | 体积分数60 vol.% | 真空热压烧结 | 缺失 | 缺失 | 缺失 | 缺失 | 缺失 | 缺失 | 缺失 | 缺失 | 缺失 | 缺失 | 缺失 | 70 MPa | 450°C | 缺失 | 115.5 μm | 单晶，四-六面体结构 | 60% | 无 | 缺失 | 缺失 | 50 μm | 枝晶状 | 96.78% | 285.56 W/m·K | 缺失 | 缺失 | 缺失 | 4.1.1节体积分数研究
金刚石_铜复合材料界面调控与导热性能研究_焦思佳.pdf | 烧结温度1050℃ | 真空热压烧结 | 缺失 | 缺失 | 缺失 | 缺失 | 缺失 | 缺失 | 1050°C | 缺失 | 缺失 | 缺失 | 缺失 | 70 MPa | 450°C | 缺失 | 115.5 μm | 单晶，四-六面体结构 | 55% | 无 | 缺失 | 缺失 | 50 μm | 枝晶状 | 99.04% | 444.19 W/m·K | 缺失 | 缺失 | 缺失 | 4.1.2节烧结温度研究，保温时间未说明
金刚石_铜复合材料界面调控与导热性能研究_焦思佳.pdf | 保温时间60 min | 真空热压烧结 | 缺失 | 缺失 | 缺失 | 缺失 | 缺失 | 缺失 | 1050°C | 60 min | 缺失 | 缺失 | 缺失 | 70 MPa | 450°C | 60 min | 115.5 μm | 单晶，四-六面体结构 | 55% | 无 | 缺失 | 缺失 | 50 μm | 枝晶状 | 96.45% | 317.37 W/m·K | 缺失 | 缺失 | 缺失 | 4.1.3节保温时间研究，烧结温度推断为1050℃
金刚石_铜复合材料界面调控与导热性能研究_焦思佳.pdf | 保温时间120 min | 真空热压烧结 | 缺失 | 缺失 | 缺失 | 缺失 | 缺失 | 缺失 | 1050°C | 120 min | 缺失 | 缺失 | 缺失 | 70 MPa | 450°C | 120 min | 115.5 μm | 单晶，四-六面体结构 | 55% | 无 | 缺失 | 缺失 | 50 μm | 枝晶状 | 98.02% | 412.61 W/m·K | 缺失 | 缺失 | 缺失 | 4.1.3节保温时间研究
金刚石_铜复合材料界面调控与导热性能研究_焦思佳.pdf | 保温时间180 min | 真空热压烧结 | 缺失 | 缺失 | 缺失 | 缺失 | 缺失 | 缺失 | 1050°C | 180 min | 缺失 | 缺失 | 缺失 | 70 MPa | 450°C | 180 min | 115.5 μm | 单晶，四-六面体结构 | 55% | 无 | 缺失 | 缺失 | 50 μm | 枝晶状 | 99.18% | 472.08 W/m·K | 缺失 | 缺失 | 缺失 | 4.1.3节保温时间研究，最佳保温时间，可能为W-Cu双层镀
金刚石_铜复合材料界面调控与导热性能研究_焦思佳.pdf | 样品1（仅镀W） | 真空热压烧结 | 缺失 | 缺失 | 缺失 | 缺失 | 缺失 | 缺失 | 1050°C | 180 min | 缺失 | 缺失 | 缺失 | 70 MPa | 450°C | 180 min | 115.5 μm | 单晶，四-六面体结构 | 55% | 无 | W | 455 nm | 50 μm | 枝晶状 | 98.55% | 413.51 W/m·K | 缺失 | 缺失 | 缺失 | 4.2.1节，镀W金刚石，未镀Cu
金刚石_铜复合材料界面调控与导热性能研究_焦思佳.pdf | 样品2（W-Cu双层镀） | 真空热压烧结 | 缺失 | 缺失 | 缺失 | 缺失 | 缺失 | 缺失 | 1050°C | 180 min | 缺失 | 缺失 | 缺失 | 70 MPa | 450°C | 180 min | 115.5 μm | 单晶，四-六面体结构 | 55% | 无 | W, Cu | 455 nm (W), 1.61 µm (Cu) | 50 μm | 枝晶状 | 99.24% | 536.23 W/m·K | 缺失 | 缺失 | 缺失 | 4.2.1节，W-Cu双层镀，最佳性能
金刚石_铜复合材料界面调控与导热性能研究_焦思佳.pdf | 镀W温度950℃ | 真空热压烧结 | 缺失 | 缺失 | 缺失 | 缺失 | 缺失 | 缺失 | 1050°C | 180 min | 缺失 | 缺失 | 缺失 | 70 MPa | 450°C | 180 min | 115.5 μm | 单晶，四-六面体结构 | 55% | 无 | W | 缺失 | 50 μm | 枝晶状 | 97.85% | 330.89 W/m·K | 缺失 | 缺失 | 缺失 | 4.2.2节镀覆温度影响，仅镀W，未镀Cu
金刚石_铜复合材料界面调控与导热性能研究_焦思佳.pdf | 镀W温度1000℃ | 真空热压烧结 | 缺失 | 缺失 | 缺失 | 缺失 | 缺失 | 缺失 | 1050°C | 180 min | 缺失 | 缺失 | 缺失 | 70 MPa | 450°C | 180 min | 115.5 μm | 单晶，四-六面体结构 | 55% | 无 | W | 缺失 | 50 μm | 枝晶状 | 98.59% | 388.65 W/m·K | 缺失 | 缺失 | 缺失 | 4.2.2节镀覆温度影响
金刚石_铜复合材料界面调控与导热性能研究_焦思佳.pdf | 镀W温度1050℃ | 真空热压烧结 | 缺失 | 缺失 | 缺失 | 缺失 | 缺失 | 缺失 | 1050°C | 180 min | 缺失 | 缺失 | 缺失 | 70 MPa | 450°C | 180 min | 115.5 μm | 单晶，四-六面体结构 | 55% | 无 | W | 455 nm | 50 μm | 枝晶状 | 99.24% | 536.23 W/m·K | 缺失 | 缺失 | 缺失 | 4.2.2节最佳镀覆温度，仅镀W
金刚石_铜复合材料界面调控与导热性能研究_焦思佳.pdf | 镀W温度1100℃ | 真空热压烧结 | 缺失 | 缺失 | 缺失 | 缺失 | 缺失 | 缺失 | 1050°C | 180 min | 缺失 | 缺失 | 缺失 | 70 MPa | 450°C | 180 min | 115.5 μm | 单晶，四-六面体结构 | 55% | 无 | W | 缺失 | 50 μm | 枝晶状 | 99.08% | 472.08 W/m·K | 缺失 | 缺失 | 缺失 | 4.2.2节镀覆温度影响
金刚石_铜复合材料界面调控与导热性能研究_焦思佳.pdf | 镀W时间30 min | 真空热压烧结 | 缺失 | 缺失 | 缺失 | 缺失 | 缺失 | 缺失 | 1050°C | 180 min | 缺失 | 缺失 | 缺失 | 70 MPa | 450°C | 180 min | 115.5 μm | 单晶，四-六面体结构 | 55% | 无 | W | 缺失 | 50 μm | 枝晶状 | 92.85% | 341.94 W/m·K | 缺失 | 缺失 | 缺失 | 4.2.3节镀覆时间影响，仅镀W
金刚石_铜复合材料界面调控与导热性能研究_焦思佳.pdf | 镀W时间60 min | 真空热压烧结 | 缺失 | 缺失 | 缺失 | 缺失 | 缺失 | 缺失 | 1050°C | 180 min | 缺失 | 缺失 | 缺失 | 70 MPa | 450°C | 180 min | 115.5 μm | 单晶，四-六面体结构 | 55% | 无 | W | 455 nm | 50 μm | 枝晶状 | 99.24% | 536.23 W/m·K | 缺失 | 缺失 | 缺失 | 4.2.3节最佳镀覆时间，仅镀W
金刚石_铜复合材料界面调控与导热性能研究_焦思佳.pdf | 镀W时间90 min | 真空热压烧结 | 缺失 | 缺失 | 缺失 | 缺失 | 缺失 | 缺失 | 1050°C | 180 min | 缺失 | 缺失 | 缺失 | 70 MPa | 450°C | 180 min | 115.5 μm | 单晶，四-六面体结构 | 55% | 无 | W | 缺失 | 50 μm | 枝晶状 | 98.85% | 452.31 W/m·K | 缺失 | 缺失 | 缺失 | 4.2.3节镀覆时间影响
金刚石_铜复合材料界面调控与导热性能研究_焦思佳.pdf | 镀W厚度127 nm | 真空热压烧结 | 缺失 | 缺失 | 缺失 | 缺失 | 缺失 | 缺失 | 1050°C | 180 min | 缺失 | 缺失 | 缺失 | 70 MPa | 450°C | 180 min | 115.5 μm | 单晶，四-六面体结构 | 55% | 无 | W | 127 nm | 50 μm | 枝晶状 | 97.89% | 357.02 W/m·K | 缺失 | 缺失 | 缺失 | 4.2.4节镀层厚度影响，仅镀W
金刚石_铜复合材料界面调控与导热性能研究_焦思佳.pdf | 镀W厚度455 nm | 真空热压烧结 | 缺失 | 缺失 | 缺失 | 缺失 | 缺失 | 缺失 | 1050°C | 180 min | 缺失 | 缺失 | 缺失 | 70 MPa | 450°C | 180 min | 115.5 μm | 单晶，四-六面体结构 | 55% | 无 | W | 455 nm | 50 μm | 枝晶状 | 99.24% | 536.23 W/m·K | 缺失 | 缺失 | 缺失 | 4.2.4节最佳镀层厚度，仅镀W
金刚石_铜复合材料界面调控与导热性能研究_焦思佳.pdf | 镀W厚度738 nm | 真空热压烧结 | 缺失 | 缺失 | 缺失 | 缺失 | 缺失 | 缺失 | 1050°C | 180 min | 缺失 | 缺失 | 缺失 | 70 MPa | 450°C | 180 min | 115.5 μm | 单晶，四-六面体结构 | 55% | 无 | W | 738 nm | 50 μm | 枝晶状 | 96.12% | 193.7 W/m·K | 缺失 | 缺失 | 缺失 | 4.2.4节镀层厚度影响
镀铬金刚石_铜复合材料的制备及性能研究_张妍.pdf | VHP 850℃ 20MPa 45μm 无Cr (表3-4) | 真空热压烧结 | 缺失 | 缺失 | 缺失 | 缺失 | 缺失 | 缺失 | 850°C | 30 min | 缺失 | 缺失 | 缺失 | 20 MPa | 850°C | 30 min | 45 μm | 缺失 | 60% | 无 | 无 | 缺失 | 28 μm | 树枝状 | 90.99% | 47.29 W/m·K | 25°C | 缺失 | 31 MPa | 电解铜粉
镀铬金刚石_铜复合材料的制备及性能研究_张妍.pdf | VHP 850℃ 20MPa 45μm Cr150nm (表3-4) | 真空热压烧结 | 缺失 | 缺失 | 缺失 | 缺失 | 缺失 | 缺失 | 850°C | 30 min | 缺失 | 缺失 | 缺失 | 20 MPa | 850°C | 30 min | 45 μm | 缺失 | 60% | 无 | Cr | 150 nm | 28 μm | 树枝状 | 95.57% | 173.28 W/m·K | 25°C | 缺失 | 85 MPa | 电解铜粉
镀铬金刚石_铜复合材料的制备及性能研究_张妍.pdf | VHP 850℃ 20MPa 45μm Cr200nm (表3-4) | 真空热压烧结 | 缺失 | 缺失 | 缺失 | 缺失 | 缺失 | 缺失 | 850°C | 30 min | 缺失 | 缺失 | 缺失 | 20 MPa | 850°C | 30 min | 45 μm | 缺失 | 60% | 无 | Cr | 200 nm | 28 μm | 树枝状 | 96.04% | 161.77 W/m·K | 25°C | 缺失 | 缺失 | 电解铜粉
镀铬金刚石_铜复合材料的制备及性能研究_张妍.pdf | VHP 850℃ 20MPa 210μm 无Cr (表4-1样品1) | 真空热压烧结 | 缺失 | 缺失 | 缺失 | 缺失 | 缺失 | 缺失 | 850°C | 30 min | 缺失 | 缺失 | 缺失 | 20 MPa | 850°C | 30 min | 210 μm | 缺失 | 60% | 无 | 无 | 缺失 | 28 μm | 树枝状 | 92.5% | 127.14 W/m·K | 25°C | 缺失 | 31 MPa | 电解铜粉
镀铬金刚石_铜复合材料的制备及性能研究_张妍.pdf | VHP 850℃ 20MPa 210μm Cr150nm (表4-1样品2) | 真空热压烧结 | 缺失 | 缺失 | 缺失 | 缺失 | 缺失 | 缺失 | 850°C | 30 min | 缺失 | 缺失 | 缺失 | 20 MPa | 850°C | 30 min | 210 μm | 缺失 | 60% | 无 | Cr | 150 nm | 28 μm | 树枝状 | 94.6% | 417.52 W/m·K | 25°C | 缺失 | 85 MPa | 电解铜粉
镀铬金刚石_铜复合材料的制备及性能研究_张妍.pdf | VHP 1050℃ 20MPa 210μm Cr150nm (表4-1样品3) | 真空热压烧结 | 缺失 | 缺失 | 缺失 | 缺失 | 缺失 | 缺失 | 1050°C | 30 min | 缺失 | 缺失 | 缺失 | 20 MPa | 1050°C | 30 min | 210 μm | 缺失 | 60% | 无 | Cr | 150 nm | 28 μm | 树枝状 | 95.2% | 573.67 W/m·K | 25°C | 7.92×10-6 K-1 (25~300℃) | 174 MPa | 电解铜粉
镀铬金刚石_铜复合材料的制备及性能研究_张妍.pdf | VHP 1050℃ 25MPa 210μm Cr150nm (表4-1样品4) | 真空热压烧结 | 缺失 | 缺失 | 缺失 | 缺失 | 缺失 | 缺失 | 1050°C | 30 min | 缺失 | 缺失 | 缺失 | 25 MPa | 1050°C | 30 min | 210 μm | 缺失 | 60% | 无 | Cr | 150 nm | 28 μm | 树枝状 | 97.8% | 560.14 W/m·K | 25°C | 7.99×10-6 K-1 (25~300℃) | 162 MPa | 电解铜粉
镀铬金刚石_铜复合材料的制备及性能研究_张妍.pdf | VHP 1050℃ 30MPa 210μm Cr150nm (表4-1样品5) | 真空热压烧结 | 缺失 | 缺失 | 缺失 | 缺失 | 缺失 | 缺失 | 1050°C | 30 min | 缺失 | 缺失 | 缺失 | 30 MPa | 1050°C | 30 min | 210 μm | 缺失 | 60% | 无 | Cr | 150 nm | 28 μm | 树枝状 | 93.9% | 518.08 W/m·K | 25°C | 缺失 | 缺失 | 电解铜粉
镀铬金刚石_铜复合材料的制备及性能研究_张妍.pdf | VHP 1100℃ 20MPa 210μm Cr150nm (表4-1样品6) | 真空热压烧结 | 缺失 | 缺失 | 缺失 | 缺失 | 缺失 | 缺失 | 1100°C | 30 min | 缺失 | 缺失 | 缺失 | 20 MPa | 1100°C | 30 min | 210 μm | 缺失 | 60% | 无 | Cr | 150 nm | 28 μm | 树枝状 | 94.6% | 570.54 W/m·K | 25°C | 8.42×10-6 K-1 (25~300℃) | 278 MPa | 电解铜粉
镀铬金刚石_铜复合材料的制备及性能研究_张妍.pdf | VHP 1100℃ 25MPa 210μm Cr150nm (表4-1样品7) | 真空热压烧结 | 缺失 | 缺失 | 缺失 | 缺失 | 缺失 | 缺失 | 1100°C | 30 min | 缺失 | 缺失 | 缺失 | 25 MPa | 1100°C | 30 min | 210 μm | 缺失 | 60% | 无 | Cr | 150 nm | 28 μm | 树枝状 | 95.2% | 567.15 W/m·K | 25°C | 8.38×10-6 K-1 (25~300℃) | 241 MPa | 电解铜粉
镀铬金刚石_铜复合材料的制备及性能研究_张妍.pdf | VHP 1100℃ 20MPa 45μm Cr150nm (60vol%) | 真空热压烧结 | 缺失 | 缺失 | 缺失 | 缺失 | 缺失 | 缺失 | 1100°C | 30 min | 缺失 | 缺失 | 缺失 | 20 MPa | 1100°C | 30 min | 45 μm | 缺失 | 60% | 无 | Cr | 150 nm | 缺失 | 缺失 | 缺失 | 255.88 W/m·K | 25°C | 缺失 | 缺失 | 来自体积分数实验组，仅热导率数据
镀铬金刚石_铜复合材料的制备及性能研究_张妍.pdf | VHP 1100℃ 20MPa 210μm Cr150nm (64vol%) | 真空热压烧结 | 缺失 | 缺失 | 缺失 | 缺失 | 缺失 | 缺失 | 1100°C | 30 min | 缺失 | 缺失 | 缺失 | 20 MPa | 1100°C | 30 min | 210 μm | 缺失 | 64% | 无 | Cr | 150 nm | 缺失 | 缺失 | 缺失 | 457.19 W/m·K | 25°C | 缺失 | 缺失 | 来自体积分数实验组，仅热导率数据
高导热金刚石_铜基复合材料的制备、组织和性能研究_李博宇.pdf | 镀覆时间50 min | 真空热压烧结 | 400°C | 30 min | 缺失 | 缺失 | 缺失 | 缺失 | 1000°C | 90 min | 10°C/min | 缺失 | 缺失 | 缺失 | 1000°C | 90 min | 327.5 μm | 六到八面体结构，{100}和{111}晶面 | 50% | 酸碱处理 | W | 587 nm | 100 μm | 松树枝状 | 98.56% | 573 W/m·K | 缺失 | 缺失 | 135 MPa | 第三章实验，烧结工艺压力程序未明确
高导热金刚石_铜基复合材料的制备、组织和性能研究_李博宇.pdf | 镀覆时间60 min | 真空热压烧结 | 400°C | 30 min | 缺失 | 缺失 | 缺失 | 缺失 | 1000°C | 90 min | 10°C/min | 缺失 | 缺失 | 缺失 | 1000°C | 90 min | 327.5 μm | 六到八面体结构，{100}和{111}晶面 | 50% | 酸碱处理 | W | 626 nm | 100 μm | 松树枝状 | 99.59% | 592 W/m·K | 缺失 | 缺失 | 125 MPa | 第三章实验，烧结工艺压力程序未明确
高导热金刚石_铜基复合材料的制备、组织和性能研究_李博宇.pdf | 镀覆时间70 min | 真空热压烧结 | 400°C | 30 min | 缺失 | 缺失 | 缺失 | 缺失 | 1000°C | 90 min | 10°C/min | 缺失 | 缺失 | 缺失 | 1000°C | 90 min | 327.5 μm | 六到八面体结构，{100}和{111}晶面 | 50% | 酸碱处理 | W | 663 nm | 100 μm | 松树枝状 | 98.11% | 509 W/m·K | 缺失 | 缺失 | 103 MPa | 第三章实验，烧结工艺压力程序未明确
高导热金刚石_铜基复合材料的制备、组织和性能研究_李博宇.pdf | 品级2120 | 真空热压烧结 | 400°C | 30 min | 缺失 | 缺失 | 缺失 | 缺失 | 1000°C | 90 min | 10°C/min | 缺失 | 缺失 | 缺失 | 1000°C | 90 min | 327.5 μm | 六到八面体结构，{100}和{111}晶面 | 50% | 酸碱处理 | W | 缺失 | 100 μm | 松树枝状 | 98.68% | 578 W/m·K | 缺失 | 缺失 | 100 MPa | 第三章实验，烧结工艺压力程序未明确，镀层厚度未给出具体数值
高导热金刚石_铜基复合材料的制备、组织和性能研究_李博宇.pdf | 品级2160 | 真空热压烧结 | 400°C | 30 min | 缺失 | 缺失 | 缺失 | 缺失 | 1000°C | 90 min | 10°C/min | 缺失 | 缺失 | 缺失 | 1000°C | 90 min | 327.5 μm | 六到八面体结构，{100}和{111}晶面 | 50% | 酸碱处理 | W | 缺失 | 100 μm | 松树枝状 | 99.59% | 592 W/m·K | 缺失 | 缺失 | 125 MPa | 第三章实验，烧结工艺压力程序未明确，镀层厚度未给出具体数值
高导热金刚石_铜基复合材料的制备、组织和性能研究_李博宇.pdf | 品级2180 | 真空热压烧结 | 400°C | 30 min | 缺失 | 缺失 | 缺失 | 缺失 | 1000°C | 90 min | 10°C/min | 缺失 | 缺失 | 缺失 | 1000°C | 90 min | 327.5 μm | 六到八面体结构，{100}和{111}晶面 | 50% | 酸碱处理 | W | 缺失 | 100 μm | 松树枝状 | 98.39% | 520 W/m·K | 缺失 | 缺失 | 112 MPa | 第三章实验，烧结工艺压力程序未明确，镀层厚度未给出具体数值
高导热金刚石_铜基复合材料的制备、组织和性能研究_李博宇.pdf | 体积分数30% | 真空热压烧结 | 400°C | 30 min | 缺失 | 缺失 | 缺失 | 缺失 | 1000°C | 90 min | 10°C/min | 缺失 | 缺失 | 缺失 | 1000°C | 90 min | 327.5 μm | 六到八面体结构，{100}和{111}晶面 | 30% | 酸碱处理 | W | 626 nm | 100 μm | 松树枝状 | 99.68% | 467 W/m·K | 缺失 | 缺失 | 180 MPa | 第三章实验，烧结工艺压力程序未明确，镀层厚度假定与镀覆60 min相同
高导热金刚石_铜基复合材料的制备、组织和性能研究_李博宇.pdf | 体积分数45% | 真空热压烧结 | 400°C | 30 min | 缺失 | 缺失 | 缺失 | 缺失 | 1000°C | 90 min | 10°C/min | 缺失 | 缺失 | 缺失 | 1000°C | 90 min | 327.5 μm | 六到八面体结构，{100}和{111}晶面 | 45% | 酸碱处理 | W | 626 nm | 100 μm | 松树枝状 | 99.62% | 476 W/m·K | 缺失 | 缺失 | 137 MPa | 第三章实验，烧结工艺压力程序未明确，镀层厚度假定与镀覆60 min相同
高导热金刚石_铜基复合材料的制备、组织和性能研究_李博宇.pdf | 体积分数50% | 真空热压烧结 | 400°C | 30 min | 缺失 | 缺失 | 缺失 | 缺失 | 1000°C | 90 min | 10°C/min | 缺失 | 缺失 | 缺失 | 1000°C | 90 min | 327.5 μm | 六到八面体结构，{100}和{111}晶面 | 50% | 酸碱处理 | W | 626 nm | 100 μm | 松树枝状 | 99.59% | 592 W/m·K | 缺失 | 缺失 | 125 MPa | 第三章实验，烧结工艺压力程序未明确，镀层厚度假定与镀覆60 min相同
高导热金刚石_铜基复合材料的制备、组织和性能研究_李博宇.pdf | 体积分数60% | 真空热压烧结 | 400°C | 30 min | 缺失 | 缺失 | 缺失 | 缺失 | 1000°C | 90 min | 10°C/min | 缺失 | 缺失 | 缺失 | 1000°C | 90 min | 327.5 μm | 六到八面体结构，{100}和{111}晶面 | 60% | 酸碱处理 | W | 626 nm | 100 μm | 松树枝状 | 98.01% | 529 W/m·K | 缺失 | 缺失 | 86 MPa | 第三章实验，烧结工艺压力程序未明确，镀层厚度假定与镀覆60 min相同
高导热金刚石_铜基复合材料的制备、组织和性能研究_李博宇.pdf | 粒径45/50 | 真空热压烧结 | 400°C | 30 min | 缺失 | 缺失 | 缺失 | 缺失 | 1000°C | 90 min | 10°C/min | 缺失 | 缺失 | 缺失 | 1000°C | 90 min | 327.5 μm | 六到八面体结构，{100}和{111}晶面 | 50% | 酸碱处理 | W | 626 nm | 100 μm | 松树枝状 | 99.59% | 592 W/m·K | 缺失 | 7.17×10⁻⁶/K | 125 MPa | 第三章实验，烧结工艺压力程序未明确，热膨胀系数来源于表5.2
高导热金刚石_铜基复合材料的制备、组织和性能研究_李博宇.pdf | 粒径80/100 | 真空热压烧结 | 400°C | 30 min | 缺失 | 缺失 | 缺失 | 缺失 | 1000°C | 90 min | 10°C/min | 缺失 | 缺失 | 缺失 | 1000°C | 90 min | 165 μm | 六到八面体结构，{100}和{111}晶面 | 50% | 酸碱处理 | W | 缺失 | 100 μm | 松树枝状 | 99.65% | 602 W/m·K | 缺失 | 缺失 | 168 MPa | 第三章实验，烧结工艺压力程序未明确，镀层厚度未提供具体数值
高导热金刚石_铜基复合材料的制备、组织和性能研究_李博宇.pdf | 粒径100/120 | 真空热压烧结 | 400°C | 30 min | 缺失 | 缺失 | 缺失 | 缺失 | 1000°C | 90 min | 10°C/min | 缺失 | 缺失 | 缺失 | 1000°C | 90 min | 137.5 μm | 六到八面体结构，{100}和{111}晶面 | 50% | 酸碱处理 | W | 726 nm | 100 μm | 松树枝状 | 99.92% | 628 W/m·K | 缺失 | 5.6×10⁻⁶/K | 174 MPa | 第三章实验，烧结工艺压力程序未明确，热膨胀系数来源于表5.2
高导热金刚石_铜基复合材料的制备、组织和性能研究_李博宇.pdf | 粒径140/170 | 真空热压烧结 | 400°C | 30 min | 缺失 | 缺失 | 缺失 | 缺失 | 1000°C | 90 min | 10°C/min | 缺失 | 缺失 | 缺失 | 1000°C | 90 min | 97 μm | 六到八面体结构，{100}和{111}晶面 | 50% | 酸碱处理 | W | 701 nm | 100 μm | 松树枝状 | 99.51% | 573 W/m·K | 缺失 | 缺失 | 80 MPa | 第三章实验，烧结工艺压力程序未明确
高导热金刚石_铜基复合材料的制备、组织和性能研究_李博宇.pdf | 镀覆温度900℃ | 真空热压烧结（HOP+HP） | 400°C | 30 min | 缺失 | 缺失 | 缺失 | 缺失 | 1000°C | 90 min | 10°C/min | 1000°C | 30 min | 50 MPa | 1000°C | 60 min | 137.5 μm | 六到八面体结构，{100}和{111}晶面 | 50% | 酸碱处理 | W | 240 nm | 100 μm | 松树枝状 | 97.84% | 620 W/m·K | 缺失 | 缺失 | 185 MPa | 第四章实验，假定采用HOP+HP工艺，压力第一阶段40±10 MPa振荡30 min，第二阶段50 MPa热压60 min
高导热金刚石_铜基复合材料的制备、组织和性能研究_李博宇.pdf | 镀覆温度950℃ | 真空热压烧结（HOP+HP） | 400°C | 30 min | 缺失 | 缺失 | 缺失 | 缺失 | 1000°C | 90 min | 10°C/min | 1000°C | 30 min | 50 MPa | 1000°C | 60 min | 137.5 μm | 六到八面体结构，{100}和{111}晶面 | 50% | 酸碱处理 | W | 240 nm | 100 μm | 松树枝状 | 97.95% | 717 W/m·K | 缺失 | 缺失 | 218 MPa | 第四章实验，假定采用HOP+HP工艺，压力第一阶段40±10 MPa振荡30 min，第二阶段50 MPa热压60 min
高导热金刚石_铜基复合材料的制备、组织和性能研究_李博宇.pdf | 镀覆温度1000℃ | 真空热压烧结（HOP+HP） | 400°C | 30 min | 缺失 | 缺失 | 缺失 | 缺失 | 1000°C | 90 min | 10°C/min | 1000°C | 30 min | 50 MPa | 1000°C | 60 min | 137.5 μm | 六到八面体结构，{100}和{111}晶面 | 50% | 酸碱处理 | W | 240 nm | 100 μm | 松树枝状 | 缺失 | 698 W/m·K | 缺失 | 缺失 | 203 MPa | 第四章实验，假定采用HOP+HP工艺，致密度未提供
高导热金刚石_铜基复合材料的制备、组织和性能研究_李博宇.pdf | 镀覆温度1050℃ | 真空热压烧结（HOP+HP） | 400°C | 30 min | 缺失 | 缺失 | 缺失 | 缺失 | 1000°C | 90 min | 10°C/min | 1000°C | 30 min | 50 MPa | 1000°C | 60 min | 137.5 μm | 六到八面体结构，{100}和{111}晶面 | 50% | 酸碱处理 | W | 240 nm | 100 μm | 松树枝状 | 缺失 | 611 W/m·K | 缺失 | 缺失 | 192 MPa | 第四章实验，假定采用HOP+HP工艺，致密度未提供
高导热金刚石_铜基复合材料的制备、组织和性能研究_李博宇.pdf | HOP工艺 | 振荡热压烧结 | 400°C | 30 min | 缺失 | 缺失 | 缺失 | 缺失 | 1000°C | 90 min | 10°C/min | 缺失 | 缺失 | 40±10 MPa | 1000°C | 90 min | 137.5 μm | 六到八面体结构，{100}和{111}晶面 | 50% | 酸碱处理 | W | 240 nm | 100 μm | 松树枝状 | 95.96% | 499 W/m·K | 缺失 | 缺失 | 176 MPa | 第四章明确实验，振荡力40±10 MPa，频率5 Hz，持续90 min
高导热金刚石_铜基复合材料的制备、组织和性能研究_李博宇.pdf | HP工艺 | 热压烧结 | 400°C | 30 min | 缺失 | 缺失 | 缺失 | 缺失 | 1000°C | 90 min | 10°C/min | 缺失 | 缺失 | 50 MPa | 1000°C | 90 min | 137.5 μm | 六到八面体结构，{100}和{111}晶面 | 50% | 酸碱处理 | W | 240 nm | 100 μm | 松树枝状 | 96.61% | 562 W/m·K | 缺失 | 缺失 | 210 MPa | 第四章明确实验，静态压力50 MPa，保压90 min
高导热金刚石_铜基复合材料的制备、组织和性能研究_李博宇.pdf | HOP+HP工艺 | 振荡热压烧结+热压烧结 | 400°C | 30 min | 缺失 | 缺失 | 缺失 | 缺失 | 1000°C | 90 min | 10°C/min | 1000°C | 30 min | 50 MPa | 1000°C | 60 min | 137.5 μm | 六到八面体结构，{100}和{111}晶面 | 50% | 酸碱处理 | W | 240 nm | 100 μm | 松树枝状 | 97.95% | 717 W/m·K | 缺失 | 4.3×10⁻⁶/K | 218 MPa | 第四章明确实验，第一阶段振荡40±10 MPa 30 min，第二阶段静态50 MPa 60 min；热膨胀系数来源于表5.2