## 提取结果
文件名 | 文献名 | 工艺类型 | 保温温度1 | 保温时间1 | 保温温度2 | 保温时间2 | 保温温度3 | 保温时间3 | 烧结温度6 | 烧结时间6 | 升温速率 | 加压温度1 | 保压时间1 | 加压压力2 | 加压温度2 | 保压时间2 | 金刚石粒径 | 金刚石形貌 | 金刚石体积分数 | 金刚石预处理方式 | 镀层元素 | 金刚石镀层厚度 | 基体合金化元素 | 基体合金化添加量 | 铜粉粒径 | 铜粉形貌 | 致密度 | 热导率 | 热导率测试温度 | 热膨胀系数 | 抗弯强度 | 温循后热导率 | 额外备注
Diamond_Cu composites microchannel heat sink for effective thermal management of SiC power devices.pdf | Diamond/Cu composite with 55 vol% diamond | 真空热压烧结 | 缺失 | 缺失 | 缺失 | 缺失 | 缺失 | 缺失 | 1000°C | 180 min | 缺失 | 缺失 | 缺失 | 50 MPa | 1000°C | 180 min | 196 μm | 单晶颗粒 | 55 | 缺失 | W | 0.1224 μm | 缺失 | 缺失 | 37.5 μm | 球形 | 缺失 | 807 W/m·K | 25 | 缺失 | 缺失 | 缺失 | 金刚石体积分数55%；W涂层平均厚度122.4 nm；金刚石预处理：磁控溅射镀W后1000°C真空退火1h；铜粉为气雾化球形粉
Enhanced thermal conductivity in low-cost diamond micro-powder_copper composites through Cr3C2 interfacial design.pdf | Dia/Cr=100:3.5 | 真空热压烧结 | 缺失 | 缺失 | 缺失 | 缺失 | 缺失 | 缺失 | 850°C | 60 min | 缺失 | 缺失 | 缺失 | 缺失 | 850°C | 60 min | 30 μm | 缺失 | 40% | 酸洗、碱洗、微波处理 | Cr | 缺失 | 缺失 | 缺失 | 20 μm | 缺失 | 缺失 | 缺失 | 缺失 | 缺失 | 缺失 | 缺失 | Dia/Cr摩尔比100:3.5，涂层未完全包覆，热压烧结压力未提供
Enhanced thermal conductivity in low-cost diamond micro-powder_copper composites through Cr3C2 interfacial design.pdf | Dia/Cr=100:4.5 | 真空热压烧结 | 缺失 | 缺失 | 缺失 | 缺失 | 缺失 | 缺失 | 850°C | 60 min | 缺失 | 缺失 | 缺失 | 缺失 | 850°C | 60 min | 30 μm | 缺失 | 40% | 酸洗、碱洗、微波处理 | Cr | 0.18 μm | 缺失 | 缺失 | 20 μm | 缺失 | 缺失 | 431 W/m·K | 25 | 缺失 | 缺失 | 缺失 | Dia/Cr摩尔比100:4.5，最优涂层，热压烧结压力未提供
Enhanced thermal conductivity in low-cost diamond micro-powder_copper composites through Cr3C2 interfacial design.pdf | Dia/Cr=100:5.5 | 真空热压烧结 | 缺失 | 缺失 | 缺失 | 缺失 | 缺失 | 缺失 | 850°C | 60 min | 缺失 | 缺失 | 缺失 | 缺失 | 850°C | 60 min | 30 μm | 缺失 | 40% | 酸洗、碱洗、微波处理 | Cr | 0.41 μm | 缺失 | 缺失 | 20 μm | 缺失 | 缺失 | 缺失 | 缺失 | 缺失 | 缺失 | 缺失 | Dia/Cr摩尔比100:5.5，涂层较厚约410nm，热压烧结压力未提供
Enhanced thermal conductivity and thermal shock resistance in diamond_copper composites through diamond surface etching.pdf | Sample S1 | 热压烧结 | 缺失 | 缺失 | 缺失 | 缺失 | 缺失 | 缺失 | 缺失 | 缺失 | 缺失 | 缺失 | 缺失 | 缺失 | 缺失 | 缺失 | 缺失 | 缺失 | 缺失 | 未刻蚀 | W | 缺失 | 缺失 | 缺失 | 缺失 | 缺失 | 缺失 | 630 W/m·K | 缺失 | 缺失 | 缺失 | 514 W/m·K | 未刻蚀金刚石；钨镀层；热循环600次后热导率降至514 W/m·K，下降18.2%。
Enhanced thermal conductivity and thermal shock resistance in diamond_copper composites through diamond surface etching.pdf | Sample S2 | 热压烧结 | 缺失 | 缺失 | 缺失 | 缺失 | 缺失 | 缺失 | 缺失 | 缺失 | 缺失 | 缺失 | 缺失 | 缺失 | 缺失 | 缺失 | 缺失 | 缺失 | 缺失 | 刻蚀（钨涂层+煅烧） | W | 缺失 | 缺失 | 缺失 | 缺失 | 缺失 | 缺失 | 643 W/m·K | 缺失 | 缺失 | 缺失 | 597 W/m·K | 刻蚀金刚石（钨涂层后煅烧刻蚀，产生方形和三角形刻蚀坑）；钨镀层；热循环600次后热导率降至597 W/m·K，下降6.4%。
Effect of surface roughening on the interfacial thermal conductance of diamond_copper composites.pdf | Un-etched | 真空热压烧结 | 缺失 | 缺失 | 缺失 | 缺失 | 缺失 | 缺失 | 900°C | 60 min | 缺失 | 缺失 | 缺失 | 70 MPa | 900°C | 60 min | 400 μm | 立方-八面体 | 38 vol% | 丙酮和盐酸清洗 | W, Cu | W:0.17 μm, Cu:2.4 μm | 无 | 缺失 | 45 μm | 缺失 | 98.4% | 539 W/m·K | 缺失 | 缺失 | 缺失 | 缺失 | 未刻蚀金刚石；(111)面粗糙度Rz约0.8-1.7 μm；W镀层通过真空扩散制备（900°C，150 min），Cu镀层通过化学镀制备
Effect of surface roughening on the interfacial thermal conductance of diamond_copper composites.pdf | 750°C-etched | 真空热压烧结 | 缺失 | 缺失 | 缺失 | 缺失 | 缺失 | 缺失 | 900°C | 60 min | 缺失 | 缺失 | 缺失 | 70 MPa | 900°C | 60 min | 400 μm | 立方-八面体 | 38 vol% | 熔盐刻蚀（KNO3，750°C，15 min） | W, Cu | 缺失 | 无 | 缺失 | 45 μm | 缺失 | 97.5% | 557 W/m·K | 缺失 | 缺失 | 缺失 | 缺失 | 750°C刻蚀金刚石；(111)面粗糙度Rz比未刻蚀增大；W和Cu镀层厚度较未刻蚀略有减小
Effect of surface roughening on the interfacial thermal conductance of diamond_copper composites.pdf | 800°C-etched | 真空热压烧结 | 缺失 | 缺失 | 缺失 | 缺失 | 缺失 | 缺失 | 900°C | 60 min | 缺失 | 缺失 | 缺失 | 70 MPa | 900°C | 60 min | 400 μm | 立方-八面体 | 38 vol% | 熔盐刻蚀（KNO3，800°C，15 min） | W, Cu | 缺失 | 无 | 缺失 | 45 μm | 缺失 | 97.4% | 602 W/m·K | 缺失 | 缺失 | 缺失 | 缺失 | 800°C刻蚀金刚石；热导率最高组；(111)面粗糙度Rz约11.1 μm（从摘要推断）；W和Cu镀层厚度进一步略有减小
Effect of surface roughening on the interfacial thermal conductance of diamond_copper composites.pdf | 850°C-etched | 真空热压烧结 | 缺失 | 缺失 | 缺失 | 缺失 | 缺失 | 缺失 | 900°C | 60 min | 缺失 | 缺失 | 缺失 | 70 MPa | 900°C | 60 min | 400 μm | 立方-八面体 | 38 vol% | 熔盐刻蚀（KNO3，850°C，15 min） | W, Cu | 缺失 | 无 | 缺失 | 45 μm | 缺失 | 97.5% | 439 W/m·K | 缺失 | 缺失 | 缺失 | 缺失 | 850°C刻蚀金刚石；过度刻蚀导致热导率降低；刻蚀坑合并损伤完整晶面
刘学璋和余志明 - 2014 - 并联导热结构的金刚石铜基复合材料的制备.pdf | 并联结构金刚石/铜基复合材料真空热压烧结 | 真空热压烧结 | 缺失 | 缺失 | 缺失 | 缺失 | 缺失 | 缺失 | 900°C | 240 min | 缺失 | 缺失 | 缺失 | 28 MPa | 900°C | 240 min | 缺失 | CVD多晶金刚石膜 | 缺失 | 无（CVD直接生长） | Ti | 缺失 | 无 | 缺失 | 20 μm | 电解铜粉 | 缺失 | 392.78 W/(m·K) | 25 | 缺失 | 缺失 | 缺失 | 复合材料采用并联导热结构：以钨丝为芯材，CVD生长多晶金刚石膜形成柱状金刚石棒，金刚石膜厚度约6.5 μm，晶粒尺寸约2.4~3.6 μm；金刚石棒表面溅射Ti过渡层；石墨模具内径Φ50 mm；真空热压烧结参数：真空度10^-3~10^-2 Pa，900°C，28 MPa，4 h；铜粉为高纯电解铜粉，平均粒度20 μm。
庞兴志 等 - 2024 - Nb元素对铜-金刚石复合材料界面改性的研究.pdf | 样品1 | 真空热压烧结 | 缺失 | 缺失 | 缺失 | 缺失 | 缺失 | 缺失 | 850°C | 120 min | 5°C/min | 缺失 | 缺失 | 30 MPa | 850°C | 120 min | 60 μm | 缺失 | 50 vol% | 缺失 | 缺失 | 缺失 | Nb | 0 vol% | 50 μm | 缺失 | 74.33% | 缺失 | 缺失 | 缺失 | 缺失 | 缺失 | 未添加Nb的纯铜/金刚石复合材料
庞兴志 等 - 2024 - Nb元素对铜-金刚石复合材料界面改性的研究.pdf | 样品2 | 真空热压烧结 | 缺失 | 缺失 | 缺失 | 缺失 | 缺失 | 缺失 | 850°C | 120 min | 5°C/min | 缺失 | 缺失 | 30 MPa | 850°C | 120 min | 60 μm | 缺失 | 50 vol% | 缺失 | 缺失 | 缺失 | Nb | 0.5 vol% | 50 μm | 缺失 | 缺失 | 缺失 | 缺失 | 缺失 | 缺失 | 缺失 | 冷等静压时发生破碎，致密度最低，热导率偏低
庞兴志 等 - 2024 - Nb元素对铜-金刚石复合材料界面改性的研究.pdf | 样品3 | 真空热压烧结 | 缺失 | 缺失 | 缺失 | 缺失 | 缺失 | 缺失 | 850°C | 120 min | 5°C/min | 缺失 | 缺失 | 30 MPa | 850°C | 120 min | 60 μm | 缺失 | 50 vol% | 缺失 | 缺失 | 缺失 | Nb | 1.0 vol% | 50 μm | 缺失 | 缺失 | 370.3 W/(m·K) | 30°C | 缺失 | 缺失 | 缺失 | 热导率最高，30°C时370.3 W/(m·K)
庞兴志 等 - 2024 - Nb元素对铜-金刚石复合材料界面改性的研究.pdf | 样品4 | 真空热压烧结 | 缺失 | 缺失 | 缺失 | 缺失 | 缺失 | 缺失 | 850°C | 120 min | 5°C/min | 缺失 | 缺失 | 30 MPa | 850°C | 120 min | 60 μm | 缺失 | 50 vol% | 缺失 | 缺失 | 缺失 | Nb | 1.5 vol% | 50 μm | 缺失 | 缺失 | 缺失 | 缺失 | 缺失 | 缺失 | 缺失 | 碳化铌界面层增厚，热导率下降
庞兴志 等 - 2024 - Nb元素对铜-金刚石复合材料界面改性的研究.pdf | 样品5 | 真空热压烧结 | 缺失 | 缺失 | 缺失 | 缺失 | 缺失 | 缺失 | 850°C | 120 min | 5°C/min | 缺失 | 缺失 | 30 MPa | 850°C | 120 min | 60 μm | 缺失 | 50 vol% | 缺失 | 缺失 | 缺失 | Nb | 2.0 vol% | 50 μm | 缺失 | 缺失 | 缺失 | 缺失 | 缺失 | 缺失 | 缺失 | 碳化铌界面层进一步增厚
An innovative process to fabricate copper_diamond composite films for thermal management applications.pdf | Pure Cu (0 vol% diamond) | 真空热压烧结 | 缺失 | 缺失 | 缺失 | 缺失 | 缺失 | 缺失 | 650°C | 30 min | 缺失 | 缺失 | 缺失 | 50 MPa | 650°C | 30 min | 缺失 | 缺失 | 缺失 | 缺失 | 缺失 | 缺失 | 缺失 | 缺失 | 30 μm | dendritic | 缺失 | 364 W/m·K | 70°C | 18.9 ppm/K | 缺失 | 缺失 | 多层叠压热压，真空10^-3 Pa；纯铜对比样
An innovative process to fabricate copper_diamond composite films for thermal management applications.pdf | Cu/40 vol% diamond composite | 真空热压烧结 | 缺失 | 缺失 | 缺失 | 缺失 | 缺失 | 缺失 | 650°C | 30 min | 缺失 | 缺失 | 缺失 | 50 MPa | 650°C | 30 min | 50 μm | faceted hexagonal or octahedral shapes | 40 vol% | 磷酸酯分散剂处理并沉积亚微米铜颗粒 | 无 | 缺失 | 缺失 | 缺失 | 30 μm | dendritic | 缺失 | 455 W/m·K | 70°C | 12 ppm/K | 缺失 | 缺失 | 多层叠压热压，真空10^-3 Pa；无碳化物形成添加剂
An innovative process to fabricate copper_diamond composite films for thermal management applications.pdf | Cu/50 vol% diamond composite | 真空热压烧结 | 缺失 | 缺失 | 缺失 | 缺失 | 缺失 | 缺失 | 650°C | 30 min | 缺失 | 缺失 | 缺失 | 50 MPa | 650°C | 30 min | 50 μm | faceted hexagonal or octahedral shapes | 50 vol% | 磷酸酯分散剂处理并沉积亚微米铜颗粒 | 无 | 缺失 | 缺失 | 缺失 | 30 μm | dendritic | 缺失 | 320 W/m·K | 70°C | 11.8 ppm/K | 缺失 | 缺失 | 多层叠压热压，真空10^-3 Pa；高金刚石体积分数导致致密度下降
谭翠 等 - 2017 - 合金化元素Cr对青铜基金刚石砂轮导热性能及力学性能的影响.pdf | 试样1# | 热压烧结 | 缺失 | 缺失 | 缺失 | 缺失 | 缺失 | 缺失 | 650°C | 0.17 min | 缺失 | 缺失 | 缺失 | 45.6 MPa | 650°C | 0.17 min | 缺失 | 缺失 | 缺失 | 缺失 | 缺失 | 缺失 | 缺失 | 缺失 | 缺失 | 缺失 | 95.99% | 40.15 W/m·K | 25°C | 缺失 | 61.49 MPa | 缺失 | 冷压成型10 MPa保压3 s，热压模具为石墨模具，环形试样外径56 mm内径40 mm，烧结压力55 kN经面积换算为45.6 MPa
谭翠 等 - 2017 - 合金化元素Cr对青铜基金刚石砂轮导热性能及力学性能的影响.pdf | 试样2# | 热压烧结 | 缺失 | 缺失 | 缺失 | 缺失 | 缺失 | 缺失 | 650°C | 0.17 min | 缺失 | 缺失 | 缺失 | 45.6 MPa | 650°C | 0.17 min | 缺失 | 缺失 | 缺失 | 缺失 | 缺失 | 缺失 | Cr | 1.0% | 缺失 | 缺失 | 98.46% | 110.43 W/m·K | 25°C | 缺失 | 77.54 MPa | 缺失 | 添加1.0% Cr元素，基体合金化。冷压成型10 MPa保压3 s，热压模具为石墨模具，环形试样外径56 mm内径40 mm，烧结压力55 kN经面积换算为45.6 MPa
Crystallography-guided etching regulates Mo2C interlayer growth for high-thermal-conductivity diamond_Cu composites.pdf | 蚀刻30vol% | 真空热压烧结 | 缺失 | 缺失 | 缺失 | 缺失 | 缺失 | 缺失 | 850°C | 60 min | 缺失 | 缺失 | 缺失 | 40 MPa | 850°C | 60 min | 200 μm | 单晶颗粒 | 30 vol% | 酸洗碱洗+氧化蚀刻(700°C,30min) | Mo2C | 123 nm | 缺失 | 缺失 | 20 μm | 缺失 | 缺失 | 546 W/m·K | 25°C | 缺失 | 缺失 | 缺失 | 金刚石经氧化蚀刻处理，镀层较薄
Crystallography-guided etching regulates Mo2C interlayer growth for high-thermal-conductivity diamond_Cu composites.pdf | 蚀刻50vol% | 真空热压烧结 | 缺失 | 缺失 | 缺失 | 缺失 | 缺失 | 缺失 | 850°C | 60 min | 缺失 | 缺失 | 缺失 | 40 MPa | 850°C | 60 min | 200 μm | 单晶颗粒 | 50 vol% | 酸洗碱洗+氧化蚀刻(700°C,30min) | Mo2C | 123 nm | 缺失 | 缺失 | 20 μm | 缺失 | 缺失 | 706 W/m·K | 25°C | 缺失 | 缺失 | 缺失 | 金刚石经氧化蚀刻处理，镀层较薄；热导率最高值
Crystallography-guided etching regulates Mo2C interlayer growth for high-thermal-conductivity diamond_Cu composites.pdf | 蚀刻60vol% | 真空热压烧结 | 缺失 | 缺失 | 缺失 | 缺失 | 缺失 | 缺失 | 850°C | 60 min | 缺失 | 缺失 | 缺失 | 40 MPa | 850°C | 60 min | 200 μm | 单晶颗粒 | 60 vol% | 酸洗碱洗+氧化蚀刻(700°C,30min) | Mo2C | 123 nm | 缺失 | 缺失 | 20 μm | 缺失 | 缺失 | 597 W/m·K | 25°C | 缺失 | 缺失 | 缺失 | 金刚石经氧化蚀刻处理，镀层较薄；高体积分数下热导下降
Crystallography-guided etching regulates Mo2C interlayer growth for high-thermal-conductivity diamond_Cu composites.pdf | 未蚀刻30vol% | 真空热压烧结 | 缺失 | 缺失 | 缺失 | 缺失 | 缺失 | 缺失 | 850°C | 60 min | 缺失 | 缺失 | 缺失 | 40 MPa | 850°C | 60 min | 200 μm | 单晶颗粒 | 30 vol% | 酸洗碱洗 | Mo2C | 339 nm | 缺失 | 缺失 | 20 μm | 缺失 | 缺失 | 519 W/m·K | 25°C | 缺失 | 缺失 | 缺失 | 金刚石未蚀刻，镀层较厚
Crystallography-guided etching regulates Mo2C interlayer growth for high-thermal-conductivity diamond_Cu composites.pdf | 未蚀刻50vol% | 真空热压烧结 | 缺失 | 缺失 | 缺失 | 缺失 | 缺失 | 缺失 | 850°C | 60 min | 缺失 | 缺失 | 缺失 | 40 MPa | 850°C | 60 min | 200 μm | 单晶颗粒 | 50 vol% | 酸洗碱洗 | Mo2C | 339 nm | 缺失 | 缺失 | 20 μm | 缺失 | 缺失 | 664 W/m·K | 25°C | 缺失 | 缺失 | 缺失 | 金刚石未蚀刻，镀层较厚
Crystallography-guided etching regulates Mo2C interlayer growth for high-thermal-conductivity diamond_Cu composites.pdf | 未蚀刻60vol% | 真空热压烧结 | 缺失 | 缺失 | 缺失 | 缺失 | 缺失 | 缺失 | 850°C | 60 min | 缺失 | 缺失 | 缺失 | 40 MPa | 850°C | 60 min | 200 μm | 单晶颗粒 | 60 vol% | 酸洗碱洗 | Mo2C | 339 nm | 缺失 | 缺失 | 20 μm | 缺失 | 缺失 | 缺失 | 缺失 | 缺失 | 缺失 | 缺失 | 金刚石未蚀刻，镀层较厚；热导率数据未在文中报告
Effects of dual-layer coatings on microstructure and thermal conductivity of diamond_Cu composites prepared by vacuum hot pressing.pdf | Composite with L1 coating | 真空热压烧结 | 缺失 | 缺失 | 缺失 | 缺失 | 缺失 | 缺失 | 900°C | 30 min | 缺失 | 缺失 | 缺失 | 80 MPa | 900°C | 30 min | 400 μm | 规则多面体 | 55 vol% | 无 | W , Cu | W: 55 nm, Cu: 2.8 μm | 缺失 | 缺失 | 53 μm | 缺失 | 缺失 | 386 W/m·K | 25 | 缺失 | 缺失 | 缺失 | W涂层制备条件：900°C退火30 min，相组成：W2C 54.5%, W 45.5%；铜镀层厚度约2.8 μm。
Effects of dual-layer coatings on microstructure and thermal conductivity of diamond_Cu composites prepared by vacuum hot pressing.pdf | Composite with L2 coating | 真空热压烧结 | 缺失 | 缺失 | 缺失 | 缺失 | 缺失 | 缺失 | 900°C | 30 min | 缺失 | 缺失 | 缺失 | 80 MPa | 900°C | 30 min | 400 μm | 规则多面体 | 55 vol% | 无 | W , Cu | W: 170 nm, Cu: 2.8 μm | 缺失 | 缺失 | 53 μm | 缺失 | 缺失 | 477 W/m·K | 25 | 缺失 | 缺失 | 缺失 | W涂层制备条件：900°C退火1 h，相组成：W2C 87.9%, W 12.1%；铜镀层厚度约2.8 μm。
Effects of dual-layer coatings on microstructure and thermal conductivity of diamond_Cu composites prepared by vacuum hot pressing.pdf | Composite with L3 coating | 真空热压烧结 | 缺失 | 缺失 | 缺失 | 缺失 | 缺失 | 缺失 | 900°C | 30 min | 缺失 | 缺失 | 缺失 | 80 MPa | 900°C | 30 min | 400 μm | 规则多面体 | 55 vol% | 无 | W , Cu | W: 310 nm, Cu: 2.8 μm | 缺失 | 缺失 | 53 μm | 缺失 | 缺失 | 721 W/m·K | 25 | 缺失 | 缺失 | 缺失 | W涂层制备条件：900°C退火2 h，相组成：WC 65.5%, W2C 5.1%, W 29.4%；粗糙度9.71 nm；铜镀层厚度约2.8 μm。
Effects of dual-layer coatings on microstructure and thermal conductivity of diamond_Cu composites prepared by vacuum hot pressing.pdf | Composite with L4 coating | 真空热压烧结 | 缺失 | 缺失 | 缺失 | 缺失 | 缺失 | 缺失 | 900°C | 30 min | 缺失 | 缺失 | 缺失 | 80 MPa | 900°C | 30 min | 400 μm | 规则多面体 | 55 vol% | 无 | W , Cu | W: 420 nm, Cu: 2.8 μm | 缺失 | 缺失 | 53 μm | 缺失 | 缺失 | 695 W/m·K | 25 | 缺失 | 缺失 | 缺失 | W涂层制备条件：900°C退火4 h，相组成：WC 68.8%, W 31.2%；粗糙度15.2 nm；铜镀层厚度约2.8 μm。
Elaborating highly thermal-conductive diamond_Cu composites by sintering intermittently electroplated core-shell powders.pdf | 45 vol% Diamond/Cu | 真空热压烧结 | 缺失 | 缺失 | 缺失 | 缺失 | 缺失 | 缺失 | 950°C | 60 min | 缺失 | 缺失 | 缺失 | 60 MPa | 950°C | 60 min | 100 μm | 规则多面体 | 45% | 无 | W, Cu | W: 0.25 μm, Cu: 缺失 | 缺失 | 缺失 | 缺失 | 缺失 | 97% | 缺失 | 25 | 5.93 ppm/K | 276 MPa | 缺失 | 相对密度大于97%；铜以电镀形式包覆；热导率未明确给出具体值
Elaborating highly thermal-conductive diamond_Cu composites by sintering intermittently electroplated core-shell powders.pdf | 55 vol% Diamond/Cu | 真空热压烧结 | 缺失 | 缺失 | 缺失 | 缺失 | 缺失 | 缺失 | 950°C | 60 min | 缺失 | 缺失 | 缺失 | 60 MPa | 950°C | 60 min | 100 μm | 规则多面体 | 55% | 无 | W, Cu | W: 0.25 μm, Cu: 缺失 | 缺失 | 缺失 | 缺失 | 缺失 | 97% | 638 W/(m·K) | 25 | 4.11 ppm/K | 缺失 | 缺失 | 相对密度大于97%；铜以电镀形式包覆；最大热导率
Elaborating highly thermal-conductive diamond_Cu composites by sintering intermittently electroplated core-shell powders.pdf | 65 vol% Diamond/Cu | 真空热压烧结 | 缺失 | 缺失 | 缺失 | 缺失 | 缺失 | 缺失 | 950°C | 60 min | 缺失 | 缺失 | 缺失 | 60 MPa | 950°C | 60 min | 100 μm | 规则多面体 | 65% | 无 | W, Cu | W: 0.25 μm, Cu: 缺失 | 缺失 | 缺失 | 缺失 | 缺失 | 97% | 缺失 | 25 | 3.95 ppm/K | 缺失 | 缺失 | 相对密度大于97%；铜以电镀形式包覆；热导率未明确给出具体值
王青云 等 - 2011 - 镀钛金刚石铜复合材料的热导率.pdf | 未镀钛金刚石/铜复合材料 | 热压烧结 | 缺失 | 缺失 | 缺失 | 缺失 | 缺失 | 缺失 | 缺失 | 60 min | 缺失 | 缺失 | 缺失 | 40 MPa | 缺失 | 60 min | 114.5 μm | 缺失 | 50% | 缺失 | 无 | 缺失 | 缺失 | 缺失 | 75 μm | 缺失 | 90% | 160 W/(m·K) | 缺失 | 缺失 | 缺失 | 缺失 | 未镀钛样品；烧结温度未知，根据文献中研究烧结温度范围880-1030℃推断可能为其中某个温度；致密度和热导率数据来自表2。
王青云 等 - 2011 - 镀钛金刚石铜复合材料的热导率.pdf | 镀钛金刚石/铜复合材料 | 热压烧结 | 缺失 | 缺失 | 缺失 | 缺失 | 缺失 | 缺失 | 缺失 | 60 min | 缺失 | 缺失 | 缺失 | 40 MPa | 缺失 | 60 min | 114.5 μm | 缺失 | 50% | 缺失 | Ti | 1 μm | 缺失 | 缺失 | 75 μm | 缺失 | 92% | 410 W/(m·K) | 缺失 | 缺失 | 缺失 | 缺失 | 化学微真空镀钛，镀层厚度约1 μm；烧结温度未知，但热导率410与图3峰值对应，可能为980℃。
Effect of nano-Cr₃C₂ on wear resistance of copper based diamond composites fabricated by vacuum hot pressing.pdf | 0Cr3C2 (no diamond) | 真空热压烧结 | 缺失 | 缺失 | 缺失 | 缺失 | 缺失 | 缺失 | 940°C | 3 min | 缺失 | 缺失 | 缺失 | 15 MPa | 940°C | 3 min | 缺失 | 缺失 | 缺失 | 缺失 | 缺失 | 缺失 | 缺失 | 缺失 | 58 μm | 缺失 | 缺失 | 缺失 | 缺失 | 缺失 | 785.3 MPa | 缺失 | 基体成分为663Cu 53 wt%, WC 39 wt%, Ni 5 wt%, Mn 2 wt%, Co 1 wt%；未含金刚石；纳米Cr₃C₂添加量：0 wt%；真空度：-0.1 MPa
Effect of nano-Cr₃C₂ on wear resistance of copper based diamond composites fabricated by vacuum hot pressing.pdf | 1Cr3C2 (no diamond) | 真空热压烧结 | 缺失 | 缺失 | 缺失 | 缺失 | 缺失 | 缺失 | 940°C | 3 min | 缺失 | 缺失 | 缺失 | 15 MPa | 940°C | 3 min | 缺失 | 缺失 | 缺失 | 缺失 | 缺失 | 缺失 | 缺失 | 缺失 | 58 μm | 缺失 | 缺失 | 缺失 | 缺失 | 缺失 | 850.4 MPa | 缺失 | 基体成分为663Cu 53 wt%, WC 39 wt%, Ni 5 wt%, Mn 2 wt%, Co 1 wt%；未含金刚石；纳米Cr₃C₂添加量：1 wt%；真空度：-0.1 MPa
Effect of nano-Cr₃C₂ on wear resistance of copper based diamond composites fabricated by vacuum hot pressing.pdf | 2Cr3C2 (no diamond) | 真空热压烧结 | 缺失 | 缺失 | 缺失 | 缺失 | 缺失 | 缺失 | 940°C | 3 min | 缺失 | 缺失 | 缺失 | 15 MPa | 940°C | 3 min | 缺失 | 缺失 | 缺失 | 缺失 | 缺失 | 缺失 | 缺失 | 缺失 | 58 μm | 缺失 | 缺失 | 缺失 | 缺失 | 缺失 | 930.2 MPa | 缺失 | 基体成分为663Cu 53 wt%, WC 39 wt%, Ni 5 wt%, Mn 2 wt%, Co 1 wt%；未含金刚石；纳米Cr₃C₂添加量：2 wt%；真空度：-0.1 MPa
Effect of nano-Cr₃C₂ on wear resistance of copper based diamond composites fabricated by vacuum hot pressing.pdf | 3Cr3C2 (no diamond) | 真空热压烧结 | 缺失 | 缺失 | 缺失 | 缺失 | 缺失 | 缺失 | 940°C | 3 min | 缺失 | 缺失 | 缺失 | 15 MPa | 940°C | 3 min | 缺失 | 缺失 | 缺失 | 缺失 | 缺失 | 缺失 | 缺失 | 缺失 | 58 μm | 缺失 | 缺失 | 缺失 | 缺失 | 缺失 | 788.3 MPa | 缺失 | 基体成分为663Cu 53 wt%, WC 39 wt%, Ni 5 wt%, Mn 2 wt%, Co 1 wt%；未含金刚石；纳米Cr₃C₂添加量：3 wt%；真空度：-0.1 MPa
Effect of nano-Cr₃C₂ on wear resistance of copper based diamond composites fabricated by vacuum hot pressing.pdf | 0Cr3C2D (with diamond) | 真空热压烧结 | 缺失 | 缺失 | 缺失 | 缺失 | 缺失 | 缺失 | 940°C | 3 min | 缺失 | 缺失 | 缺失 | 15 MPa | 940°C | 3 min | 487.5 μm | 缺失 | 20 vol% | 缺失 | 缺失 | 缺失 | 缺失 | 缺失 | 58 μm | 缺失 | 缺失 | 缺失 | 缺失 | 缺失 | 392.5 MPa | 缺失 | 基体成分为663Cu 53 wt%, WC 39 wt%, Ni 5 wt%, Mn 2 wt%, Co 1 wt%；金刚石粒径425–550 μm（平均值487.5 μm），体积分数20%；纳米Cr₃C₂添加量：0 wt%；真空度：-0.1 MPa
Effect of nano-Cr₃C₂ on wear resistance of copper based diamond composites fabricated by vacuum hot pressing.pdf | 1Cr3C2D (with diamond) | 真空热压烧结 | 缺失 | 缺失 | 缺失 | 缺失 | 缺失 | 缺失 | 940°C | 3 min | 缺失 | 缺失 | 缺失 | 15 MPa | 940°C | 3 min | 487.5 μm | 缺失 | 20 vol% | 缺失 | 缺失 | 缺失 | 缺失 | 缺失 | 58 μm | 缺失 | 缺失 | 缺失 | 缺失 | 缺失 | 459.3 MPa | 缺失 | 基体成分为663Cu 53 wt%, WC 39 wt%, Ni 5 wt%, Mn 2 wt%, Co 1 wt%；金刚石粒径425–550 μm（平均值487.5 μm），体积分数20%；纳米Cr₃C₂添加量：1 wt%；真空度：-0.1 MPa
Effect of nano-Cr₃C₂ on wear resistance of copper based diamond composites fabricated by vacuum hot pressing.pdf | 2Cr3C2D (with diamond) | 真空热压烧结 | 缺失 | 缺失 | 缺失 | 缺失 | 缺失 | 缺失 | 940°C | 3 min | 缺失 | 缺失 | 缺失 | 15 MPa | 940°C | 3 min | 487.5 μm | 缺失 | 20 vol% | 缺失 | 缺失 | 缺失 | 缺失 | 缺失 | 58 μm | 缺失 | 缺失 | 缺失 | 缺失 | 缺失 | 558.5 MPa | 缺失 | 基体成分为663Cu 53 wt%, WC 39 wt%, Ni 5 wt%, Mn 2 wt%, Co 1 wt%；金刚石粒径425–550 μm（平均值487.5 μm），体积分数20%；纳米Cr₃C₂添加量：2 wt%；真空度：-0.1 MPa
Effect of nano-Cr₃C₂ on wear resistance of copper based diamond composites fabricated by vacuum hot pressing.pdf | 3Cr3C2D (with diamond) | 真空热压烧结 | 缺失 | 缺失 | 缺失 | 缺失 | 缺失 | 缺失 | 940°C | 3 min | 缺失 | 缺失 | 缺失 | 15 MPa | 940°C | 3 min | 487.5 μm | 缺失 | 20 vol% | 缺失 | 缺失 | 缺失 | 缺失 | 缺失 | 58 μm | 缺失 | 缺失 | 缺失 | 缺失 | 缺失 | 417.6 MPa | 缺失 | 基体成分为663Cu 53 wt%, WC 39 wt%, Ni 5 wt%, Mn 2 wt%, Co 1 wt%；金刚石粒径425–550 μm（平均值487.5 μm），体积分数20%；纳米Cr₃C₂添加量：3 wt%；真空度：-0.1 MPa
Double layer interfacial structure of Cr3C2–Cr7C3 in copper_diamond composites for thermal management applications.pdf | Sample 1 (750°C-30min) | 真空热压烧结 | 缺失 | 缺失 | 缺失 | 缺失 | 缺失 | 缺失 | 850°C | 60 min | 缺失 | 缺失 | 缺失 | 40 MPa | 850°C | 60 min | 200 μm | 单晶 | 50 vol% | 酸洗、碱洗 | Cr | 230 nm | 缺失 | 缺失 | 30 μm | 缺失 | 缺失 | 缺失 | 25°C | 缺失 | 缺失 | 缺失 | 熔盐镀Cr条件：750°C, 30min，镀层相组成：Cr7C3单相。
Double layer interfacial structure of Cr3C2–Cr7C3 in copper_diamond composites for thermal management applications.pdf | Sample 2 (850°C-30min) | 真空热压烧结 | 缺失 | 缺失 | 缺失 | 缺失 | 缺失 | 缺失 | 850°C | 60 min | 缺失 | 缺失 | 缺失 | 40 MPa | 850°C | 60 min | 200 μm | 单晶 | 50 vol% | 酸洗、碱洗 | Cr | 230 nm | 缺失 | 缺失 | 30 μm | 缺失 | 缺失 | 缺失 | 25°C | 缺失 | 缺失 | 缺失 | 熔盐镀Cr条件：850°C, 30min，镀层相组成：Cr7C3/Cr3C2（主相Cr7C3）。
Double layer interfacial structure of Cr3C2–Cr7C3 in copper_diamond composites for thermal management applications.pdf | Sample 3 (950°C-0min) | 真空热压烧结 | 缺失 | 缺失 | 缺失 | 缺失 | 缺失 | 缺失 | 850°C | 60 min | 缺失 | 缺失 | 缺失 | 40 MPa | 850°C | 60 min | 200 μm | 单晶 | 50 vol% | 酸洗、碱洗 | Cr | 230 nm | 缺失 | 缺失 | 30 μm | 缺失 | 缺失 | 缺失 | 25°C | 缺失 | 缺失 | 缺失 | 熔盐镀Cr条件：950°C, 0min，镀层相组成：Cr7C3/Cr3C2。
Double layer interfacial structure of Cr3C2–Cr7C3 in copper_diamond composites for thermal management applications.pdf | Sample 4 (950°C-10min) | 真空热压烧结 | 缺失 | 缺失 | 缺失 | 缺失 | 缺失 | 缺失 | 850°C | 60 min | 缺失 | 缺失 | 缺失 | 40 MPa | 850°C | 60 min | 200 μm | 单晶 | 50 vol% | 酸洗、碱洗 | Cr | 230 nm | 缺失 | 缺失 | 30 μm | 缺失 | 缺失 | 缺失 | 25°C | 缺失 | 缺失 | 缺失 | 熔盐镀Cr条件：950°C, 10min，镀层相组成：Cr7C3/Cr3C2（Cr3C2增多）。
Double layer interfacial structure of Cr3C2–Cr7C3 in copper_diamond composites for thermal management applications.pdf | Sample 5 (950°C-20min) | 真空热压烧结 | 缺失 | 缺失 | 缺失 | 缺失 | 缺失 | 缺失 | 850°C | 60 min | 缺失 | 缺失 | 缺失 | 40 MPa | 850°C | 60 min | 200 μm | 单晶 | 50 vol% | 酸洗、碱洗 | Cr | 230 nm | 缺失 | 缺失 | 30 μm | 缺失 | 缺失 | 缺失 | 25°C | 缺失 | 缺失 | 缺失 | 熔盐镀Cr条件：950°C, 20min，镀层相组成：Cr3C2/Cr7C3（主相Cr3C2）。
Double layer interfacial structure of Cr3C2–Cr7C3 in copper_diamond composites for thermal management applications.pdf | Sample 6 (950°C-30min) | 真空热压烧结 | 缺失 | 缺失 | 缺失 | 缺失 | 缺失 | 缺失 | 850°C | 60 min | 缺失 | 缺失 | 缺失 | 40 MPa | 850°C | 60 min | 200 μm | 单晶 | 50 vol% | 酸洗、碱洗 | Cr | 230 nm | 缺失 | 缺失 | 30 μm | 缺失 | 缺失 | 770 W/m·K | 25°C | 缺失 | 缺失 | 缺失 | 熔盐镀Cr条件：950°C, 30min，镀层呈双层结构：49 nm Cr7C3-181 nm Cr3C2，界面呈锯齿状不连续Cr7C3//Cu，热导率最高770 W/(m·K)。
Double layer interfacial structure of Cr3C2–Cr7C3 in copper_diamond composites for thermal management applications.pdf | Sample 7 (950°C-60min) | 真空热压烧结 | 缺失 | 缺失 | 缺失 | 缺失 | 缺失 | 缺失 | 850°C | 60 min | 缺失 | 缺失 | 缺失 | 40 MPa | 850°C | 60 min | 200 μm | 单晶 | 50 vol% | 酸洗、碱洗 | Cr | 230 nm | 缺失 | 缺失 | 30 μm | 缺失 | 缺失 | 缺失 | 25 | 缺失 | 缺失 | 缺失 | 熔盐镀Cr条件：950°C, 60min，镀层相组成：纯Cr3C2。
Double layer interfacial structure of Cr3C2–Cr7C3 in copper_diamond composites for thermal management applications.pdf | Sample 8 (950°C-2h) | 真空热压烧结 | 缺失 | 缺失 | 缺失 | 缺失 | 缺失 | 缺失 | 850°C | 60 min | 缺失 | 缺失 | 缺失 | 40 MPa | 850°C | 60 min | 200 μm | 单晶 | 50 vol% | 酸洗、碱洗 | Cr | 230 nm | 缺失 | 缺失 | 30 μm | 缺失 | 缺失 | 360 W/m·K | 25 | 缺失 | 缺失 | 缺失 | 熔盐镀Cr条件：950°C, 2h，镀层发生石墨化，界面含石墨层，热导率360 W/(m·K)。
张妍 等 - 2026 - 铜粉形貌对金刚石铜复合材料性能的影响.pdf | A-1 (900°C) | 真空热压烧结 | 缺失 | 缺失 | 缺失 | 缺失 | 缺失 | 缺失 | 900°C | 30 min | 缺失 | 缺失 | 缺失 | 20 MPa | 900°C | 30 min | 45 μm | 缺失 | 60vol% | 无 | Cr | 0.2 μm | 缺失 | 缺失 | 28 μm | 枝晶状 | 缺失 | 缺失 | 25 | 缺失 | 209 MPa | 缺失 | A批电解铜粉; 相对密度无具体数值; 热导率未提供此温度点
张妍 等 - 2026 - 铜粉形貌对金刚石铜复合材料性能的影响.pdf | A-2 (950°C) | 真空热压烧结 | 缺失 | 缺失 | 缺失 | 缺失 | 缺失 | 缺失 | 950°C | 30 min | 缺失 | 缺失 | 缺失 | 20 MPa | 950°C | 30 min | 45 μm | 缺失 | 60vol% | 无 | Cr | 0.2 μm | 缺失 | 缺失 | 28 μm | 枝晶状 | 缺失 | 缺失 | 25 | 缺失 | 214 MPa | 缺失 | A批电解铜粉; 相对密度无具体数值; 热导率未提供此温度点
张妍 等 - 2026 - 铜粉形貌对金刚石铜复合材料性能的影响.pdf | A-3 (1000°C) | 真空热压烧结 | 缺失 | 缺失 | 缺失 | 缺失 | 缺失 | 缺失 | 1000°C | 30 min | 缺失 | 缺失 | 缺失 | 20 MPa | 1000°C | 30 min | 45 μm | 缺失 | 60vol% | 无 | Cr | 0.2 μm | 缺失 | 缺失 | 28 μm | 枝晶状 | 缺失 | 缺失 | 25 | 缺失 | 182 MPa | 缺失 | A批电解铜粉; 相对密度无具体数值; 热导率未提供此温度点
张妍 等 - 2026 - 铜粉形貌对金刚石铜复合材料性能的影响.pdf | A-4 (1050°C) | 真空热压烧结 | 缺失 | 缺失 | 缺失 | 缺失 | 缺失 | 缺失 | 1050°C | 30 min | 缺失 | 缺失 | 缺失 | 20 MPa | 1050°C | 30 min | 45 μm | 缺失 | 60vol% | 无 | Cr | 0.2 μm | 缺失 | 缺失 | 28 μm | 枝晶状 | 缺失 | 228.12 W/(m·K) | 25 | 缺失 | 188 MPa | 缺失 | A批电解铜粉; 相对密度无具体数值; 热导率为最大值
张妍 等 - 2026 - 铜粉形貌对金刚石铜复合材料性能的影响.pdf | A-5 (1100°C) | 真空热压烧结 | 缺失 | 缺失 | 缺失 | 缺失 | 缺失 | 缺失 | 1100°C | 30 min | 缺失 | 缺失 | 缺失 | 20 MPa | 1100°C | 30 min | 45 μm | 缺失 | 60vol% | 无 | Cr | 0.2 μm | 缺失 | 缺失 | 28 μm | 枝晶状 | 缺失 | 缺失 | 25 | 缺失 | 184 MPa | 缺失 | A批电解铜粉; 相对密度无具体数值; 热导率未提供此温度点
张妍 等 - 2026 - 铜粉形貌对金刚石铜复合材料性能的影响.pdf | B-1 (900°C) | 真空热压烧结 | 缺失 | 缺失 | 缺失 | 缺失 | 缺失 | 缺失 | 900°C | 30 min | 缺失 | 缺失 | 缺失 | 20 MPa | 900°C | 30 min | 45 μm | 缺失 | 60vol% | 无 | Cr | 0.2 μm | 缺失 | 缺失 | 21 μm | 球状 | 缺失 | 缺失 | 25 | 缺失 | 127 MPa | 缺失 | B批雾化铜粉; 相对密度无具体数值; 热导率未提供此温度点
张妍 等 - 2026 - 铜粉形貌对金刚石铜复合材料性能的影响.pdf | B-2 (950°C) | 真空热压烧结 | 缺失 | 缺失 | 缺失 | 缺失 | 缺失 | 缺失 | 950°C | 30 min | 缺失 | 缺失 | 缺失 | 20 MPa | 950°C | 30 min | 45 μm | 缺失 | 60vol% | 无 | Cr | 0.2 μm | 缺失 | 缺失 | 21 μm | 球状 | 缺失 | 204.71 W/(m·K) | 25 | 缺失 | 191 MPa | 缺失 | B批雾化铜粉; 相对密度无具体数值; 热导率为最大值
张妍 等 - 2026 - 铜粉形貌对金刚石铜复合材料性能的影响.pdf | B-3 (1000°C) | 真空热压烧结 | 缺失 | 缺失 | 缺失 | 缺失 | 缺失 | 缺失 | 1000°C | 30 min | 缺失 | 缺失 | 缺失 | 20 MPa | 1000°C | 30 min | 45 μm | 缺失 | 60vol% | 无 | Cr | 0.2 μm | 缺失 | 缺失 | 21 μm | 球状 | 缺失 | 缺失 | 25 | 缺失 | 163 MPa | 缺失 | B批雾化铜粉; 相对密度无具体数值; 热导率未提供此温度点
张妍 等 - 2026 - 铜粉形貌对金刚石铜复合材料性能的影响.pdf | B-4 (1050°C) | 真空热压烧结 | 缺失 | 缺失 | 缺失 | 缺失 | 缺失 | 缺失 | 1050°C | 30 min | 缺失 | 缺失 | 缺失 | 20 MPa | 1050°C | 30 min | 45 μm | 缺失 | 60vol% | 无 | Cr | 0.2 μm | 缺失 | 缺失 | 21 μm | 球状 | 缺失 | 缺失 | 25 | 缺失 | 137 MPa | 缺失 | B批雾化铜粉; 相对密度无具体数值; 热导率未提供此温度点
张妍 等 - 2026 - 铜粉形貌对金刚石铜复合材料性能的影响.pdf | B-5 (1100°C) | 真空热压烧结 | 缺失 | 缺失 | 缺失 | 缺失 | 缺失 | 缺失 | 1100°C | 30 min | 缺失 | 缺失 | 缺失 | 20 MPa | 1100°C | 30 min | 45 μm | 缺失 | 60vol% | 无 | Cr | 0.2 μm | 缺失 | 缺失 | 21 μm | 球状 | 缺失 | 缺失 | 25 | 缺失 | 122 MPa | 缺失 | B批雾化铜粉; 相对密度无具体数值; 热导率未提供此温度点
Characterization and heat transfer model analysis of diamond_copper composite materials prepared by high-temperature lamination.pdf | Sample B1 | 真空热压烧结 | 缺失 | 缺失 | 缺失 | 缺失 | 缺失 | 缺失 | 1050°C | 30 min | 缺失 | 缺失 | 缺失 | 30 MPa | 1050°C | 30 min | 462.5 μm | 缺失 | 缺失 | 无 | W | 16.4 nm | 无 | 缺失 | 缺失 | 铜片 | 缺失 | 575.3 W/m·K | 25°C | 缺失 | 187.1 MPa | 缺失 | 金刚石粒径35-40 mesh，换算取平均462.5 μm
Characterization and heat transfer model analysis of diamond_copper composite materials prepared by high-temperature lamination.pdf | Sample B2 | 真空热压烧结 | 缺失 | 缺失 | 缺失 | 缺失 | 缺失 | 缺失 | 1050°C | 60 min | 缺失 | 缺失 | 缺失 | 30 MPa | 1050°C | 60 min | 462.5 μm | 缺失 | 缺失 | 无 | W | 16.4 nm | 无 | 缺失 | 缺失 | 铜片 | 缺失 | 619.7 W/m·K | 25°C | 缺失 | 239.9 MPa | 缺失 | 金刚石粒径35-40 mesh，换算取平均462.5 μm
Characterization and heat transfer model analysis of diamond_copper composite materials prepared by high-temperature lamination.pdf | Sample B3 | 真空热压烧结 | 缺失 | 缺失 | 缺失 | 缺失 | 缺失 | 缺失 | 1050°C | 120 min | 缺失 | 缺失 | 缺失 | 30 MPa | 1050°C | 120 min | 462.5 μm | 缺失 | 缺失 | 无 | W | 16.4 nm | 无 | 缺失 | 缺失 | 铜片 | 缺失 | 611.4 W/m·K | 25°C | 缺失 | 202.0 MPa | 缺失 | 金刚石粒径35-40 mesh，换算取平均462.5 μm
Characterization and heat transfer model analysis of diamond_copper composite materials prepared by high-temperature lamination.pdf | Sample B4 | 真空热压烧结 | 缺失 | 缺失 | 缺失 | 缺失 | 缺失 | 缺失 | 1050°C | 30 min | 缺失 | 缺失 | 缺失 | 30 MPa | 1050°C | 30 min | 462.5 μm | 缺失 | 缺失 | 无 | W | 66.2 nm | 无 | 缺失 | 缺失 | 铜片 | 缺失 | 599.0 W/m·K | 25°C | 缺失 | 238.7 MPa | 缺失 | 金刚石粒径35-40 mesh，换算取平均462.5 μm
Characterization and heat transfer model analysis of diamond_copper composite materials prepared by high-temperature lamination.pdf | Sample B5 | 真空热压烧结 | 缺失 | 缺失 | 缺失 | 缺失 | 缺失 | 缺失 | 1050°C | 60 min | 缺失 | 缺失 | 缺失 | 30 MPa | 1050°C | 60 min | 462.5 μm | 缺失 | 缺失 | 无 | W | 66.2 nm | 无 | 缺失 | 缺失 | 铜片 | 缺失 | 621.5 W/m·K | 25°C | 缺失 | 275.5 MPa | 缺失 | 金刚石粒径35-40 mesh，换算取平均462.5 μm
Characterization and heat transfer model analysis of diamond_copper composite materials prepared by high-temperature lamination.pdf | Sample B6 | 真空热压烧结 | 缺失 | 缺失 | 缺失 | 缺失 | 缺失 | 缺失 | 1050°C | 120 min | 缺失 | 缺失 | 缺失 | 30 MPa | 1050°C | 120 min | 462.5 μm | 缺失 | 缺失 | 无 | W | 66.2 nm | 无 | 缺失 | 缺失 | 铜片 | 缺失 | 614.4 W/m·K | 25°C | 缺失 | 282.1 MPa | 缺失 | 金刚石粒径35-40 mesh，换算取平均462.5 μm
Characterization and heat transfer model analysis of diamond_copper composite materials prepared by high-temperature lamination.pdf | Sample B7 | 真空热压烧结 | 缺失 | 缺失 | 缺失 | 缺失 | 缺失 | 缺失 | 1050°C | 30 min | 缺失 | 缺失 | 缺失 | 30 MPa | 1050°C | 30 min | 462.5 μm | 缺失 | 缺失 | 无 | W | 153.7 nm | 无 | 缺失 | 缺失 | 铜片 | 缺失 | 614.2 W/m·K | 25°C | 缺失 | 276.8 MPa | 缺失 | 金刚石粒径35-40 mesh，换算取平均462.5 μm
Characterization and heat transfer model analysis of diamond_copper composite materials prepared by high-temperature lamination.pdf | Sample B8 | 真空热压烧结 | 缺失 | 缺失 | 缺失 | 缺失 | 缺失 | 缺失 | 1050°C | 60 min | 缺失 | 缺失 | 缺失 | 30 MPa | 1050°C | 60 min | 462.5 μm | 缺失 | 缺失 | 无 | W | 153.7 nm | 无 | 缺失 | 缺失 | 铜片 | 缺失 | 627.7 W/m·K | 25°C | 缺失 | 281.8 MPa | 缺失 | 金刚石粒径35-40 mesh，换算取平均462.5 μm
Characterization and heat transfer model analysis of diamond_copper composite materials prepared by high-temperature lamination.pdf | Sample B9 | 真空热压烧结 | 缺失 | 缺失 | 缺失 | 缺失 | 缺失 | 缺失 | 1050°C | 120 min | 缺失 | 缺失 | 缺失 | 30 MPa | 1050°C | 120 min | 462.5 μm | 缺失 | 缺失 | 无 | W | 153.7 nm | 无 | 缺失 | 缺失 | 铜片 | 缺失 | 630.3 W/m·K | 25°C | 缺失 | 283.7 MPa | 缺失 | 金刚石粒径35-40 mesh，换算取平均462.5 μm；热导率在100次热冲击后仅下降约1%（原文推断）
Characterization and heat transfer model analysis of diamond_copper composite materials prepared by high-temperature lamination.pdf | Sample C1 | 真空热压烧结 | 缺失 | 缺失 | 缺失 | 缺失 | 缺失 | 缺失 | 1050°C | 120 min | 缺失 | 缺失 | 缺失 | 30 MPa | 1050°C | 120 min | 450 μm | 缺失 | 37.5 vol% | 无 | W | 66.2 nm | 无 | 缺失 | 缺失 | 铜片 | 缺失 | 552.1 W/m·K | 25°C | 缺失 | 284.2 MPa | 缺失 | In-plane TC: 646.1 W/m·K；样品厚度0.64 mm，铜片厚度0.2 mm层叠
Characterization and heat transfer model analysis of diamond_copper composite materials prepared by high-temperature lamination.pdf | Sample C2 | 真空热压烧结 | 缺失 | 缺失 | 缺失 | 缺失 | 缺失 | 缺失 | 1050°C | 120 min | 缺失 | 缺失 | 缺失 | 30 MPa | 1050°C | 120 min | 450 μm | 缺失 | 28.9 vol% | 无 | W | 66.2 nm | 无 | 缺失 | 缺失 | 铜片 | 缺失 | 518.1 W/m·K | 25°C | 缺失 | 288.9 MPa | 缺失 | In-plane TC: 572.0 W/m·K；样品厚度0.83 mm
Characterization and heat transfer model analysis of diamond_copper composite materials prepared by high-temperature lamination.pdf | Sample C3 | 真空热压烧结 | 缺失 | 缺失 | 缺失 | 缺失 | 缺失 | 缺失 | 1050°C | 120 min | 缺失 | 缺失 | 缺失 | 30 MPa | 1050°C | 120 min | 600 μm | 缺失 | 44.5 vol% | 无 | W | 66.2 nm | 无 | 缺失 | 缺失 | 铜片 | 缺失 | 629.7 W/m·K | 25°C | 缺失 | 277.6 MPa | 缺失 | In-plane TC: 722.4 W/m·K；样品厚度0.74 mm
Characterization and heat transfer model analysis of diamond_copper composite materials prepared by high-temperature lamination.pdf | Sample C4 | 真空热压烧结 | 缺失 | 缺失 | 缺失 | 缺失 | 缺失 | 缺失 | 1050°C | 120 min | 缺失 | 缺失 | 缺失 | 30 MPa | 1050°C | 120 min | 600 μm | 缺失 | 35.8 vol% | 无 | W | 66.2 nm | 无 | 缺失 | 缺失 | 铜片 | 缺失 | 532.3 W/m·K | 25°C | 缺失 | 299.1 MPa | 缺失 | In-plane TC: 608.5 W/m·K；样品厚度0.92 mm
CrB nanowire enhances the bending strength of diamond_Cu–Fe metal matrix composites.pdf | D0_650°C | 真空热压烧结 | 缺失 | 缺失 | 缺失 | 缺失 | 缺失 | 缺失 | 650°C | 20 min | 缺失 | 缺失 | 缺失 | 100 MPa | 650°C | 20 min | 115.5 μm | 缺失 | 20 vol% | 无 | 无 | 缺失 | Fe, Ni, Sn, Co | Fe 30%, Ni 8%, Sn 8%, Co 4% | 48.5 μm | 缺失 | 缺失 | 缺失 | 缺失 | 缺失 | 缺失 | 缺失 | 未涂层金刚石D0，650°C烧结，性能数据缺失
CrB nanowire enhances the bending strength of diamond_Cu–Fe metal matrix composites.pdf | D0_700°C | 真空热压烧结 | 缺失 | 缺失 | 缺失 | 缺失 | 缺失 | 缺失 | 700°C | 20 min | 缺失 | 缺失 | 缺失 | 100 MPa | 700°C | 20 min | 115.5 μm | 缺失 | 20 vol% | 无 | 无 | 缺失 | Fe, Ni, Sn, Co | Fe 30%, Ni 8%, Sn 8%, Co 4% | 48.5 μm | 缺失 | 缺失 | 缺失 | 缺失 | 缺失 | 缺失 | 缺失 | 未涂层金刚石D0，700°C烧结，性能数据缺失
CrB nanowire enhances the bending strength of diamond_Cu–Fe metal matrix composites.pdf | D0_750°C | 真空热压烧结 | 缺失 | 缺失 | 缺失 | 缺失 | 缺失 | 缺失 | 750°C | 20 min | 缺失 | 缺失 | 缺失 | 100 MPa | 750°C | 20 min | 115.5 μm | 缺失 | 20 vol% | 无 | 无 | 缺失 | Fe, Ni, Sn, Co | Fe 30%, Ni 8%, Sn 8%, Co 4% | 48.5 μm | 缺失 | 92.68% | 缺失 | 缺失 | 缺失 | 615 MPa | 缺失 | 未涂层金刚石D0，750°C最优温度，相对密度和弯曲强度由D2数据推算
CrB nanowire enhances the bending strength of diamond_Cu–Fe metal matrix composites.pdf | D0_800°C | 真空热压烧结 | 缺失 | 缺失 | 缺失 | 缺失 | 缺失 | 缺失 | 800°C | 20 min | 缺失 | 缺失 | 缺失 | 100 MPa | 800°C | 20 min | 115.5 μm | 缺失 | 20 vol% | 无 | 无 | 缺失 | Fe, Ni, Sn, Co | Fe 30%, Ni 8%, Sn 8%, Co 4% | 48.5 μm | 缺失 | 缺失 | 缺失 | 缺失 | 缺失 | 缺失 | 缺失 | 未涂层金刚石D0，800°C烧结，性能数据缺失
CrB nanowire enhances the bending strength of diamond_Cu–Fe metal matrix composites.pdf | D1_650°C | 真空热压烧结 | 缺失 | 缺失 | 缺失 | 缺失 | 缺失 | 缺失 | 650°C | 20 min | 缺失 | 缺失 | 缺失 | 100 MPa | 650°C | 20 min | 115.5 μm | 缺失 | 20 vol% | 无 | B4C | 缺失 | Fe, Ni, Sn, Co | Fe 30%, Ni 8%, Sn 8%, Co 4% | 48.5 μm | 缺失 | 缺失 | 缺失 | 缺失 | 缺失 | 缺失 | 缺失 | B4C涂层金刚石D1，650°C烧结，性能数据缺失
CrB nanowire enhances the bending strength of diamond_Cu–Fe metal matrix composites.pdf | D1_700°C | 真空热压烧结 | 缺失 | 缺失 | 缺失 | 缺失 | 缺失 | 缺失 | 700°C | 20 min | 缺失 | 缺失 | 缺失 | 100 MPa | 700°C | 20 min | 115.5 μm | 缺失 | 20 vol% | 无 | B4C | 缺失 | Fe, Ni, Sn, Co | Fe 30%, Ni 8%, Sn 8%, Co 4% | 48.5 μm | 缺失 | 缺失 | 缺失 | 缺失 | 缺失 | 缺失 | 缺失 | B4C涂层金刚石D1，700°C烧结，性能数据缺失
CrB nanowire enhances the bending strength of diamond_Cu–Fe metal matrix composites.pdf | D1_750°C | 真空热压烧结 | 缺失 | 缺失 | 缺失 | 缺失 | 缺失 | 缺失 | 750°C | 20 min | 缺失 | 缺失 | 缺失 | 100 MPa | 750°C | 20 min | 115.5 μm | 缺失 | 20 vol% | 无 | B4C | 缺失 | Fe, Ni, Sn, Co | Fe 30%, Ni 8%, Sn 8%, Co 4% | 48.5 μm | 缺失 | 95.78% | 缺失 | 缺失 | 缺失 | 768 MPa | 缺失 | B4C涂层金刚石D1，750°C，相对密度和弯曲强度由D2数据推算（比D2低1.8%相对密度，低88 MPa弯曲强度）
CrB nanowire enhances the bending strength of diamond_Cu–Fe metal matrix composites.pdf | D1_800°C | 真空热压烧结 | 缺失 | 缺失 | 缺失 | 缺失 | 缺失 | 缺失 | 800°C | 20 min | 缺失 | 缺失 | 缺失 | 100 MPa | 800°C | 20 min | 115.5 μm | 缺失 | 20 vol% | 无 | B4C | 缺失 | Fe, Ni, Sn, Co | Fe 30%, Ni 8%, Sn 8%, Co 4% | 48.5 μm | 缺失 | 缺失 | 缺失 | 缺失 | 缺失 | 缺失 | 缺失 | B4C涂层金刚石D1，800°C烧结，性能数据缺失
CrB nanowire enhances the bending strength of diamond_Cu–Fe metal matrix composites.pdf | D2_650°C | 真空热压烧结 | 缺失 | 缺失 | 缺失 | 缺失 | 缺失 | 缺失 | 650°C | 20 min | 缺失 | 缺失 | 缺失 | 100 MPa | 650°C | 20 min | 115.5 μm | 缺失 | 20 vol% | 无 | B4C，CrB | 缺失 | Fe, Ni, Sn, Co | Fe 30%, Ni 8%, Sn 8%, Co 4% | 48.5 μm | 缺失 | 缺失 | 缺失 | 缺失 | 缺失 | 缺失 | 缺失 | CrB纳米线改性金刚石D2，650°C烧结，性能数据缺失；纳米线直径20-30 nm
CrB nanowire enhances the bending strength of diamond_Cu–Fe metal matrix composites.pdf | D2_700°C | 真空热压烧结 | 缺失 | 缺失 | 缺失 | 缺失 | 缺失 | 缺失 | 700°C | 20 min | 缺失 | 缺失 | 缺失 | 100 MPa | 700°C | 20 min | 115.5 μm | 缺失 | 20 vol% | 无 | B4C，CrB | 缺失 | Fe, Ni, Sn, Co | Fe 30%, Ni 8%, Sn 8%, Co 4% | 48.5 μm | 缺失 | 缺失 | 缺失 | 缺失 | 缺失 | 缺失 | 缺失 | CrB纳米线改性金刚石D2，700°C烧结，性能数据缺失；纳米线直径20-30 nm
CrB nanowire enhances the bending strength of diamond_Cu–Fe metal matrix composites.pdf | D2_750°C | 真空热压烧结 | 缺失 | 缺失 | 缺失 | 缺失 | 缺失 | 缺失 | 750°C | 20 min | 缺失 | 缺失 | 缺失 | 100 MPa | 750°C | 20 min | 115.5 μm | 缺失 | 20 vol% | 无 | B4C，CrB | 缺失 | Fe, Ni, Sn, Co | Fe 30%, Ni 8%, Sn 8%, Co 4% | 48.5 μm | 缺失 | 97.58% | 缺失 | 缺失 | 缺失 | 856 MPa | 缺失 | CrB纳米线改性金刚石D2，750°C最优烧结温度，密度7.25 g/cm³，理论密度7.43 g/cm³；纳米线直径20-30 nm
CrB nanowire enhances the bending strength of diamond_Cu–Fe metal matrix composites.pdf | D2_800°C | 真空热压烧结 | 缺失 | 缺失 | 缺失 | 缺失 | 缺失 | 缺失 | 800°C | 20 min | 缺失 | 缺失 | 缺失 | 100 MPa | 800°C | 20 min | 115.5 μm | 缺失 | 20 vol% | 无 | B4C，CrB | 缺失 | Fe, Ni, Sn, Co | Fe 30%, Ni 8%, Sn 8%, Co 4% | 48.5 μm | 缺失 | 缺失 | 缺失 | 缺失 | 缺失 | 缺失 | 缺失 | CrB纳米线改性金刚石D2，800°C烧结，性能数据缺失；纳米线直径20-30 nm
Copper and its alloys thermal conductivity controlling with diamond and Ti or Cr addition.pdf | Cu+Ti (0.029 mass)/DP-1 | 气氛保护热压烧结 | 1180°C | 10 min | 1180°C | 5.5 min | 缺失 | 缺失 | 1180°C | 5.5 min | 缺失 | 缺失 | 缺失 | 46.5 MPa | 1180°C | 5.5 min | 115 μm | 缺失 | 60.5vol% | 缺失 | 缺失 | 缺失 | Ti | 2.9 wt% (0.029 mass fraction) | 缺失 | 缺失 | 99.95% | 227 W/m·K | 缺失 | 缺失 | 缺失 | 缺失 | 压力385-563 kg/cm²取平均474 kg/cm²换算为46.5 MPa；金刚石粒径120/140 mesh换算为115 μm（平均）；TC为最大值对应563 kg/cm²，但压力取平均。
Copper and its alloys thermal conductivity controlling with diamond and Ti or Cr addition.pdf | Cu+Cr (0.029 mass)/DP-1 (2 min) | 气氛保护热压烧结 | 1150°C | 10 min | 1150°C | 2 min | 缺失 | 缺失 | 1150°C | 2 min | 缺失 | 缺失 | 缺失 | 49.0 MPa | 1150°C | 2 min | 115 μm | 缺失 | 53.3vol% | 缺失 | 缺失 | 缺失 | Cr | 2.9 wt% (0.029 mass fraction) | 缺失 | 缺失 | 93.9% | 246 W/m·K | 缺失 | 缺失 | 缺失 | 缺失 | 挤出时间2 min，压力500 kg/cm²=49.0 MPa；金刚石粒径120/140 mesh平均115 μm。
Copper and its alloys thermal conductivity controlling with diamond and Ti or Cr addition.pdf | Cu+Cr (0.029 mass)/DP-1 (5.5 min) | 气氛保护热压烧结 | 1150°C | 10 min | 1150°C | 5.5 min | 缺失 | 缺失 | 1150°C | 5.5 min | 缺失 | 缺失 | 缺失 | 49.0 MPa | 1150°C | 5.5 min | 115 μm | 缺失 | 62vol% | 缺失 | 缺失 | 缺失 | Cr | 2.9 wt% (0.029 mass fraction) | 缺失 | 缺失 | 缺失 | 缺失 | 缺失 | 缺失 | 缺失 | 缺失 | 挤出时间5.5 min，压力500 kg/cm²=49.0 MPa；金刚石粒径120/140 mesh平均115 μm。
Copper and its alloys thermal conductivity controlling with diamond and Ti or Cr addition.pdf | Cu/DP-2 (vol 0.586) | 气氛保护热压烧结 | 1150°C | 10 min | 1150°C | 4.5 min | 缺失 | 缺失 | 1150°C | 4.5 min | 缺失 | 缺失 | 缺失 | 73.6 MPa | 1150°C | 4.5 min | 96.5 μm | 缺失 | 58.6vol% | 缺失 | TiC | 缺失 | 无 | 0 | 缺失 | 缺失 | 100% | 246 W/m·K | 45°C | 缺失 | 缺失 | 缺失 | 压力700-800 kg/cm²取平均750 kg/cm²=73.6 MPa；金刚石粒径140/170 mesh平均96.5 μm；DP-2预镀TiC。
Copper and its alloys thermal conductivity controlling with diamond and Ti or Cr addition.pdf | Cu/DP-2 (vol 0.533) | 气氛保护热压烧结 | 1150°C | 10 min | 1150°C | 4.5 min | 缺失 | 缺失 | 1150°C | 4.5 min | 缺失 | 缺失 | 缺失 | 73.6 MPa | 1150°C | 4.5 min | 96.5 μm | 缺失 | 53.3vol% | 缺失 | TiC | 缺失 | 无 | 0 | 缺失 | 缺失 | 100% | 377 W/m·K | 49°C | 缺失 | 缺失 | 缺失 | 压力700-800 kg/cm²取平均750 kg/cm²=73.6 MPa；金刚石粒径140/170 mesh平均96.5 μm；DP-2预镀TiC。