## 提取结果
文件名 | 文献名 | 工艺类型 | 保温温度1 | 保温时间1 | 保温温度2 | 保温时间2 | 保温温度3 | 保温时间3 | 烧结温度6 | 烧结时间6 | 升温速率 | 加压温度1 | 保压时间1 | 加压压力2 | 加压温度2 | 保压时间2 | 金刚石粒径 | 金刚石形貌 | 金刚石体积分数 | 金刚石预处理方式 | 镀层元素 | 金刚石镀层厚度 | 基体合金化元素 | 基体合金化添加量 | 铜粉粒径 | 铜粉形貌 | 致密度 | 热导率 | 热膨胀系数 | 抗弯强度 | 温循后热导率 | 额外备注
Enhanced thermal conductivity and thermal shock resistance in diamond_copper composites through diamond surface etching.pdf | Sample S1 (Unetched diamond) | 热压烧结 | 缺失 | 缺失 | 缺失 | 缺失 | 缺失 | 缺失 | 缺失 | 缺失 | 缺失 | 缺失 | 缺失 | 缺失 | 缺失 | 缺失 | 缺失 | 单晶 | 缺失 | 无蚀刻 | W | 缺失 | 缺失 | 缺失 | 缺失 | 缺失 | 缺失 | 630 W/mK | 缺失 | 缺失 | 514 W/mK | 未蚀刻金刚石，热压后镀层部分脱落，600次热循环后热导率衰减18.2%
Enhanced thermal conductivity and thermal shock resistance in diamond_copper composites through diamond surface etching.pdf | Sample S2 (Etched diamond) | 热压烧结 | 缺失 | 缺失 | 缺失 | 缺失 | 缺失 | 缺失 | 缺失 | 缺失 | 缺失 | 缺失 | 缺失 | 缺失 | 缺失 | 缺失 | 缺失 | 单晶 | 缺失 | 蚀刻 | W | 缺失 | 缺失 | 缺失 | 缺失 | 缺失 | 缺失 | 643 W/mK | 缺失 | 缺失 | 597 W/mK | 蚀刻金刚石，热压后镀层完好，600次热循环后热导率衰减6.4%
Diamond_Cu composites microchannel heat sink for effective thermal management of SiC power devices.pdf | 真空热压烧结W涂层金刚石/铜复合材料（55 vol%金刚石） | 真空热压烧结 | 缺失 | 缺失 | 缺失 | 缺失 | 缺失 | 缺失 | 1000°C | 180min | 缺失 | 缺失 | 缺失 | 50MPa | 1000°C | 180min | 70/80 mesh (180–212 μm) | 单晶（多面体） | 55 vol% | 磁控溅射W涂层后真空退火（1000°C, 1h） | W | 122.4 nm | 缺失 | 缺失 | 25–50 μm | 球形（气雾化） | 缺失 | 807 W/m·K | 缺失 | 缺失 | 缺失 | 金刚石先磁控溅射W涂层，再真空退火形成WC界面层；铜粉与涂层金刚石混合后，在石墨模具中真空热压烧结。
Effect of surface roughening on the interfacial thermal conductance of diamond_copper composites.pdf | Un-etched diamond/Cu composite | 真空热压烧结 | 缺失 | 缺失 | 缺失 | 缺失 | 缺失 | 缺失 | 900°C | 60 min | 缺失 | 缺失 | 缺失 | 70 MPa | 900°C | 60 min | 400 μm | 立方八面体 | 38 vol% | 无 | W, Cu | W:170 nm, Cu:2.4 μm | 缺失 | 缺失 | 45 μm | 缺失 | 98.4% | 539 W·m−1·K−1 | 缺失 | 缺失 | 缺失 | 未蚀刻金刚石，双镀层W+Cu，致密度98.4%
Effect of surface roughening on the interfacial thermal conductance of diamond_copper composites.pdf | 750 °C-etched diamond/Cu composite | 真空热压烧结 | 缺失 | 缺失 | 缺失 | 缺失 | 缺失 | 缺失 | 900°C | 60 min | 缺失 | 缺失 | 缺失 | 70 MPa | 900°C | 60 min | 400 μm | 立方八面体 | 38 vol% | 熔盐蚀刻(750°C) | W, Cu | 缺失 | 缺失 | 缺失 | 45 μm | 缺失 | 97.5% | 557 W·m−1·K−1 | 缺失 | 缺失 | 缺失 | 熔盐蚀刻(750°C)，双镀层W+Cu，致密度97.5%
Effect of surface roughening on the interfacial thermal conductance of diamond_copper composites.pdf | 800 °C-etched diamond/Cu composite | 真空热压烧结 | 缺失 | 缺失 | 缺失 | 缺失 | 缺失 | 缺失 | 900°C | 60 min | 缺失 | 缺失 | 缺失 | 70 MPa | 900°C | 60 min | 400 μm | 立方八面体 | 38 vol% | 熔盐蚀刻(800°C) | W, Cu | 缺失 | 缺失 | 缺失 | 45 μm | 缺失 | 97.4% | 602 W·m−1·K−1 | 缺失 | 缺失 | 缺失 | 熔盐蚀刻(800°C)，双镀层W+Cu，致密度97.4%，最高热导率
Effect of surface roughening on the interfacial thermal conductance of diamond_copper composites.pdf | 850 °C-etched diamond/Cu composite | 真空热压烧结 | 缺失 | 缺失 | 缺失 | 缺失 | 缺失 | 缺失 | 900°C | 60 min | 缺失 | 缺失 | 缺失 | 70 MPa | 900°C | 60 min | 400 μm | 立方八面体 | 38 vol% | 熔盐蚀刻(850°C) | W, Cu | 缺失 | 缺失 | 缺失 | 45 μm | 缺失 | 97.5% | 439 W·m−1·K−1 | 缺失 | 缺失 | 缺失 | 熔盐蚀刻(850°C)，双镀层W+Cu，致密度97.5%，过度蚀刻导致热导率下降
An innovative process to fabricate copper_diamond composite films for thermal management applications.pdf | Cu/40vol%Diamond复合材料 | 真空热压烧结 | 缺失 | 缺失 | 缺失 | 缺失 | 缺失 | 缺失 | 650°C | 30 min | 缺失 | 缺失 | 缺失 | 50 MPa | 650°C | 30 min | 50 μm | 多面体 | 40% | 无 | 无 | 缺失 | 无 | 缺失 | 30 μm | 树枝状 | 97.5% | 455 W/m·K | 12×10⁻⁶/°C | 缺失 | 缺失 | 采用磷酸酯分散剂，通过热处理在金刚石表面沉积铜纳米颗粒，无碳化物形成元素，堆叠多层热压
An innovative process to fabricate copper_diamond composite films for thermal management applications.pdf | Cu/50vol%Diamond复合材料 | 真空热压烧结 | 缺失 | 缺失 | 缺失 | 缺失 | 缺失 | 缺失 | 650°C | 30 min | 缺失 | 缺失 | 缺失 | 50 MPa | 650°C | 30 min | 50 μm | 多面体 | 50% | 无 | 无 | 缺失 | 无 | 缺失 | 30 μm | 树枝状 | 95.9% | 320 W/m·K | 11.8×10⁻⁶/°C | 缺失 | 缺失 | 采用磷酸酯分散剂，通过热处理在金刚石表面沉积铜纳米颗粒，无碳化物形成元素，堆叠多层热压
Elaborating highly thermal-conductive diamond_Cu composites by sintering intermittently electroplated core-shell powders.pdf | 45 vol% diamond/Cu composite | 真空热压烧结 | 缺失 | 缺失 | 缺失 | 缺失 | 缺失 | 缺失 | 1223 K | 60 min | 缺失 | 缺失 | 缺失 | 60 MPa | 1223 K | 60 min | 100 μm | regular polyhedrons | 45 vol% | 缺失 | W | 250 nm | 缺失 | 缺失 | 缺失 | 缺失 | >97% | 缺失 | 5.93×10^-6/K | 276 MPa | 缺失 | 试样由电镀Cu层直接热压，无铜粉添加
Elaborating highly thermal-conductive diamond_Cu composites by sintering intermittently electroplated core-shell powders.pdf | 55 vol% diamond/Cu composite | 真空热压烧结 | 缺失 | 缺失 | 缺失 | 缺失 | 缺失 | 缺失 | 1223 K | 60 min | 缺失 | 缺失 | 缺失 | 60 MPa | 1223 K | 60 min | 100 μm | regular polyhedrons | 55 vol% | 缺失 | W | 250 nm | 缺失 | 缺失 | 缺失 | 缺失 | >97% | 638 W/(m·K) | 4.11×10^-6/K | 缺失 | 缺失 | 最高热导率试样，电镀Cu层直接热压
Elaborating highly thermal-conductive diamond_Cu composites by sintering intermittently electroplated core-shell powders.pdf | 65 vol% diamond/Cu composite | 真空热压烧结 | 缺失 | 缺失 | 缺失 | 缺失 | 缺失 | 缺失 | 1223 K | 60 min | 缺失 | 缺失 | 缺失 | 60 MPa | 1223 K | 60 min | 100 μm | regular polyhedrons | 65 vol% | 缺失 | W | 250 nm | 缺失 | 缺失 | 缺失 | 缺失 | >97% | 缺失 | 3.95×10^-6/K | 缺失 | 缺失 | 电镀Cu层直接热压，因孔隙导致热导率略降
Enhanced thermal conductivity in low-cost diamond micro-powder_copper composites through Cr3C2 interfacial design.pdf | Dia:Cr=100:3.5 | 真空热压烧结 | 缺失 | 缺失 | 缺失 | 缺失 | 缺失 | 缺失 | 850°C | 60 min | 缺失 | 缺失 | 缺失 | 缺失 | 缺失 | 缺失 | 30 μm | 不规则 | 40 vol% | 酸洗+微波辐照 | Cr | 缺失 | 无 | 无 | 20 μm | 缺失 | 缺失 | 缺失 | 缺失 | 缺失 | 缺失 | 镀层不完整，有缺陷
Enhanced thermal conductivity in low-cost diamond micro-powder_copper composites through Cr3C2 interfacial design.pdf | Dia:Cr=100:4.5 | 真空热压烧结 | 缺失 | 缺失 | 缺失 | 缺失 | 缺失 | 缺失 | 850°C | 60 min | 缺失 | 缺失 | 缺失 | 缺失 | 缺失 | 缺失 | 30 μm | 不规则 | 40 vol% | 酸洗+微波辐照 | Cr | ~180 nm | 无 | 无 | 20 μm | 缺失 | 缺失 | 431 W·m−1·K−1 | 缺失 | 缺失 | 缺失 | 最佳界面，热导率最高
Enhanced thermal conductivity in low-cost diamond micro-powder_copper composites through Cr3C2 interfacial design.pdf | Dia:Cr=100:5.5 | 真空热压烧结 | 缺失 | 缺失 | 缺失 | 缺失 | 缺失 | 缺失 | 850°C | 60 min | 缺失 | 缺失 | 缺失 | 缺失 | 缺失 | 缺失 | 30 μm | 不规则 | 40 vol% | 酸洗+微波辐照 | Cr | ~410 nm | 无 | 无 | 20 μm | 缺失 | 缺失 | 缺失 | 缺失 | 缺失 | 缺失 | 镀层过厚，不利于传热
Effect of nano-Cr₃C₂ on wear resistance of copper based diamond composites fabricated by vacuum hot pressing.pdf | 0Cr₃C₂D | 真空热压烧结 | 缺失 | 缺失 | 缺失 | 缺失 | 缺失 | 缺失 | 940°C | 3 min | 缺失 | 缺失 | 缺失 | 15 MPa | 缺失 | 3 min | 425–550 μm | 缺失 | 20 vol% | 缺失 | 缺失 | 缺失 | 缺失 | 缺失 | 58 μm | 缺失 | 缺失 | 缺失 | 缺失 | 392.5 MPa | 缺失 | 基体含663Cu-39WC-5Ni-2Mn-1Co (wt%)，纳米Cr₃C₂添加量0 wt%，弯曲强度392.5 MPa，金刚石把持系数50%
Effect of nano-Cr₃C₂ on wear resistance of copper based diamond composites fabricated by vacuum hot pressing.pdf | 1Cr₃C₂D | 真空热压烧结 | 缺失 | 缺失 | 缺失 | 缺失 | 缺失 | 缺失 | 940°C | 3 min | 缺失 | 缺失 | 缺失 | 15 MPa | 缺失 | 3 min | 425–550 μm | 缺失 | 20 vol% | 缺失 | 缺失 | 缺失 | 缺失 | 缺失 | 58 μm | 缺失 | 缺失 | 缺失 | 缺失 | 459.3 MPa | 缺失 | 基体同0Cr₃C₂D，纳米Cr₃C₂添加量1 wt%，弯曲强度459.3 MPa，把持系数55%
Effect of nano-Cr₃C₂ on wear resistance of copper based diamond composites fabricated by vacuum hot pressing.pdf | 2Cr₃C₂D | 真空热压烧结 | 缺失 | 缺失 | 缺失 | 缺失 | 缺失 | 缺失 | 940°C | 3 min | 缺失 | 缺失 | 缺失 | 15 MPa | 缺失 | 3 min | 425–550 μm | 缺失 | 20 vol% | 缺失 | 缺失 | 缺失 | 缺失 | 缺失 | 58 μm | 缺失 | 缺失 | 缺失 | 缺失 | 558.5 MPa | 缺失 | 基体同0Cr₃C₂D，纳米Cr₃C₂添加量2 wt%，弯曲强度最高558.5 MPa，把持系数60%，磨损率提升45%
Effect of nano-Cr₃C₂ on wear resistance of copper based diamond composites fabricated by vacuum hot pressing.pdf | 3Cr₃C₂D | 真空热压烧结 | 缺失 | 缺失 | 缺失 | 缺失 | 缺失 | 缺失 | 940°C | 3 min | 缺失 | 缺失 | 缺失 | 15 MPa | 缺失 | 3 min | 425–550 μm | 缺失 | 20 vol% | 缺失 | 缺失 | 缺失 | 缺失 | 缺失 | 58 μm | 缺失 | 缺失 | 缺失 | 缺失 | 417.6 MPa | 缺失 | 基体同0Cr₃C₂D，纳米Cr₃C₂添加量3 wt%，弯曲强度417.6 MPa，把持系数53%，过量纳米颗粒导致性能下降
刘学璋和余志明 - 2014 - 并联导热结构的金刚石铜基复合材料的制备.pdf | 并联结构金刚石/铜基复合材料 | 真空热压烧结 | 缺失 | 缺失 | 缺失 | 缺失 | 缺失 | 缺失 | 900°C | 240 min | 缺失 | 缺失 | 缺失 | 28 MPa | 900°C | 240 min | 缺失 | CVD金刚石膜 | 缺失 | 打磨+金刚石粉超声振荡 | Ti | 缺失 | 缺失 | 缺失 | 20 μm | 缺失 | 缺失 | 392.78 W/(m·K) | 缺失 | 缺失 | 缺失 | 在钨丝表面CVD沉积金刚石膜获得柱状金刚石棒，垂直排布后填充铜粉，溅射钛过渡层，真空热压烧结；复合材料密度9.51 g/cm³；形成并联导热结构
Effects of dual-layer coatings on microstructure and thermal conductivity of diamond_Cu composites prepared by vacuum hot pressing.pdf | Diamond/Cu with L1 tungsten coating (30 min) | 真空热压烧结 | 缺失 | 缺失 | 缺失 | 缺失 | 缺失 | 缺失 | 900°C | 30 min | 缺失 | 缺失 | 缺失 | 80 MPa | 900°C | 30 min | 400 μm | 规则多面体 (MBD6型) | 55 vol% | 无 | W+Cu | W: 55 nm, Cu: 2.8 μm | 无 | 无 | 53 μm | 缺失 | 缺失 | 386 W/m·K | 缺失 | 缺失 | 缺失 | 钨涂层900°C退火30 min (W2C+W)，外层化学镀铜
Effects of dual-layer coatings on microstructure and thermal conductivity of diamond_Cu composites prepared by vacuum hot pressing.pdf | Diamond/Cu with L2 tungsten coating (1 h) | 真空热压烧结 | 缺失 | 缺失 | 缺失 | 缺失 | 缺失 | 缺失 | 900°C | 30 min | 缺失 | 缺失 | 缺失 | 80 MPa | 900°C | 30 min | 400 μm | 规则多面体 (MBD6型) | 55 vol% | 无 | W+Cu | W: 170 nm, Cu: 2.8 μm | 无 | 无 | 53 μm | 缺失 | 缺失 | 477 W/m·K | 缺失 | 缺失 | 缺失 | 钨涂层900°C退火1 h (主要为W2C)，外层化学镀铜
Effects of dual-layer coatings on microstructure and thermal conductivity of diamond_Cu composites prepared by vacuum hot pressing.pdf | Diamond/Cu with L3 tungsten coating (2 h) | 真空热压烧结 | 缺失 | 缺失 | 缺失 | 缺失 | 缺失 | 缺失 | 900°C | 30 min | 缺失 | 缺失 | 缺失 | 80 MPa | 900°C | 30 min | 400 μm | 规则多面体 (MBD6型) | 55 vol% | 无 | W+Cu | W: 310 nm, Cu: 2.8 μm | 无 | 无 | 53 μm | 缺失 | 缺失 | 721 W/m·K | 缺失 | 缺失 | 缺失 | 钨涂层900°C退火2 h (WC+W2C+W)，外层化学镀铜；最高热导率
Effects of dual-layer coatings on microstructure and thermal conductivity of diamond_Cu composites prepared by vacuum hot pressing.pdf | Diamond/Cu with L4 tungsten coating (4 h) | 真空热压烧结 | 缺失 | 缺失 | 缺失 | 缺失 | 缺失 | 缺失 | 900°C | 30 min | 缺失 | 缺失 | 缺失 | 80 MPa | 900°C | 30 min | 400 μm | 规则多面体 (MBD6型) | 55 vol% | 无 | W+Cu | W: 420 nm, Cu: 2.8 μm | 无 | 无 | 53 μm | 缺失 | 缺失 | 695 W/m·K | 缺失 | 缺失 | 缺失 | 钨涂层900°C退火4 h (WC+W)，外层化学镀铜；涂层较厚粗糙
Copper and its alloys thermal conductivity controlling with diamond and Ti or Cr addition.pdf | Cu+Ti(0.029 mass)/DP-1, 563 kg/cm2 | 气氛保护热压烧结 | 缺失 | 缺失 | 缺失 | 缺失 | 缺失 | 缺失 | 1180°C | 15-16 min | 缺失 | 缺失 | 缺失 | 55.2 MPa | 1180°C | 5-6 min | 120/140 mesh | 缺失 | 60.7% | 缺失 | 无 | 缺失 | Ti | 2.9 wt% | 缺失 | 缺失 | 99.95% | 227 W/m·K | 缺失 | 缺失 | 缺失 | 湿润时间10 min; DP-1未镀覆; 基体合金化Ti添加量原文0.029 mass
Copper and its alloys thermal conductivity controlling with diamond and Ti or Cr addition.pdf | Cu+Cr(0.029 mass)/DP-1, 500 kg/cm2, 2 min | 气氛保护热压烧结 | 缺失 | 缺失 | 缺失 | 缺失 | 缺失 | 缺失 | 1150°C | 12 min | 缺失 | 缺失 | 缺失 | 49.0 MPa | 1150°C | 2 min | 120/140 mesh | 缺失 | 53.3% | 缺失 | 无 | 缺失 | Cr | 2.9 wt% | 缺失 | 缺失 | 93.9% | 246 W/m·K | 缺失 | 缺失 | 缺失 | 湿润时间10 min; 暴露时间2 min; DP-1未镀覆; 孔隙率6.1%
Copper and its alloys thermal conductivity controlling with diamond and Ti or Cr addition.pdf | Cu/DP-2, 700-800 kg/cm2, 4.5 min, Vf=0.533 | 气氛保护热压烧结 | 缺失 | 缺失 | 缺失 | 缺失 | 缺失 | 缺失 | 1150°C | 14.5 min | 缺失 | 缺失 | 缺失 | 68.6-78.5 MPa | 1150°C | 4.5 min | 140/170 mesh | 缺失 | 53.3% | 缺失 | TiC | 缺失 | 无 | 0 | 缺失 | 缺失 | 100% | 377 W/m·K | 缺失 | 缺失 | 缺失 | 湿润时间10 min; DP-2预镀碳化钛; 测试温度49°C
Copper and its alloys thermal conductivity controlling with diamond and Ti or Cr addition.pdf | Cu/DP-2, 700-800 kg/cm2, 4.5 min, Vf=0.586 | 气氛保护热压烧结 | 缺失 | 缺失 | 缺失 | 缺失 | 缺失 | 缺失 | 1150°C | 14.5 min | 缺失 | 缺失 | 缺失 | 68.6-78.5 MPa | 1150°C | 4.5 min | 140/170 mesh | 缺失 | 58.6% | 缺失 | TiC | 缺失 | 无 | 0 | 缺失 | 缺失 | 100% | 246 W/m·K | 缺失 | 缺失 | 缺失 | 湿润时间10 min; DP-2预镀碳化钛; 测试温度45°C
王青云 等 - 2011 - 镀钛金刚石铜复合材料的热导率.pdf | 未镀钛50%金刚石 | 热压烧结 | 缺失 | 缺失 | 缺失 | 缺失 | 缺失 | 缺失 | 缺失 | 1h | 缺失 | 缺失 | 缺失 | 40 MPa | 缺失 | 1h | 109～120 μm | 缺失 | 50 vol% | 无 | 无 | 缺失 | 无 | 缺失 | 75 μm | 缺失 | 90% | 160 W/m·K | 缺失 | 缺失 | 缺失 | 烧结温度未明确给出，可能为980℃；压力40 MPa保持2h（升温1h，保温1h）
王青云 等 - 2011 - 镀钛金刚石铜复合材料的热导率.pdf | 镀钛50%金刚石 | 热压烧结 | 缺失 | 缺失 | 缺失 | 缺失 | 缺失 | 缺失 | 缺失 | 1h | 缺失 | 缺失 | 缺失 | 40 MPa | 缺失 | 1h | 109～120 μm | 缺失 | 50 vol% | 无 | Ti | 1 μm | 无 | 缺失 | 75 μm | 缺失 | 92% | 410 W/m·K | 缺失 | 缺失 | 缺失 | 化学微真空镀钛；烧结温度未明确给出，可能为980℃；压力40 MPa保持2h（升温1h，保温1h）
Characterization and heat transfer model analysis of diamond_copper composite materials prepared by high-temperature lamination.pdf | B1 | 真空热压烧结 | 缺失 | 缺失 | 缺失 | 缺失 | 缺失 | 缺失 | 1050°C | 30 min | 缺失 | 缺失 | 缺失 | 30 MPa | 1050°C | 30 min | 500 μm | 六八面体 | 38.8 vol% | 缺失 | W | 16.4 nm | 无 | 缺失 | 缺失 | 铜片 | 缺失 | 575.3 W/m·K | 缺失 | 187.1 MPa | 缺失 | 涂层时间30 min，热压时间30 min
Characterization and heat transfer model analysis of diamond_copper composite materials prepared by high-temperature lamination.pdf | B2 | 真空热压烧结 | 缺失 | 缺失 | 缺失 | 缺失 | 缺失 | 缺失 | 1050°C | 60 min | 缺失 | 缺失 | 缺失 | 30 MPa | 1050°C | 60 min | 500 μm | 六八面体 | 38.8 vol% | 缺失 | W | 16.4 nm | 无 | 缺失 | 缺失 | 铜片 | 缺失 | 619.7 W/m·K | 缺失 | 239.9 MPa | 缺失 | 涂层时间30 min，热压时间60 min
Characterization and heat transfer model analysis of diamond_copper composite materials prepared by high-temperature lamination.pdf | B3 | 真空热压烧结 | 缺失 | 缺失 | 缺失 | 缺失 | 缺失 | 缺失 | 1050°C | 120 min | 缺失 | 缺失 | 缺失 | 30 MPa | 1050°C | 120 min | 500 μm | 六八面体 | 38.8 vol% | 缺失 | W | 16.4 nm | 无 | 缺失 | 缺失 | 铜片 | 缺失 | 611.4 W/m·K | 缺失 | 202.0 MPa | 缺失 | 涂层时间30 min，热压时间120 min
Characterization and heat transfer model analysis of diamond_copper composite materials prepared by high-temperature lamination.pdf | B4 | 真空热压烧结 | 缺失 | 缺失 | 缺失 | 缺失 | 缺失 | 缺失 | 1050°C | 30 min | 缺失 | 缺失 | 缺失 | 30 MPa | 1050°C | 30 min | 500 μm | 六八面体 | 38.8 vol% | 缺失 | W | 66.2 nm | 无 | 缺失 | 缺失 | 铜片 | 缺失 | 599.0 W/m·K | 缺失 | 238.7 MPa | 缺失 | 涂层时间120 min，热压时间30 min
Characterization and heat transfer model analysis of diamond_copper composite materials prepared by high-temperature lamination.pdf | B5 | 真空热压烧结 | 缺失 | 缺失 | 缺失 | 缺失 | 缺失 | 缺失 | 1050°C | 60 min | 缺失 | 缺失 | 缺失 | 30 MPa | 1050°C | 60 min | 500 μm | 六八面体 | 38.8 vol% | 缺失 | W | 66.2 nm | 无 | 缺失 | 缺失 | 铜片 | 缺失 | 621.5 W/m·K | 缺失 | 275.5 MPa | 缺失 | 涂层时间120 min，热压时间60 min
Characterization and heat transfer model analysis of diamond_copper composite materials prepared by high-temperature lamination.pdf | B6 | 真空热压烧结 | 缺失 | 缺失 | 缺失 | 缺失 | 缺失 | 缺失 | 1050°C | 120 min | 缺失 | 缺失 | 缺失 | 30 MPa | 1050°C | 120 min | 500 μm | 六八面体 | 38.8 vol% | 缺失 | W | 66.2 nm | 无 | 缺失 | 缺失 | 铜片 | 缺失 | 614.4 W/m·K | 缺失 | 282.1 MPa | 缺失 | 涂层时间120 min，热压时间120 min
Characterization and heat transfer model analysis of diamond_copper composite materials prepared by high-temperature lamination.pdf | B7 | 真空热压烧结 | 缺失 | 缺失 | 缺失 | 缺失 | 缺失 | 缺失 | 1050°C | 30 min | 缺失 | 缺失 | 缺失 | 30 MPa | 1050°C | 30 min | 500 μm | 六八面体 | 38.8 vol% | 缺失 | W | 153.7 nm | 无 | 缺失 | 缺失 | 铜片 | 缺失 | 614.2 W/m·K | 缺失 | 276.8 MPa | 缺失 | 涂层时间480 min，热压时间30 min
Characterization and heat transfer model analysis of diamond_copper composite materials prepared by high-temperature lamination.pdf | B8 | 真空热压烧结 | 缺失 | 缺失 | 缺失 | 缺失 | 缺失 | 缺失 | 1050°C | 60 min | 缺失 | 缺失 | 缺失 | 30 MPa | 1050°C | 60 min | 500 μm | 六八面体 | 38.8 vol% | 缺失 | W | 153.7 nm | 无 | 缺失 | 缺失 | 铜片 | 缺失 | 627.7 W/m·K | 缺失 | 281.8 MPa | 缺失 | 涂层时间480 min，热压时间60 min
Characterization and heat transfer model analysis of diamond_copper composite materials prepared by high-temperature lamination.pdf | B9 | 真空热压烧结 | 缺失 | 缺失 | 缺失 | 缺失 | 缺失 | 缺失 | 1050°C | 120 min | 缺失 | 缺失 | 缺失 | 30 MPa | 1050°C | 120 min | 500 μm | 六八面体 | 38.8 vol% | 缺失 | W | 153.7 nm | 无 | 缺失 | 缺失 | 铜片 | 缺失 | 630.3 W/m·K | 缺失 | 283.7 MPa | 缺失 | 涂层时间480 min，热压时间120 min；100次热循环后热导率仅下降约1%
Characterization and heat transfer model analysis of diamond_copper composite materials prepared by high-temperature lamination.pdf | C1 | 真空热压烧结 | 缺失 | 缺失 | 缺失 | 缺失 | 缺失 | 缺失 | 1050°C | 120 min | 缺失 | 缺失 | 缺失 | 30 MPa | 1050°C | 120 min | 450 μm | 六八面体 | 37.5 vol% | 缺失 | W | 66.2 nm | 无 | 缺失 | 缺失 | 铜片 | 缺失 | 552.1 W/m·K | 缺失 | 284.2 MPa | 缺失 | 粒径450 μm，体积分数37.5%，厚度0.64 mm；面内热导率646.1 W/m·K
Characterization and heat transfer model analysis of diamond_copper composite materials prepared by high-temperature lamination.pdf | C2 | 真空热压烧结 | 缺失 | 缺失 | 缺失 | 缺失 | 缺失 | 缺失 | 1050°C | 120 min | 缺失 | 缺失 | 缺失 | 30 MPa | 1050°C | 120 min | 450 μm | 六八面体 | 28.9 vol% | 缺失 | W | 66.2 nm | 无 | 缺失 | 缺失 | 铜片 | 缺失 | 518.1 W/m·K | 缺失 | 288.9 MPa | 缺失 | 粒径450 μm，体积分数28.9%，厚度0.83 mm；面内热导率572.0 W/m·K
Characterization and heat transfer model analysis of diamond_copper composite materials prepared by high-temperature lamination.pdf | C3 | 真空热压烧结 | 缺失 | 缺失 | 缺失 | 缺失 | 缺失 | 缺失 | 1050°C | 120 min | 缺失 | 缺失 | 缺失 | 30 MPa | 1050°C | 120 min | 600 μm | 六八面体 | 44.5 vol% | 缺失 | W | 66.2 nm | 无 | 缺失 | 缺失 | 铜片 | 缺失 | 629.7 W/m·K | 缺失 | 277.6 MPa | 缺失 | 粒径600 μm，体积分数44.5%，厚度0.74 mm；面内热导率722.4 W/m·K
Characterization and heat transfer model analysis of diamond_copper composite materials prepared by high-temperature lamination.pdf | C4 | 真空热压烧结 | 缺失 | 缺失 | 缺失 | 缺失 | 缺失 | 缺失 | 1050°C | 120 min | 缺失 | 缺失 | 缺失 | 30 MPa | 1050°C | 120 min | 600 μm | 六八面体 | 35.8 vol% | 缺失 | W | 66.2 nm | 无 | 缺失 | 缺失 | 铜片 | 缺失 | 532.3 W/m·K | 缺失 | 299.1 MPa | 缺失 | 粒径600 μm，体积分数35.8%，厚度0.92 mm；面内热导率608.5 W/m·K
CrB nanowire enhances the bending strength of diamond_Cu–Fe metal matrix composites.pdf | D0_650°C | 真空热压烧结 | 缺失 | 缺失 | 缺失 | 缺失 | 缺失 | 缺失 | 650°C | 20min | 缺失 | 缺失 | 缺失 | 100MPa | 缺失 | 20min | 120-140mesh | 缺失 | 20vol% | 无 | 无 | 缺失 | Fe,Ni,Sn,Co | 30wt%Fe,8wt%Ni,8wt%Sn,4wt%Co | 270-325mesh | 缺失 | 缺失 | 缺失 | 缺失 | 缺失 | 缺失 | 金刚石类型：未涂覆D0；基体为Cu-30Fe-8Ni-8Sn-4Co合金
CrB nanowire enhances the bending strength of diamond_Cu–Fe metal matrix composites.pdf | D0_700°C | 真空热压烧结 | 缺失 | 缺失 | 缺失 | 缺失 | 缺失 | 缺失 | 700°C | 20min | 缺失 | 缺失 | 缺失 | 100MPa | 缺失 | 20min | 120-140mesh | 缺失 | 20vol% | 无 | 无 | 缺失 | Fe,Ni,Sn,Co | 30wt%Fe,8wt%Ni,8wt%Sn,4wt%Co | 270-325mesh | 缺失 | 缺失 | 缺失 | 缺失 | 缺失 | 缺失 | 金刚石类型：未涂覆D0；基体为Cu-30Fe-8Ni-8Sn-4Co合金
CrB nanowire enhances the bending strength of diamond_Cu–Fe metal matrix composites.pdf | D0_750°C | 真空热压烧结 | 缺失 | 缺失 | 缺失 | 缺失 | 缺失 | 缺失 | 750°C | 20min | 缺失 | 缺失 | 缺失 | 100MPa | 缺失 | 20min | 120-140mesh | 缺失 | 20vol% | 无 | 无 | 缺失 | Fe,Ni,Sn,Co | 30wt%Fe,8wt%Ni,8wt%Sn,4wt%Co | 270-325mesh | 缺失 | 92.7% | 缺失 | 缺失 | 615MPa | 缺失 | 最佳烧结温度750°C；相对密度计算自理论密度7.43g/cm³和实际密度7.25g/cm³减去4.9%；弯曲强度615MPa，与文献报道一致
CrB nanowire enhances the bending strength of diamond_Cu–Fe metal matrix composites.pdf | D0_800°C | 真空热压烧结 | 缺失 | 缺失 | 缺失 | 缺失 | 缺失 | 缺失 | 800°C | 20min | 缺失 | 缺失 | 缺失 | 100MPa | 缺失 | 20min | 120-140mesh | 缺失 | 20vol% | 无 | 无 | 缺失 | Fe,Ni,Sn,Co | 30wt%Fe,8wt%Ni,8wt%Sn,4wt%Co | 270-325mesh | 缺失 | 缺失 | 缺失 | 缺失 | 缺失 | 缺失 | 金刚石类型：未涂覆D0；基体为Cu-30Fe-8Ni-8Sn-4Co合金
CrB nanowire enhances the bending strength of diamond_Cu–Fe metal matrix composites.pdf | D1_650°C | 真空热压烧结 | 缺失 | 缺失 | 缺失 | 缺失 | 缺失 | 缺失 | 650°C | 20min | 缺失 | 缺失 | 缺失 | 100MPa | 缺失 | 20min | 120-140mesh | 缺失 | 20vol% | 无 | B4C | 缺失 | Fe,Ni,Sn,Co | 30wt%Fe,8wt%Ni,8wt%Sn,4wt%Co | 270-325mesh | 缺失 | 缺失 | 缺失 | 缺失 | 缺失 | 缺失 | 金刚石类型：B4C涂层D1；涂层工艺：1100°C热处理1h；基体为Cu-30Fe-8Ni-8Sn-4Co合金
CrB nanowire enhances the bending strength of diamond_Cu–Fe metal matrix composites.pdf | D1_700°C | 真空热压烧结 | 缺失 | 缺失 | 缺失 | 缺失 | 缺失 | 缺失 | 700°C | 20min | 缺失 | 缺失 | 缺失 | 100MPa | 缺失 | 20min | 120-140mesh | 缺失 | 20vol% | 无 | B4C | 缺失 | Fe,Ni,Sn,Co | 30wt%Fe,8wt%Ni,8wt%Sn,4wt%Co | 270-325mesh | 缺失 | 缺失 | 缺失 | 缺失 | 缺失 | 缺失 | 金刚石类型：B4C涂层D1；涂层工艺：1100°C热处理1h；基体为Cu-30Fe-8Ni-8Sn-4Co合金
CrB nanowire enhances the bending strength of diamond_Cu–Fe metal matrix composites.pdf | D1_750°C | 真空热压烧结 | 缺失 | 缺失 | 缺失 | 缺失 | 缺失 | 缺失 | 750°C | 20min | 缺失 | 缺失 | 缺失 | 100MPa | 缺失 | 20min | 120-140mesh | 缺失 | 20vol% | 无 | B4C | 缺失 | Fe,Ni,Sn,Co | 30wt%Fe,8wt%Ni,8wt%Sn,4wt%Co | 270-325mesh | 缺失 | 95.8% | 缺失 | 缺失 | 768MPa | 缺失 | 最佳烧结温度750°C；相对密度计算自理论密度7.43g/cm³和实际密度7.25g/cm³减去1.8%；弯曲强度768MPa
CrB nanowire enhances the bending strength of diamond_Cu–Fe metal matrix composites.pdf | D1_800°C | 真空热压烧结 | 缺失 | 缺失 | 缺失 | 缺失 | 缺失 | 缺失 | 800°C | 20min | 缺失 | 缺失 | 缺失 | 100MPa | 缺失 | 20min | 120-140mesh | 缺失 | 20vol% | 无 | B4C | 缺失 | Fe,Ni,Sn,Co | 30wt%Fe,8wt%Ni,8wt%Sn,4wt%Co | 270-325mesh | 缺失 | 缺失 | 缺失 | 缺失 | 缺失 | 缺失 | 金刚石类型：B4C涂层D1；涂层工艺：1100°C热处理1h；基体为Cu-30Fe-8Ni-8Sn-4Co合金
CrB nanowire enhances the bending strength of diamond_Cu–Fe metal matrix composites.pdf | D2_650°C | 真空热压烧结 | 缺失 | 缺失 | 缺失 | 缺失 | 缺失 | 缺失 | 650°C | 20min | 缺失 | 缺失 | 缺失 | 100MPa | 缺失 | 20min | 120-140mesh | 缺失 | 20vol% | 无 | B4C+CrB nanowires | 缺失 | Fe,Ni,Sn,Co | 30wt%Fe,8wt%Ni,8wt%Sn,4wt%Co | 270-325mesh | 缺失 | 缺失 | 缺失 | 缺失 | 缺失 | 缺失 | 金刚石类型：CrB纳米线修饰D2；两步法：先B4C涂层1100°C/1h，再800°C/1h生长CrB纳米线；基体为Cu-30Fe-8Ni-8Sn-4Co合金
CrB nanowire enhances the bending strength of diamond_Cu–Fe metal matrix composites.pdf | D2_700°C | 真空热压烧结 | 缺失 | 缺失 | 缺失 | 缺失 | 缺失 | 缺失 | 700°C | 20min | 缺失 | 缺失 | 缺失 | 100MPa | 缺失 | 20min | 120-140mesh | 缺失 | 20vol% | 无 | B4C+CrB nanowires | 缺失 | Fe,Ni,Sn,Co | 30wt%Fe,8wt%Ni,8wt%Sn,4wt%Co | 270-325mesh | 缺失 | 缺失 | 缺失 | 缺失 | 缺失 | 缺失 | 金刚石类型：CrB纳米线修饰D2；两步法：先B4C涂层1100°C/1h，再800°C/1h生长CrB纳米线；基体为Cu-30Fe-8Ni-8Sn-4Co合金
CrB nanowire enhances the bending strength of diamond_Cu–Fe metal matrix composites.pdf | D2_750°C | 真空热压烧结 | 缺失 | 缺失 | 缺失 | 缺失 | 缺失 | 缺失 | 750°C | 20min | 缺失 | 缺失 | 缺失 | 100MPa | 缺失 | 20min | 120-140mesh | 缺失 | 20vol% | 无 | B4C+CrB nanowires | 缺失 | Fe,Ni,Sn,Co | 30wt%Fe,8wt%Ni,8wt%Sn,4wt%Co | 270-325mesh | 缺失 | 97.6% | 缺失 | 缺失 | 856MPa | 缺失 | 最佳烧结温度750°C；实际密度7.25g/cm³，理论密度7.43g/cm³，相对密度97.6%；弯曲强度856MPa
CrB nanowire enhances the bending strength of diamond_Cu–Fe metal matrix composites.pdf | D2_800°C | 真空热压烧结 | 缺失 | 缺失 | 缺失 | 缺失 | 缺失 | 缺失 | 800°C | 20min | 缺失 | 缺失 | 缺失 | 100MPa | 缺失 | 20min | 120-140mesh | 缺失 | 20vol% | 无 | B4C+CrB nanowires | 缺失 | Fe,Ni,Sn,Co | 30wt%Fe,8wt%Ni,8wt%Sn,4wt%Co | 270-325mesh | 缺失 | 缺失 | 缺失 | 缺失 | 缺失 | 缺失 | 金刚石类型：CrB纳米线修饰D2；两步法：先B4C涂层1100°C/1h，再800°C/1h生长CrB纳米线；基体为Cu-30Fe-8Ni-8Sn-4Co合金
Double layer interfacial structure of Cr3C2–Cr7C3 in copper_diamond composites for thermal management applications.pdf | Structure 1 | 真空热压烧结 | 缺失 | 缺失 | 缺失 | 缺失 | 缺失 | 缺失 | 850°C | 60 min | 缺失 | 缺失 | 缺失 | 40 MPa | 缺失 | 60 min | 200 μm | 单晶 | 50 vol% | 酸洗+碱洗 | Cr | 缺失 | 缺失 | 缺失 | 30 μm | 缺失 | >97% | 缺失 | 缺失 | 缺失 | 缺失 | 金刚石熔盐法镀Cr: 750°C-30min, 相组成Cr7C3单层
Double layer interfacial structure of Cr3C2–Cr7C3 in copper_diamond composites for thermal management applications.pdf | Structure 2 | 真空热压烧结 | 缺失 | 缺失 | 缺失 | 缺失 | 缺失 | 缺失 | 850°C | 60 min | 缺失 | 缺失 | 缺失 | 40 MPa | 缺失 | 60 min | 200 μm | 单晶 | 50 vol% | 酸洗+碱洗 | Cr | 缺失 | 缺失 | 缺失 | 30 μm | 缺失 | >97% | 缺失 | 缺失 | 缺失 | 缺失 | 金刚石熔盐法镀Cr: 850°C-30min, 相组成Cr7C3/Cr3C2双层
Double layer interfacial structure of Cr3C2–Cr7C3 in copper_diamond composites for thermal management applications.pdf | Structure 3 | 真空热压烧结 | 缺失 | 缺失 | 缺失 | 缺失 | 缺失 | 缺失 | 850°C | 60 min | 缺失 | 缺失 | 缺失 | 40 MPa | 缺失 | 60 min | 200 μm | 单晶 | 50 vol% | 酸洗+碱洗 | Cr | 约230 nm | 缺失 | 缺失 | 30 μm | 缺失 | >97% | 缺失 | 缺失 | 缺失 | 缺失 | 金刚石熔盐法镀Cr: 950°C-0min, 相组成Cr7C3/Cr3C2双层
Double layer interfacial structure of Cr3C2–Cr7C3 in copper_diamond composites for thermal management applications.pdf | Structure 4 | 真空热压烧结 | 缺失 | 缺失 | 缺失 | 缺失 | 缺失 | 缺失 | 850°C | 60 min | 缺失 | 缺失 | 缺失 | 40 MPa | 缺失 | 60 min | 200 μm | 单晶 | 50 vol% | 酸洗+碱洗 | Cr | 约230 nm | 缺失 | 缺失 | 30 μm | 缺失 | >97% | 缺失 | 缺失 | 缺失 | 缺失 | 金刚石熔盐法镀Cr: 950°C-10min, 相组成Cr7C3/Cr3C2双层
Double layer interfacial structure of Cr3C2–Cr7C3 in copper_diamond composites for thermal management applications.pdf | Structure 5 | 真空热压烧结 | 缺失 | 缺失 | 缺失 | 缺失 | 缺失 | 缺失 | 850°C | 60 min | 缺失 | 缺失 | 缺失 | 40 MPa | 缺失 | 60 min | 200 μm | 单晶 | 50 vol% | 酸洗+碱洗 | Cr | 约230 nm | 缺失 | 缺失 | 30 μm | 缺失 | >97% | 缺失 | 缺失 | 缺失 | 缺失 | 金刚石熔盐法镀Cr: 950°C-20min, 相组成Cr3C2/Cr7C3双层
Double layer interfacial structure of Cr3C2–Cr7C3 in copper_diamond composites for thermal management applications.pdf | Structure 6 | 真空热压烧结 | 缺失 | 缺失 | 缺失 | 缺失 | 缺失 | 缺失 | 850°C | 60 min | 缺失 | 缺失 | 缺失 | 40 MPa | 缺失 | 60 min | 200 μm | 单晶 | 50 vol% | 酸洗+碱洗 | Cr | 230 nm (181 nm Cr3C2 + 49 nm Cr7C3) | 缺失 | 缺失 | 30 μm | 缺失 | >97% | 770 W/(m·K) | 缺失 | 缺失 | 缺失 | 金刚石熔盐法镀Cr: 950°C-30min, 锯齿状Cr7C3//Cu界面, 最高热导率
Double layer interfacial structure of Cr3C2–Cr7C3 in copper_diamond composites for thermal management applications.pdf | Structure 7 | 真空热压烧结 | 缺失 | 缺失 | 缺失 | 缺失 | 缺失 | 缺失 | 850°C | 60 min | 缺失 | 缺失 | 缺失 | 40 MPa | 缺失 | 60 min | 200 μm | 单晶 | 50 vol% | 酸洗+碱洗 | Cr | 约230 nm | 缺失 | 缺失 | 30 μm | 缺失 | >97% | 缺失 | 缺失 | 缺失 | 缺失 | 金刚石熔盐法镀Cr: 950°C-60min, 相组成Cr3C2单层
Double layer interfacial structure of Cr3C2–Cr7C3 in copper_diamond composites for thermal management applications.pdf | Structure 8 | 真空热压烧结 | 缺失 | 缺失 | 缺失 | 缺失 | 缺失 | 缺失 | 850°C | 60 min | 缺失 | 缺失 | 缺失 | 40 MPa | 缺失 | 60 min | 200 μm | 单晶 | 50 vol% | 酸洗+碱洗 | Cr | 缺失 | 缺失 | 缺失 | 30 μm | 缺失 | >97% | 360 W/(m·K) | 缺失 | 缺失 | 缺失 | 金刚石熔盐法镀Cr: 950°C-2h, 出现石墨层, 热导率大幅下降
谭翠 等 - 2017 - 合金化元素Cr对青铜基金刚石砂轮导热性能及力学性能的影响.pdf | 试样1 (Cu77.6Sn14.4C1.0J7.0) | 热压烧结 | 缺失 | 缺失 | 缺失 | 缺失 | 缺失 | 缺失 | 650°C | 10 s | 缺失 | 缺失 | 缺失 | 55 kN | 650°C | 10 s | 缺失 | 缺失 | 缺失 | 缺失 | 无 | 缺失 | 无 | 0 | 缺失 | 缺失 | 95.99% | 40.15 W/(m·K) | 缺失 | 61.49 MPa | 缺失 | 压缩强度81.30 MPa, 冲击韧性1.85 J/cm²
谭翠 等 - 2017 - 合金化元素Cr对青铜基金刚石砂轮导热性能及力学性能的影响.pdf | 试样2 (Cu76.6Sn14.4C1.0J7.0Cr1.0) | 热压烧结 | 缺失 | 缺失 | 缺失 | 缺失 | 缺失 | 缺失 | 650°C | 10 s | 缺失 | 缺失 | 缺失 | 55 kN | 650°C | 10 s | 缺失 | 缺失 | 缺失 | 缺失 | 无 | 缺失 | Cr | 1.0wt% | 缺失 | 缺失 | 98.46% | 110.43 W/(m·K) | 缺失 | 77.54 MPa | 缺失 | 压缩强度108.10 MPa, 冲击韧性4.06 J/cm²
Crystallography-guided etching regulates Mo2C interlayer growth for high-thermal-conductivity diamond_Cu composites.pdf | 蚀刻30 vol%金刚石/铜复合材料 | 真空热压烧结 | 缺失 | 缺失 | 缺失 | 缺失 | 缺失 | 缺失 | 850°C | 60 min | 缺失 | 缺失 | 缺失 | 40 MPa | 850°C | 60 min | 200 μm | 单晶 | 30 vol% | 酸洗、碱洗、氧化刻蚀 | Mo2C | 123 nm | 缺失 | 缺失 | 20 μm | 缺失 | 缺失 | 546 W/m·K | 缺失 | 缺失 | 缺失 | 金刚石经酸洗碱洗后700°C氧化刻蚀30 min；Mo2C镀层采用熔盐法（1100°C真空处理30 min）；热压条件：石墨模具，真空，850°C-60 min-40 MPa
Crystallography-guided etching regulates Mo2C interlayer growth for high-thermal-conductivity diamond_Cu composites.pdf | 蚀刻50 vol%金刚石/铜复合材料 | 真空热压烧结 | 缺失 | 缺失 | 缺失 | 缺失 | 缺失 | 缺失 | 850°C | 60 min | 缺失 | 缺失 | 缺失 | 40 MPa | 850°C | 60 min | 200 μm | 单晶 | 50 vol% | 酸洗、碱洗、氧化刻蚀 | Mo2C | 123 nm | 缺失 | 缺失 | 20 μm | 缺失 | 缺失 | 706 W/m·K | 缺失 | 缺失 | 缺失 | 金刚石经酸洗碱洗后700°C氧化刻蚀30 min；Mo2C镀层采用熔盐法（1100°C真空处理30 min）；热压条件：石墨模具，真空，850°C-60 min-40 MPa
Crystallography-guided etching regulates Mo2C interlayer growth for high-thermal-conductivity diamond_Cu composites.pdf | 蚀刻60 vol%金刚石/铜复合材料 | 真空热压烧结 | 缺失 | 缺失 | 缺失 | 缺失 | 缺失 | 缺失 | 850°C | 60 min | 缺失 | 缺失 | 缺失 | 40 MPa | 850°C | 60 min | 200 μm | 单晶 | 60 vol% | 酸洗、碱洗、氧化刻蚀 | Mo2C | 123 nm | 缺失 | 缺失 | 20 μm | 缺失 | 缺失 | 597 W/m·K | 缺失 | 缺失 | 缺失 | 金刚石经酸洗碱洗后700°C氧化刻蚀30 min；Mo2C镀层采用熔盐法（1100°C真空处理30 min）；热压条件：石墨模具，真空，850°C-60 min-40 MPa
Crystallography-guided etching regulates Mo2C interlayer growth for high-thermal-conductivity diamond_Cu composites.pdf | 未蚀刻30 vol%金刚石/铜复合材料 | 真空热压烧结 | 缺失 | 缺失 | 缺失 | 缺失 | 缺失 | 缺失 | 850°C | 60 min | 缺失 | 缺失 | 缺失 | 40 MPa | 850°C | 60 min | 200 μm | 单晶 | 30 vol% | 酸洗、碱洗 | Mo2C | 339 nm | 缺失 | 缺失 | 20 μm | 缺失 | 缺失 | 519 W/m·K | 缺失 | 缺失 | 缺失 | 金刚石仅经酸洗碱洗，无氧化刻蚀；Mo2C镀层采用熔盐法（1100°C真空处理30 min）；热压条件：石墨模具，真空，850°C-60 min-40 MPa
Crystallography-guided etching regulates Mo2C interlayer growth for high-thermal-conductivity diamond_Cu composites.pdf | 未蚀刻50 vol%金刚石/铜复合材料 | 真空热压烧结 | 缺失 | 缺失 | 缺失 | 缺失 | 缺失 | 缺失 | 850°C | 60 min | 缺失 | 缺失 | 缺失 | 40 MPa | 850°C | 60 min | 200 μm | 单晶 | 50 vol% | 酸洗、碱洗 | Mo2C | 339 nm | 缺失 | 缺失 | 20 μm | 缺失 | 缺失 | 664 W/m·K | 缺失 | 缺失 | 缺失 | 金刚石仅经酸洗碱洗，无氧化刻蚀；Mo2C镀层采用熔盐法（1100°C真空处理30 min）；热压条件：石墨模具，真空，850°C-60 min-40 MPa
张妍 等 - 2026 - 铜粉形貌对金刚石铜复合材料性能的影响.pdf | A-1 (电解铜粉, 900°C) | 真空热压烧结 | 缺失 | 缺失 | 缺失 | 缺失 | 缺失 | 缺失 | 900°C | 30min | 缺失 | 缺失 | 缺失 | 20MPa | 900°C | 30min | 45μm | 缺失 | 60vol% | 无 | Cr | 200nm | 缺失 | 缺失 | 28μm | 枝晶状 | 缺失 | 缺失 | 缺失 | 209MPa | 缺失 | A批电解铜粉；弯曲强度数据来自表1
张妍 等 - 2026 - 铜粉形貌对金刚石铜复合材料性能的影响.pdf | A-2 (电解铜粉, 950°C) | 真空热压烧结 | 缺失 | 缺失 | 缺失 | 缺失 | 缺失 | 缺失 | 950°C | 30min | 缺失 | 缺失 | 缺失 | 20MPa | 950°C | 30min | 45μm | 缺失 | 60vol% | 无 | Cr | 200nm | 缺失 | 缺失 | 28μm | 枝晶状 | 缺失 | 缺失 | 缺失 | 214MPa | 缺失 | A批电解铜粉；弯曲强度数据来自表1
张妍 等 - 2026 - 铜粉形貌对金刚石铜复合材料性能的影响.pdf | A-3 (电解铜粉, 1000°C) | 真空热压烧结 | 缺失 | 缺失 | 缺失 | 缺失 | 缺失 | 缺失 | 1000°C | 30min | 缺失 | 缺失 | 缺失 | 20MPa | 1000°C | 30min | 45μm | 缺失 | 60vol% | 无 | Cr | 200nm | 缺失 | 缺失 | 28μm | 枝晶状 | 缺失 | 缺失 | 缺失 | 182MPa | 缺失 | A批电解铜粉；弯曲强度数据来自表1
张妍 等 - 2026 - 铜粉形貌对金刚石铜复合材料性能的影响.pdf | A-4 (电解铜粉, 1050°C) | 真空热压烧结 | 缺失 | 缺失 | 缺失 | 缺失 | 缺失 | 缺失 | 1050°C | 30min | 缺失 | 缺失 | 缺失 | 20MPa | 1050°C | 30min | 45μm | 缺失 | 60vol% | 无 | Cr | 200nm | 缺失 | 缺失 | 28μm | 枝晶状 | 缺失 | 缺失 | 缺失 | 188MPa | 缺失 | A批电解铜粉；弯曲强度数据来自表1；该温度下热导率最高达228.12 W/(m·K)
张妍 等 - 2026 - 铜粉形貌对金刚石铜复合材料性能的影响.pdf | A-5 (电解铜粉, 1100°C) | 真空热压烧结 | 缺失 | 缺失 | 缺失 | 缺失 | 缺失 | 缺失 | 1100°C | 30min | 缺失 | 缺失 | 缺失 | 20MPa | 1100°C | 30min | 45μm | 缺失 | 60vol% | 无 | Cr | 200nm | 缺失 | 缺失 | 28μm | 枝晶状 | 缺失 | 缺失 | 缺失 | 184MPa | 缺失 | A批电解铜粉；弯曲强度数据来自表1；高温下有铜液溢出
张妍 等 - 2026 - 铜粉形貌对金刚石铜复合材料性能的影响.pdf | B-1 (雾化铜粉, 900°C) | 真空热压烧结 | 缺失 | 缺失 | 缺失 | 缺失 | 缺失 | 缺失 | 900°C | 30min | 缺失 | 缺失 | 缺失 | 20MPa | 900°C | 30min | 45μm | 缺失 | 60vol% | 无 | Cr | 200nm | 缺失 | 缺失 | 21μm | 球状 | 缺失 | 缺失 | 缺失 | 127MPa | 缺失 | B批雾化铜粉；弯曲强度数据来自表1
张妍 等 - 2026 - 铜粉形貌对金刚石铜复合材料性能的影响.pdf | B-2 (雾化铜粉, 950°C) | 真空热压烧结 | 缺失 | 缺失 | 缺失 | 缺失 | 缺失 | 缺失 | 950°C | 30min | 缺失 | 缺失 | 缺失 | 20MPa | 950°C | 30min | 45μm | 缺失 | 60vol% | 无 | Cr | 200nm | 缺失 | 缺失 | 21μm | 球状 | 缺失 | 缺失 | 缺失 | 191MPa | 缺失 | B批雾化铜粉；弯曲强度数据来自表1；该温度下热导率最高达204.71 W/(m·K)
张妍 等 - 2026 - 铜粉形貌对金刚石铜复合材料性能的影响.pdf | B-3 (雾化铜粉, 1000°C) | 真空热压烧结 | 缺失 | 缺失 | 缺失 | 缺失 | 缺失 | 缺失 | 1000°C | 30min | 缺失 | 缺失 | 缺失 | 20MPa | 1000°C | 30min | 45μm | 缺失 | 60vol% | 无 | Cr | 200nm | 缺失 | 缺失 | 21μm | 球状 | 缺失 | 缺失 | 缺失 | 163MPa | 缺失 | B批雾化铜粉；弯曲强度数据来自表1
张妍 等 - 2026 - 铜粉形貌对金刚石铜复合材料性能的影响.pdf | B-4 (雾化铜粉, 1050°C) | 真空热压烧结 | 缺失 | 缺失 | 缺失 | 缺失 | 缺失 | 缺失 | 1050°C | 30min | 缺失 | 缺失 | 缺失 | 20MPa | 1050°C | 30min | 45μm | 缺失 | 60vol% | 无 | Cr | 200nm | 缺失 | 缺失 | 21μm | 球状 | 缺失 | 缺失 | 缺失 | 137MPa | 缺失 | B批雾化铜粉；弯曲强度数据来自表1
张妍 等 - 2026 - 铜粉形貌对金刚石铜复合材料性能的影响.pdf | B-5 (雾化铜粉, 1100°C) | 真空热压烧结 | 缺失 | 缺失 | 缺失 | 缺失 | 缺失 | 缺失 | 1100°C | 30min | 缺失 | 缺失 | 缺失 | 20MPa | 1100°C | 30min | 45μm | 缺失 | 60vol% | 无 | Cr | 200nm | 缺失 | 缺失 | 21μm | 球状 | 缺失 | 缺失 | 缺失 | 122MPa | 缺失 | B批雾化铜粉；弯曲强度数据来自表1；高温下有较严重溢铜
庞兴志 等 - 2024 - Nb元素对铜-金刚石复合材料界面改性的研究.pdf | Nb含量0 vol.% | 真空热压烧结 | 缺失 | 缺失 | 缺失 | 缺失 | 缺失 | 缺失 | 850°C | 120 min | 5°C/min | 缺失 | 缺失 | 30 MPa | 缺失 | 120 min | 60 μm | 缺失 | 50 vol.% | 无 | 无 | 缺失 | Nb | 0 vol.% | 50 μm | 缺失 | 74.33% | 276.3 W/(m·K) | 缺失 | 缺失 | 缺失 | 冷等静压预压10 MPa；热导率由1%Nb样品值提高1.34倍反推
庞兴志 等 - 2024 - Nb元素对铜-金刚石复合材料界面改性的研究.pdf | Nb含量0.5 vol.% | 真空热压烧结 | 缺失 | 缺失 | 缺失 | 缺失 | 缺失 | 缺失 | 850°C | 120 min | 5°C/min | 缺失 | 缺失 | 30 MPa | 缺失 | 120 min | 60 μm | 缺失 | 50 vol.% | 无 | 无 | 缺失 | Nb | 0.5 vol.% | 50 μm | 缺失 | 缺失 | 缺失 | 缺失 | 缺失 | 缺失 | 冷等静压预压10 MPa；因人为操作致密度偏低，热导率未报告
庞兴志 等 - 2024 - Nb元素对铜-金刚石复合材料界面改性的研究.pdf | Nb含量1.0 vol.% | 真空热压烧结 | 缺失 | 缺失 | 缺失 | 缺失 | 缺失 | 缺失 | 850°C | 120 min | 5°C/min | 缺失 | 缺失 | 30 MPa | 缺失 | 120 min | 60 μm | 缺失 | 50 vol.% | 无 | 无 | 缺失 | Nb | 1.0 vol.% | 50 μm | 缺失 | 缺失 | 370.3 W/(m·K) | 缺失 | 缺失 | 缺失 | 冷等静压预压10 MPa；热导率在30°C时测得
庞兴志 等 - 2024 - Nb元素对铜-金刚石复合材料界面改性的研究.pdf | Nb含量1.5 vol.% | 真空热压烧结 | 缺失 | 缺失 | 缺失 | 缺失 | 缺失 | 缺失 | 850°C | 120 min | 5°C/min | 缺失 | 缺失 | 30 MPa | 缺失 | 120 min | 60 μm | 缺失 | 50 vol.% | 无 | 无 | 缺失 | Nb | 1.5 vol.% | 50 μm | 缺失 | 缺失 | 缺失 | 缺失 | 缺失 | 缺失 | 冷等静压预压10 MPa
庞兴志 等 - 2024 - Nb元素对铜-金刚石复合材料界面改性的研究.pdf | Nb含量2.0 vol.% | 真空热压烧结 | 缺失 | 缺失 | 缺失 | 缺失 | 缺失 | 缺失 | 850°C | 120 min | 5°C/min | 缺失 | 缺失 | 30 MPa | 缺失 | 120 min | 60 μm | 缺失 | 50 vol.% | 无 | 无 | 缺失 | Nb | 2.0 vol.% | 50 μm | 缺失 | 缺失 | 缺失 | 缺失 | 缺失 | 缺失 | 冷等静压预压10 MPa
Effect of structural modification on the thermophysical properties of graphite films_diamond sandwich copper thermally conductive composite film.pdf | 实施例1 | 真空热压烧结 | 缺失 | 缺失 | 缺失 | 缺失 | 缺失 | 缺失 | 980°C | 60 min | 10°C/min | 缺失 | 缺失 | 20 MPa | 980°C | 60 min | 300 μm | 缺失 | 10 vol% | 丙酮超声清洗+去离子水+NaOH溶液清洗+10% HNO3粗化 | W | 缺失 | 缺失 | 缺失 | 10 μm | 缺失 | 缺失 | 缺失 | 缺失 | 缺失 | 缺失 | 金刚石体积分数10 vol%，压力20 MPa，无性能数据；石墨膜盐浴镀W
Effect of structural modification on the thermophysical properties of graphite films_diamond sandwich copper thermally conductive composite film.pdf | 实施例2 | 真空热压烧结 | 缺失 | 缺失 | 缺失 | 缺失 | 缺失 | 缺失 | 980°C | 60 min | 10°C/min | 缺失 | 缺失 | 20 MPa | 980°C | 60 min | 300 μm | 缺失 | 20 vol% | 丙酮超声清洗+去离子水+NaOH溶液清洗+10% HNO3粗化 | W | 缺失 | 缺失 | 缺失 | 10 μm | 缺失 | 缺失 | 缺失 | 缺失 | 缺失 | 缺失 | 金刚石体积分数20 vol%，压力20 MPa，无性能数据；石墨膜盐浴镀W
Effect of structural modification on the thermophysical properties of graphite films_diamond sandwich copper thermally conductive composite film.pdf | 实施例3 | 真空热压烧结 | 缺失 | 缺失 | 缺失 | 缺失 | 缺失 | 缺失 | 980°C | 60 min | 10°C/min | 缺失 | 缺失 | 20 MPa | 980°C | 60 min | 300 μm | 缺失 | 30 vol% | 丙酮超声清洗+去离子水+NaOH溶液清洗+10% HNO3粗化 | W | 缺失 | 缺失 | 缺失 | 10 μm | 缺失 | 缺失 | 780 W/(m·K) | 缺失 | 125 MPa | 缺失 | 金刚石体积分数30 vol%，压力20 MPa，面内热导率780 W/(m·K)，面外热导率211 W/(m·K)；石墨膜盐浴镀W
Effect of structural modification on the thermophysical properties of graphite films_diamond sandwich copper thermally conductive composite film.pdf | 实施例4 | 真空热压烧结 | 缺失 | 缺失 | 缺失 | 缺失 | 缺失 | 缺失 | 980°C | 60 min | 10°C/min | 缺失 | 缺失 | 20 MPa | 980°C | 60 min | 300 μm | 缺失 | 40 vol% | 丙酮超声清洗+去离子水+NaOH溶液清洗+10% HNO3粗化 | W | 缺失 | 缺失 | 缺失 | 10 μm | 缺失 | 缺失 | 缺失 | 缺失 | 缺失 | 缺失 | 金刚石体积分数40 vol%，压力20 MPa，无性能数据；石墨膜盐浴镀W
Effect of structural modification on the thermophysical properties of graphite films_diamond sandwich copper thermally conductive composite film.pdf | 实施例5 | 真空热压烧结 | 缺失 | 缺失 | 缺失 | 缺失 | 缺失 | 缺失 | 980°C | 60 min | 10°C/min | 缺失 | 缺失 | 10 MPa | 980°C | 60 min | 300 μm | 缺失 | 30 vol% | 丙酮超声清洗+去离子水+NaOH溶液清洗+10% HNO3粗化 | W | 缺失 | 缺失 | 缺失 | 10 μm | 缺失 | 缺失 | 缺失 | 缺失 | 缺失 | 缺失 | 金刚石体积分数30 vol%，压力10 MPa，无性能数据；石墨膜盐浴镀W
Effect of structural modification on the thermophysical properties of graphite films_diamond sandwich copper thermally conductive composite film.pdf | 实施例6 | 真空热压烧结 | 缺失 | 缺失 | 缺失 | 缺失 | 缺失 | 缺失 | 980°C | 60 min | 10°C/min | 缺失 | 缺失 | 30 MPa | 980°C | 60 min | 300 μm | 缺失 | 30 vol% | 丙酮超声清洗+去离子水+NaOH溶液清洗+10% HNO3粗化 | W | 缺失 | 缺失 | 缺失 | 10 μm | 缺失 | 缺失 | 缺失 | 缺失 | 缺失 | 缺失 | 金刚石体积分数30 vol%，压力30 MPa，无性能数据；石墨膜盐浴镀W
Effect of structural modification on the thermophysical properties of graphite films_diamond sandwich copper thermally conductive composite film.pdf | 实施例7 | 真空热压烧结 | 缺失 | 缺失 | 缺失 | 缺失 | 缺失 | 缺失 | 980°C | 60 min | 10°C/min | 缺失 | 缺失 | 40 MPa | 980°C | 60 min | 300 μm | 缺失 | 30 vol% | 丙酮超声清洗+去离子水+NaOH溶液清洗+10% HNO3粗化 | W | 缺失 | 缺失 | 缺失 | 10 μm | 缺失 | 缺失 | 缺失 | 缺失 | 缺失 | 缺失 | 金刚石体积分数30 vol%，压力40 MPa，无性能数据；石墨膜盐浴镀W